## sheet 1
序号 | 唯一标识类型 | 唯一标识 | 题名 | 正文语种 | 责任者/责任者姓名 | 责任者/责任者机构/责任机构名称 | 摘要 | 主题/主题元素类型 | 主题/主题名称 | 期刊名称 | 出版年 | 规范期刊URI | 卷 | 期 | 起始页码 | 结束页码 | 收录信息/收录类别代码
1 |  |  | 变极性TIG焊电弧燃烧稳定性与恒占空比控制 | 中文 | 刘博 | 清华大学 | 电流换向的快速性和稳定性是影响变极性TIG焊接电弧燃烧稳定性的关键因素,尤其是在小电流变极性TIG焊时,极易出现熄弧和电弧燃烧不稳定问题.对电流换向期间的电压/电流波形深入分析发现,一次逆变采用基于PID的电流反馈控制获得恒流输出时,在电流换向结束后易产生焊接电流回调现象,小电流焊接时甚至降至零,从而导致电弧熄灭,这与PID控制中的di/dt项密切相关.提出了一次逆变在电流换向期间采用恒占空比控制新方法.结果表明,该方法可有效提高换向电流的响应速度,防止换向后的电流回调或超调,增强了变极性电流换向过程的稳定性. | 关键词 | 变极性焊接;电流换向过程;恒占空比;电流回调; | 焊接学报 | 2019 | http://hjxb.cnjournals.net/ch/index.aspx | 40 | 01 | 1 | 4 | EI; Peking
[5 empty] | 朱志明 | 清华大学
[5 empty] | 杨中宇 | 清华大学
[5 empty] | 符平坡 | 清华大学
2 |  |  | Ag-Cu+WC复合钎料钎焊ZrO2陶瓷和TC4合金 | 中文 | 王子晨 | 哈尔滨工业大学 | 采用新型Ag-Cu+WC复合钎料进行ZrO2陶瓷和TC4合金钎焊连接,探究了接头界面组织及形成机制,分析了钎焊温度对接头界面结构和力学性能的影响.结果表明,接头界面典型结构为ZrO2/TiO+Cu3Ti3O/TiCu+TiC+W+Ag（s,s）+Cu（s,s）/TiCu2/TiCu/Ti2Cu/TC4.钎焊过程中,WC颗粒与Ti发生反应,原位生成TiC和W增强相,为TiCu金属间化合物、Ag基和Cu基固溶体提供了形核质点,同时抑制了脆性Ti-Cu金属间化合物的生长,优化了接头的微观组织和力学性能.随钎焊温度的升高,接头反应层的厚度逐渐增加,WC颗粒与Ti的反应程度增强.当钎焊温度890℃、保温10 min时,复合钎料所得接头抗剪强度达到最高值82.1 MPa,对比Ag-Cu钎料所得接头抗剪强度提高了57.3%. | 关键词 | ZrO2陶瓷;WC颗粒;复合钎料;界面组织; | 焊接学报 | 2019 | http://hjxb.cnjournals.net/ch/index.aspx | 40 | 01 | 5 | 9 | EI; Peking
[5 empty] | 曹健 | 哈尔滨工业大学
[5 empty] | 代翔宇 | 哈尔滨工业大学
[5 empty] | 冯吉才 | 哈尔滨工业大学
3 |  |  | 钛合金激光立焊烧穿和气孔缺陷及其数值模拟 | 中文 | Doruk Yelkenci | 清华大学 | 采用在平焊优化过的激光焊接参数对钛合金进行立焊,立向上焊时烧穿倾向较大,气孔倾向较小;立向下焊时烧穿倾向较小,气孔倾向较大.基于体积分数法(VOF)建立了追踪小孔界面的数值计算模型模拟小孔和熔池流动行为,分析了焊接位置对激光立焊烧穿和气孔倾向的影响机制.结果表明,立向上焊时焊接方向与重力相反,小孔所受静水压力较小,小孔易于长大,小孔空腔所需的液态金属得不到有效补充,烧穿倾向增加.立向下焊时焊接方向与重力一致,小孔振荡导致崩塌卷气,所生成的气泡缺乏逸出通道,气孔倾向增加. | 关键词 | 激光焊接;钛合金;焊接位置;烧穿;数值模拟; | 焊接学报 | 2019 | http://hjxb.cnjournals.net/ch/index.aspx | 40 | 01 | 10 | 14 | EI; Peking
[5 empty] | 陈俊宏 | 清华大学
[5 empty] | 温鹏 | 清华大学
[5 empty] | 常保华 | 清华大学
[5 empty] | 单际国 | 清华大学
4 |  |  | 304不锈钢薄板列置双TIG高速焊缝组织与性能 | 中文 | 江海红 | 山东大学 | 相比常规速度不锈钢焊接,高速焊接过程中焊缝金属的凝固过程及组织形态将会发生变化,从而影响焊缝组织和性能.对1.2 mm厚304不锈钢薄板对接,采用列置双TIG焊在焊接速度为3.0 m/min时获得了良好焊缝成形,并与常规速度单TIG焊接工艺相比,采用非标准拉伸试样测试了焊缝性能,并分析了其组织.结果表明,高速双TIG焊接焊缝中心生成等轴晶,两侧树枝晶未形成对向生长的定向晶粒,焊缝抗拉强度及断后伸长率略低于母材;相比常规单TIG焊接工艺,高速双TIG焊接热影响区晶粒平均直径降低了10.3%,但焊缝中心晶粒平均直径增大了12.9%;焊缝抗拉强度和断后伸长率分别提高了4.3%和23.2%,焊缝中心硬度值略高于母材. | 关键词 | 高速焊接;列置双TIG;不锈钢薄板;焊缝组织;焊缝性能; | 焊接学报 | 2019 | http://hjxb.cnjournals.net/ch/index.aspx | 40 | 01 | 15 | 18 | EI; Peking
[5 empty] | 秦国梁 | 山东大学
[5 empty] | 冯超 | 山东大学
[5 empty] | 陈永 | 山东大学
[5 empty] | 王世路 | 山东大学