## sheet 1
序号 | 唯一标识类型 | 唯一标识 | 题名 | 正文语种 | 责任者/责任者姓名 | 责任者/责任者机构/责任机构名称 | 摘要 | 主题/主题元素类型 | 主题/主题名称 | 期刊名称 | 出版年 | 规范期刊URI | 卷 | 期 | 起始页码 | 结束页码 | 收录信息/收录类别代码
1 |  |  | 5052铝合金/镀锌钢涂粉CO2激光熔钎焊工艺特性 | 中文 | 樊丁 | 兰州理工大学甘肃省有色金属新材料省部共建国家重点实验室,兰州理工大学有色金属合金及加工教育部重点实验室 | 以5052铝合金和热镀锌ST04Z钢为研究对象,采用预置涂粉CO2激光搭接熔钎焊方法进行工艺试验.利用光学显微镜、扫描电镜和拉伸试验机对熔钎焊接头的微观组织和力学性能进行了研究.结果表明,涂助溶剂和粉末后,焊缝成形明显改善,镀锌层没有烧损;熔—钎焊接头过渡层最大厚度小于10μm,针状Al-Fe金属间化合物没有向熔化的铝侧明显析出;接头具有较高的力学性能,最大机械抗载能力可达到208 MPa,约为5052铝合金母材抗拉强度的95.41%. | 关键词 | 铝钢;激光焊接;熔钎焊;粉末; | 焊接学报 | 2014 |  | 35 | 01 | 1 | 4
[5 empty] | 蒋锴 | 兰州理工大学甘肃省有色金属新材料省部共建国家重点实验室,兰州理工大学有色金属合金及加工教育部重点实验室
[5 empty] | 余淑荣 | 兰州理工大学甘肃省有色金属新材料省部共建国家重点实验室,兰州理工大学有色金属合金及加工教育部重点实验室
[5 empty] | 张健 | 兰州理工大学甘肃省有色金属新材料省部共建国家重点实验室,兰州理工大学有色金属合金及加工教育部重点实验室
2 |  |  | 铝合金超声-MIG焊接电弧行为 | 中文 | 范成磊 | 哈尔滨工业大学现代焊接生产技术国家重点实验室,长春一汽大众汽车有限公司 | 文中对铝合金超声-MIG焊接电弧行为作了系统研究.试验主要关注超声电弧在不同送丝速度和电压变化条件下的响应情况.结果表明,超声电弧的压缩效果对焊接参数存在一定选择性.在给定试验中,随着送丝速度的增加,压缩效果逐渐减弱.结合试验对电弧的自调节进行了分析,相对普通MIG焊接,超声电弧电场强度和温度都极大提高,显示出更强的焊接稳定性特点. | 关键词 | 电弧压缩;电场强度;粒子运动;温度场;自调节作用; | 焊接学报 | 2014 |  | 35 | 01 | 5 | 8
[5 empty] | 谢伟峰 | 哈尔滨工业大学现代焊接生产技术国家重点实验室,长春一汽大众汽车有限公司
[5 empty] | 杨春利 | 哈尔滨工业大学现代焊接生产技术国家重点实验室,长春一汽大众汽车有限公司
[5 empty] | 寇毅 | 哈尔滨工业大学现代焊接生产技术国家重点实验室,长春一汽大众汽车有限公司
3 |  |  | Super-Ni/NiCr叠层材料Ni-Cr-Si-B高温钎焊接头的组织特征及抗剪强度 | 中文 | 吴娜 | 山东大学材料液固结构演变与加工教育部重点实验室 | 采用Ni-Cr-Si-B高温钎料对Super-Ni/NiCr叠层复合材料和Cr18-Ni8不锈钢进行真空钎焊,并分析钎焊接头的显微组织及物相组成、显微硬度、抗剪强度及断口形貌.结果表明,钎缝主要由γ-Ni固溶体、Ni3B、CrB和Ni3Si组成;钎缝的显微硬度波动较大,γ-Ni基体显微硬度为450 MPa,Ni3B的显微硬度最高650 MPa.钎焊温度升高至1 120℃时,接头的抗剪强度最高可达158 MPa,NiCr基层钎缝区呈脆性断裂,出现撕裂韧窝.钎缝区与Super-Ni复层之间形成Ni3B界面,Super-Ni复层钎缝区断裂于Ni3B界面. | 关键词 | 叠层复合材料;高温钎焊;显微组织;抗剪强度; | 焊接学报 | 2014 |  | 35 | 01 | 9 | 12
[5 empty] | 李亚江 | 山东大学材料液固结构演变与加工教育部重点实验室
[5 empty] | 王娟 | 山东大学材料液固结构演变与加工教育部重点实验室
4 |  |  | SiC陶瓷真空钎焊接头界面结构及机理分析 | 中文 | 冯广杰 | 哈尔滨工业大学先进焊接与连接国家重点试验室,哈尔滨东安机电制造有限责任公司 | 采用Ti-Zr-Ni-Cu钎料对SiC陶瓷进行了真空钎焊,研究了SiC陶瓷真空钎焊接头的界面显微组织和界面形成机理.试验中采用扫描电子显微镜(SEM)对接头组织进行了观察,并进行了局部能谱分析.结果表明,接头界面产物主要有TiC,Ti5Si3,Zr2Si,Zr(s,s),Ti(s,s)+Ti2(Cu,Ni)和(Ti,Zr)(Ni,Cu)等.接头的界面结构可以表示为:SiC/TiC/Ti5Si3+Zr2Si/Zr(s,s)/Ti(s,s)+Ti2(Cu,Ni)/(Ti,Zr)(Ni,Cu).钎焊过程分为五个阶段:钎料与母材的物理接触;钎料熔化和陶瓷侧反应层开始形成;钎料液相向母材扩散、陶瓷侧反应层厚度增加,钎缝中液相成分均匀化;陶瓷侧反应层终止及过共晶组织形成;钎缝中心金属间化合物凝固.在钎焊温度960℃,保温时间10 min时,接头抗剪强度可达110 MPa. | 关键词 | 陶瓷;真空钎焊;显微组织;机理; | 焊接学报 | 2014 |  | 35 | 01 | 13 | 16
[5 empty] | 李卓然 | 哈尔滨工业大学先进焊接与连接国家重点试验室,哈尔滨东安机电制造有限责任公司
[5 empty] | 徐慨 | 哈尔滨工业大学先进焊接与连接国家重点试验室,哈尔滨东安机电制造有限责任公司
[5 empty] | 刘文波 | 哈尔滨工业大学先进焊接与连接国家重点试验室,哈尔滨东安机电制造有限责任公司
5 |  |  | 渣金间辅助外电场提高焊接工艺稳定性分析 | 中文 | 李晓泉 | 南京工程学院材料工程学院 | 为探索焊接过程实现高稳定性工艺的潜在途径,最大限度地减少重要钢结构制造中焊缝咬边及成形缺陷带来的焊后返修工作,提出并试验了一种利用埋弧焊渣金间随焊施加辅助外电场对渣金电导载流进行导流,进而提高焊接工艺稳定性的方法,并应用焊接电信号分析仪对弧压信号进行了采集统计分析.结果表明,以钨电极作阴极利用电场在渣金熔体内部形成稳定的电导载流,可使熔渣电导性能得以改善,并引导电子进入电弧阴极中心以增强电弧的集聚程度.同时外电场作用也使渣金内部的带电粒子形成有序运动并在界面结合成低表面能的活性氧化物,又可改善液态熔渣在焊缝金属表面的润湿铺展性能.实施辅助电场引入的这些有益作用使焊缝形状、表面光洁度、尤其是焊缝边缘平直均匀性得到较好地改观,焊接过程工艺稳定性得以进一步提高. | 关键词 | 外电场;埋弧焊;焊接工艺;稳定性; | 焊接学报 | 2014 |  | 35 | 01 | 17 | 20
[5 empty] | 杨宗辉 | 南京工程学院材料工程学院
[5 empty] | 赵治国 | 南京工程学院材料工程学院
6 |  |  | 搅拌摩擦焊焊缝缺陷的超声相控阵检测技术 | 中文 | 余亮 | 南昌航空大学航空制造工程学院 | 采用超声相控阵技术对不同厚度铝合金搅拌摩擦焊焊缝的缺陷进行了探测,通过改变相控阵的扫描角度、聚焦深度、焦点尺寸等参数对焊缝内部缺陷进行了准确定量和图像再现,并对缺陷信号标记部位进行了解剖、观察了缺陷的宏观形貌.结果表明,探头检测灵敏度高,易于快速分辨焊缝内部缺陷,结合不同的扫查方式直观给出缺陷三向视图,可准确定位缺陷的位置、尺寸、分布;缺陷形状直接影响回波的形状和峰值,小孔洞为单一尖锐波峰,峰值高大;包铝层和疏松由多簇波峰构成,S显示疏松亮点比包铝层密集且分布面较大. | 关键词 | 铝合金;搅拌摩擦焊;超声相控阵;焊接缺陷; | 焊接学报 | 2014 |  | 35 | 01 | 21 | 24
[5 empty] | 陈玉华 | 南昌航空大学航空制造工程学院
[5 empty] | 黄春平 | 南昌航空大学航空制造工程学院
[5 empty] | 戈军委 | 南昌航空大学航空制造工程学院
[5 empty] | 柯黎明 | 南昌航空大学航空制造工程学院
7 |  |  | 旁路分流MIG电弧熔钎焊接镁/钢异种金属接头特性 | 中文 | 苗玉刚 | 哈尔滨工程大学船舶工程学院 | 以AZ31镁合金与Q235镀锌钢板为研究对象,进行旁路分流MIG电弧熔钎焊接工艺试验,在获得稳定可靠的焊接过程和美观的焊缝成形的同时,实现了镁/钢异种金属的可靠连接.同时采用金相显微镜,高速摄像机和拉伸试验机对焊接接头的组织、熔滴过渡过程以及力学性能进行观察与分析.结果表明,焊接过程中熔滴的排斥过渡增加了熔滴过渡的时间,使得熔滴润湿铺展更为均匀,且保证了界面层元素的充分结合.拉伸试验表明,焊接接头的抗拉强度达133 MPa,约为母材强度的70%,接头断裂发生在镁合金焊缝处,呈韧性断裂的形貌特征. | 关键词 | 镁合金;镀锌钢;旁路分流MIG电弧熔钎焊;熔滴过渡;焊接特性; | 焊接学报 | 2014 |  | 35 | 01 | 25 | 28
[5 empty] | 吴斌涛 | 哈尔滨工程大学船舶工程学院
[5 empty] | 韩端锋 | 哈尔滨工程大学船舶工程学院
[5 empty] | 徐向方 | 哈尔滨工程大学船舶工程学院
[5 empty] | 李小旭 | 哈尔滨工程大学船舶工程学院
8 |  |  | 时效处理对Sn-Zn-Ga-Nd钎焊接头界面及力学性能的影响 | 中文 | 薛鹏 | 南京航空航天大学材料科学与技术学院 | 研究了150℃时效条件下,不同时效时间对Sn-Zn-Ga-Nd钎焊接头界面组织及力学性能的影响.结果表明,Ga元素的添加有效抑制了钎焊接头界面附近稀土相的形成,即使经过长时间的时效处理后,界面附近仍然没有稀土相出现.在时效过程中,钎焊接头的剪切力随时效时间增加而降低,但下降幅度小于Sn-Zn-Nd及Sn-Zn钎焊接头.经过720 h的时效处理后,Sn-Zn-Ga-0.08Nd接头的剪切力仍高于未经时效的Sn-Zn钎焊接头. | 关键词 | 时效处理;钎焊接头;界面;剪切性能; | 焊接学报 | 2014 |  | 35 | 01 | 29 | 32
[5 empty] | 薛松柏 | 南京航空航天大学材料科学与技术学院
[5 empty] | 沈以赴 | 南京航空航天大学材料科学与技术学院
9 |  |  | 钛合金微电阻点焊电极间电压质量检测技术 | 中文 | 赵大伟 | 华中科技大学土木工程与力学学院力学系,南京凯盛国际工程有限公司 | 文中针对微点焊的特点采用电压信号监控点焊质量.焊接过程中电压通过自动数据采集系统获取.首先分析并解释了电压曲线的变化趋势,指出电压曲线的峰值就是β峰值;进而从电压曲线中提取了4个特征值用于预测熔核直径并将其作为人工神经网络的输入.预测输出的熔核直径与实测直径的误差为0.13 mm,结果表明,利用电压信号监测钛合金微电阻点焊质量是一种非常有效、经济的手段. | 关键词 | 微电阻点焊;电压曲线;质量监控;人工神经网络; | 焊接学报 | 2014 |  | 35 | 01 | 33 | 36
[5 empty] | 王新阳 | 华中科技大学土木工程与力学学院力学系,南京凯盛国际工程有限公司
[5 empty] | 王元勋 | 华中科技大学土木工程与力学学院力学系,南京凯盛国际工程有限公司
[5 empty] | 杨浩 | 华中科技大学土木工程与力学学院力学系,南京凯盛国际工程有限公司
[5 empty] | 张磊 | 华中科技大学土木工程与力学学院力学系,南京凯盛国际工程有限公司
10 |  |  | 5083铝合金TIG焊接头组织与性能分析 | 中文 | 陈澄 | 南京航空航天大学材料科学与技术学院,浙江宇光铝材有限公司 | 采用TIG焊方法,以ER5356焊丝作为填充材料,对板厚为12 mm的5083铝合金进行了焊接试验研究.结果表明,在文中推荐的焊接参数条件下,可以获得优良的焊接接头,满足美国船级社(ABS)、中国船级社(CCS)的标准要求.对显微组织观察发现,焊缝组织细小均匀,主要为α-Al和β-Al3Mg2相,热影响区组织相比焊缝区有一定的粗化,母材为沿轧制方向的纤维状组织.对力学性能测试分析,焊接接头的抗拉强度达到母材强度的90%以上,并具有良好的抗冷弯性能. | 关键词 | 铝合金焊接;钨极氩弧焊;显微组织;力学性能; | 焊接学报 | 2014 |  | 35 | 01 | 37 | 40
[5 empty] | 薛松柏 | 南京航空航天大学材料科学与技术学院,浙江宇光铝材有限公司
[5 empty] | 孙乎浩 | 南京航空航天大学材料科学与技术学院,浙江宇光铝材有限公司
[5 empty] | 林中强 | 南京航空航天大学材料科学与技术学院,浙江宇光铝材有限公司
[5 empty] | 李阳 | 南京航空航天大学材料科学与技术学院,浙江宇光铝材有限公司
11 |  |  | 生成相性质及其对TiAl合金/42CrMo钢钎焊接头力学性能影响 | 中文 | 李玉龙 | 南昌大学机电工程学院机器人及焊接自动化重点实验室,哈尔滨工业大学先进焊接与连接国家重点实验室 | 在钎焊温度1 123~1 273 K,保温时间120~1 500 s参数范围内对TiAl合金与42CrMo钢进行了真空扩散钎焊.用光学显微镜、扫描电镜和能谱分析等方法对界面组织进行了分析,用图像分析软件工具测量了反应层厚度;采用纳米压痕仪和显微硬度仪对TiAl合金/42CrMo钢钎焊接头的两种母材和接头界面反应相进行了硬度测试,对结果进行了对比,为了确定接头的薄弱环节,进行了扫描电镜原位观察下的接头拉伸试验.结果表明,AlCuTi,Ti3Al,AlCu2Ti和TiC的硬度较高,而银的固溶体硬度较低;纳米压痕的硬度结果比显微硬度值略高;扫描电镜下的原位拉伸试验结果表明,Al-Cu-Ti系反应层在受外力作用下容易发生脆性断裂,为接头的薄弱环节. | 关键词 | TiAl;钎焊;反应相;纳米压痕; | 焊接学报 | 2014 |  | 35 | 01 | 41 | 44
[5 empty] | 吕明阳 | 南昌大学机电工程学院机器人及焊接自动化重点实验室,哈尔滨工业大学先进焊接与连接国家重点实验室
[5 empty] | 冯吉才 | 南昌大学机电工程学院机器人及焊接自动化重点实验室,哈尔滨工业大学先进焊接与连接国家重点实验室
[5 empty] | 何鹏 | 南昌大学机电工程学院机器人及焊接自动化重点实验室,哈尔滨工业大学先进焊接与连接国家重点实验室
12 |  |  | 电极力对Cr12MoV电火花沉积YG6工艺影响 | 中文 | 高莹 | 天津职业技术师范大学机械学院,天津市高速切削与精密加工重点实验室,天津大学材料科学与工程学院,天津市现代连接技术重点实验室 | 电火花沉积工艺自21世纪初开发以来,由于放电时间短,沉积层结合力强,被广泛应用于材料延寿及表面改性等领域.文中利用自动电火花沉积系统,结合高速摄像技术、金相分析技术,研究了Cr12MoV模具钢沉积YG6工艺过程,分析了电极力对沉积表面粗糙度、沉积效率的影响规律.结果表明,电极力是影响沉积层质量与沉积效率的关键参数,通过反复试验得到该工艺中的最优电极力参数为1.6 N,在此参数作用下,电火花放电形成了火花放电为主与短路放电为辅的放电形式,沉积效率高,表面粗糙度低. | 关键词 | 电火花沉积;高速摄像;金相;电极力; | 焊接学报 | 2014 |  | 35 | 01 | 45 | 48
[5 empty] | 韩敬华 | 天津职业技术师范大学机械学院,天津市高速切削与精密加工重点实验室,天津大学材料科学与工程学院,天津市现代连接技术重点实验室
[5 empty] | 娄丽艳 | 天津职业技术师范大学机械学院,天津市高速切削与精密加工重点实验室,天津大学材料科学与工程学院,天津市现代连接技术重点实验室
[5 empty] | 李桓 | 天津职业技术师范大学机械学院,天津市高速切削与精密加工重点实验室,天津大学材料科学与工程学院,天津市现代连接技术重点实验室
13 |  |  | 超声振动对6061-T4铝合金搅拌摩擦焊接头组织和性能的影响 | 中文 | 刘小超 | 山东大学材料液固结构演变与加工教育部重点实验室 | 利用自主研制的试验装置,通过工具头将超声振动能量施加在搅拌头前方的待焊工件上,研究了超声振动能量对减少焊接缺陷、改善搅拌摩擦焊接头组织和力学性能的影响.对6 mm厚度6061-T4铝合金板进行了超声振动强化搅拌摩擦焊工艺试验,并与相同工艺条件下的常规搅拌摩擦焊进行了对比.结果表明,超声振动能够减小焊速/转速比较大时的焊缝内部隧道型缺陷,增大材料对接混合区宽度和焊核区体积,细化焊核区和热力影响区微观组织,提高接头抗拉强度和焊核区显微硬度. | 关键词 | 超声振动;搅拌摩擦焊;微观组织;力学性能; | 焊接学报 | 2014 |  | 35 | 01 | 49 | 53
[5 empty] | 武传松 | 山东大学材料液固结构演变与加工教育部重点实验室
14 |  |  | 高阶单元在焊接热弹塑性有限元分析中的应用 | 中文 | 赵晟 | 上海交通大学船舶海洋与建筑工程学院 | 为研究高阶单元对热弹塑性有限元分析中变形的影响,建立了不同网格尺寸、单元阶次的三维有限元模型,利用通用有限元软件ABAQUS对CO2气体保护堆焊过程进行热弹塑性有限元分析,比较线性单元和二阶单元在温度和变形的计算精度及时间.结果表明,二阶单元能够更好地反映焊接区域的变形特点,焊接变形的计算结果与试验结果更加接近;单元阶次仅对应力应变场分析有较大影响,对于温度场计算结果影响不大. | 关键词 | 单元阶次;热弹塑性;焊接变形;数值模拟;有限元; | 焊接学报 | 2014 |  | 35 | 01 | 54 | 58
[5 empty] | 陈震 | 上海交通大学船舶海洋与建筑工程学院
[5 empty] | 罗宇 | 上海交通大学船舶海洋与建筑工程学院
15 |  |  | ZrB2-SiC陶瓷复合材料钎焊接头界面组织及性能 | 中文 | 徐晓龙 | 哈尔滨工业大学先进焊接与连接国家重点实验室 | 采用BNi2钎料,对ZrB2-SiC陶瓷复合材料进行真空钎焊研究.借助SEM,EDS,XRD等分析测试手段分析了界面组织结构及性能.确定了最佳钎焊工艺参数:钎焊温度1160℃,保温时间20 min.结果表明,接头界面产物主要有δ-Ni2Si,β1-Ni3Si,ZrB2+C,Ni(s,s),Cr x B y C z.随着钎焊温度升高以及保温时间的延长,接头抗剪强度均先升高后降低.钎焊温度1 160℃,保温时间20 min,钎焊接头室温抗剪强度达到最大121.3 MPa.钎焊温度和保温时间对接头断裂方式的影响有相似的规律,在保温时间较短时,裂纹主要产生于钎缝中的Ni(s,s)中,之后向Ni元素扩散层中扩展;当保温时间适中时,断裂主要发生在Ni元素扩散层中;当保温时间延长时,裂纹主要产生于含有一定β1-Ni3Si相的Ni(s,s)中,之后向Ni元素扩散层中扩展. | 关键词 | 陶瓷复合材料;钎焊;界面组织;抗剪强度;断裂方式; | 焊接学报 | 2014 |  | 35 | 01 | 59 | 62
[5 empty] | 李卓然 | 哈尔滨工业大学先进焊接与连接国家重点实验室
[5 empty] | 刘睿华 | 哈尔滨工业大学先进焊接与连接国家重点实验室
[5 empty] | 王征征 | 哈尔滨工业大学先进焊接与连接国家重点实验室
16 |  |  | (Cr2O3+Al)粉末铝热剂对6061铝合金电阻点焊熔核的影响 | 中文 | 罗怡 | 重庆理工大学材料科学与工程学院 | 通过添加Cr2O3+Al粉末铝热剂介入6061铝合金电阻点焊,研究Cr2O3+Al粉末铝热剂介入对电阻点焊熔核成形、显微组织、力学性能等质量因素的影响.研究结果表明,在Cr2O3+Al粉末铝热剂冶金反应提供的铝热反应热的辅助作用下,可以有效增大6061铝合金的熔核尺寸.由于反应热的释放使熔核中心周围区域温度梯度降低;Cr2O3+Al粉末铝热剂的添加,使熔核中心区域分布了更多的异质形核晶核,并促使凝固进程中的固—液界面前沿出现大范围成分过冷,从而更有利于等轴晶的形核.熔核中心等轴晶的分布更为均匀,枝晶束更为细小,并强化熔核胞状晶区,从而使焊点强韧性得到提高. | 关键词 | 电阻点焊;熔核;粉末铝热剂;显微组织;力学性能; | 焊接学报 | 2014 |  | 35 | 01 | 63 | 66
17 |  |  | 新型Cr3MoNb管线钢焊接接头的力学性能与组织 | 中文 | 朱金阳 | 北京科技大学新材料技术研究院,中海石油研究总院 | 利用TGS-2CML焊丝,采用钨极氩弧焊(gas tungsten arc weld,GTAW)对经济型低合金Cr3MoNb无缝管进行整管焊接,测试了焊接接头的硬度,研究了拉伸性能、冲击韧性,观察了微观组织.结果表明,在拟定焊接工艺下,Cr3MoNb钢焊接接头力学性能优良,无需预热和焊后热处理;调质处理下断后伸长率提高约1倍,达到挪威船级社制管工艺DNV-OS-F101标准;对于类似Cr3MoNb等低碳或超低碳管线钢,采用A(c)修正日本百合冈公式计算其焊接热影响区最高硬度是合适的;焊缝区组织主要为细小的粒状贝氏体,M-A相弥散分布于铁素体基体相中;焊缝区晶粒尺寸总体很小,区域晶粒大小存在细微差异,有少数较大尺寸柱状晶分布;焊缝区与热影响区以多边形铁素体和粒状贝氏体较自然过渡,无明显熔合分界线. | 关键词 | 含铬低合金钢;整管焊接;力学性能;组织; | 焊接学报 | 2014 |  | 35 | 01 | 67 | 71
[5 empty] | 许立宁 | 北京科技大学新材料技术研究院,中海石油研究总院
[5 empty] | 石云光 | 北京科技大学新材料技术研究院,中海石油研究总院
[5 empty] | 常炜 | 北京科技大学新材料技术研究院,中海石油研究总院
[5 empty] | 路民旭 | 北京科技大学新材料技术研究院,中海石油研究总院
18 |  |  | 焊接塑性应变演变过程——不锈钢薄板焊接塑性应变演变过程 | 中文 | 王鹏 | 清华大学机械工程系,北京航空制造工程研究所 | 采用数值模拟方法对不锈钢薄板电弧焊接塑性应变演变过程进行了分析.结果表明,在焊接过程中焊缝及近缝区内无论是纵向塑性应变还是横向塑性应变均为压缩塑性应变,熔池凝固冷却产生的拉伸回复不足以完全抵消加热过程已产生的压缩塑性应变,最终残留在焊缝及近缝区内的塑性应变仍保持压缩状态,压缩塑性区的宽度明显大于材料"力学熔化区"宽度. | 关键词 | 不锈钢;焊接;塑性应变演变;有限元; | 焊接学报 | 2014 |  | 35 | 01 | 72 | 74
[5 empty] | 谢普 | 清华大学机械工程系,北京航空制造工程研究所
[5 empty] | 赵海燕 | 清华大学机械工程系,北京航空制造工程研究所
[5 empty] | 关桥 | 清华大学机械工程系,北京航空制造工程研究所
19 |  |  | 薄板搭接接头固有变形逆解析方法 | 中文 | 梁伟 | 重庆交通大学机电与汽车工程学院,大阪大学接合科学研究所 | 文中采用变形测试和数值模拟技术相结合的研究手段对低碳钢薄板搭接接头固有变形的求解方法进行了研究,提出了该接头的固有变形分布简化模型,并利用固有变形逆解析方法推定了3 mm低碳钢薄板的固有变形.使用该方法得到的固有变形值来预测焊接变形能较好的再现试验结果.结果表明,采用文中提出的固有变形分布简化模型能获得高精度的固有变形值,搭接接头固有变形的逆解析算法是正确有效的. | 关键词 | 薄板;固有应变;搭接接头;逆解析; | 焊接学报 | 2014 |  | 35 | 01 | 75 | 78
[5 empty] | 龚毅 | 重庆交通大学机电与汽车工程学院,大阪大学接合科学研究所
[5 empty] | 村川英一 | 重庆交通大学机电与汽车工程学院,大阪大学接合科学研究所
20 |  |  | Al-Si-Cu合金粉末扩散钎焊Al/Cu接头组织及性能 | 中文 | 南水平 | 北京科技大学材料科学与工程学院,中国电子科技集团公司第二十九研究所,珠海格力电器股份有限公司 | 采用Al-Si-Cu合金粉末扩散钎焊铝铜异种金属,采用SEM,EDS和XRD分析接头微观组织结构,结合三元相图分析了接头形成机理,最后检测了接头力学性能.结果表明,在连接温度530℃,保温时间60 min,压力为1MPa时可形成均匀致密的接头,接头中存在大量条状和鱼骨状的Al-Si-Cu共晶组织,中间层与两母材结合界面处的组织结构不同,在靠近铜侧界面存在三种层状金属间化合物,其成分依次为Cu3Al2,CuAl和CuAl2,在靠近铝侧界面存在一个扩散区,没有形成层状金属间化合物.接头的抗剪强度随保温时间的变化而变化,在保温60 min时达到35 MPa. | 关键词 | 扩散钎焊;显微组织;抗剪强度; | 焊接学报 | 2014 |  | 35 | 01 | 79 | 82
[5 empty] | 黄继华 | 北京科技大学材料科学与工程学院,中国电子科技集团公司第二十九研究所,珠海格力电器股份有限公司
[5 empty] | 陈树海 | 北京科技大学材料科学与工程学院,中国电子科技集团公司第二十九研究所,珠海格力电器股份有限公司
[5 empty] | 赵兴科 | 北京科技大学材料科学与工程学院,中国电子科技集团公司第二十九研究所,珠海格力电器股份有限公司
[5 empty] | 王奇 | 北京科技大学材料科学与工程学院,中国电子科技集团公司第二十九研究所,珠海格力电器股份有限公司
[5 empty] | 李德华 | 北京科技大学材料科学与工程学院,中国电子科技集团公司第二十九研究所,珠海格力电器股份有限公司
21 |  |  | 双焊枪同步联动焊接系统建模与仿真分析 | 中文 | 刘江涛 | 河北农业大学机电工程学院 | 钢铝复合散热器多立管、避障相贯线焊接时,采用双焊枪同步联动焊接方式.在自主研发避障式双焊枪四轴复合联动自动焊接机过程中,建立T型圆柱管相贯线焊缝以及焊枪姿态的数学模型.应用VC++编程推导出插补周期内焊枪转角与时间的对应关系,根据双焊枪同步联动焊接系统末端执行器所要完成的轨迹特点,进行轨迹规划,在Pro/E环境下建立焊接系统的三维模型,进行运动仿真,检查焊枪运动是否与散热器铝翼干涉.结果表明,相贯线焊缝以及焊枪姿态的数学模型正确,能很好地完成相贯线处的焊接,提高了生产效率和焊接质量. | 关键词 | 双焊枪;数学建模;相贯线;散热器;仿真; | 焊接学报 | 2014 |  | 35 | 01 | 83 | 86
[5 empty] | 崔保健 | 河北农业大学机电工程学院
[5 empty] | 邢雅周 | 河北农业大学机电工程学院
[5 empty] | 弋景刚 | 河北农业大学机电工程学院
22 |  |  | 铝—铜搅拌摩擦焊搭接焊缝共晶组织形成与抑制 | 中文 | 吴小伟 | 南京航空航天大学材料科学与技术学院,中国航天科工集团南京晨光厂工艺研究所 | 采用搅拌摩擦焊技术成功焊接了铝—铜异种金属搭接接头,研究了铝—铜FSW焊缝界面宏观形貌、组织行为特征及其与焊接热输入变化的相关性,揭示出铝—铜FSW焊缝界面行为演变的基本规律.结果表明,在相应的焊接工艺参数下,单位时间、单位焊缝长度的热输入越大,铝—铜界面越容易发生共晶反应,生成Al-CuAl2共晶体组织,直接影响焊接宏观接头抗剪力学性能,而随着热输入的减小,共晶反应程度及范围减小;也就是说,热输入的减少可明显抑制共晶反应的发生. | 关键词 | 异种金属;搅拌摩擦焊搭接;热输入;共晶反应; | 焊接学报 | 2014 |  | 35 | 01 | 87 | 90
[5 empty] | 沈以赴 | 南京航空航天大学材料科学与技术学院,中国航天科工集团南京晨光厂工艺研究所
[5 empty] | 李博 | 南京航空航天大学材料科学与技术学院,中国航天科工集团南京晨光厂工艺研究所
[5 empty] | 周冠男 | 南京航空航天大学材料科学与技术学院,中国航天科工集团南京晨光厂工艺研究所
[5 empty] | 姚磊 | 南京航空航天大学材料科学与技术学院,中国航天科工集团南京晨光厂工艺研究所
[5 empty] | 胡伟叶 | 南京航空航天大学材料科学与技术学院,中国航天科工集团南京晨光厂工艺研究所
23 |  |  | TIG焊对低合金钢焊缝金属元素分布状态的影响 | 中文 | 李海涛 | 佳木斯大学材料科学与工程学院,佳木斯大学机械工程学院 | 采用TIG焊,选取两种成分相近的焊丝,制备了两组低合金钢焊接接头.通过焊材的EDS成分分析、焊缝金属XRF元素分析以及元素分布状态图等手段,研究了焊材及母材的合金元素在焊缝金属中的存在状态和分布特征.结果表明,锰在ER307Si焊缝中较高,镍、铬在ER308LSi焊缝中较高,硅在两组焊缝金属中相差不大;铬、镍、锰、硅在ER307Si焊缝中的起弧处含量较高,在ER308LSi焊缝中的中间处含量较高;起弧处元素分布较均匀,熔合线附近分布较稀疏;焊缝中间位置Ni元素分布较疏,含量较低;收弧处各元素分布不均. | 关键词 | 钨极氩弧焊;合金元素;焊缝金属;荧光光谱;分布状态; | 焊接学报 | 2014 |  | 35 | 01 | 91 | 94
[5 empty] | 李慕勤 | 佳木斯大学材料科学与工程学院,佳木斯大学机械工程学院
[5 empty] | 韩涛 | 佳木斯大学材料科学与工程学院,佳木斯大学机械工程学院
[5 empty] | 孙建波 | 佳木斯大学材料科学与工程学院,佳木斯大学机械工程学院
[5 empty] | 王军 | 佳木斯大学材料科学与工程学院,佳木斯大学机械工程学院
24 |  |  | 纳米锑掺杂对回流焊Sn-3.0Ag-0.5Cu-xSb焊点界面IMC生长的影响机理 | 中文 | 唐宇 | 仲恺农业工程学院自动化学院,华南理工大学电子与信息学院 | 研究了纳米锑掺杂对回流焊过程中Sn-3.0Ag-0.5Cu-xSb(x=0,0.2%,1.0%和2.0%)焊点界面金属间化合物(IMC)生长动力学的影响.借助扫描电镜(SEM)观察了焊点的微观结构,利用X射线能谱分析(EDX)及X射线衍射谱仪(XRD)确定了IMC的相和成分.结果表明,部分纳米锑颗粒溶解在富锡相中形成SnSb二元相,部分纳米锑颗粒溶解在Ag3Sn相中形成Ag3Sb相,剩余部分沉降在界面Cu6Sn5金属间化合物层表面.随着纳米锑含量的增加,IMC厚度减小.当纳米锑的含量为1.0%时,IMC厚度最小.通过曲线拟合,确定出界面IMC层生长指数和扩散系数.结果表明,IMC层生长指数和扩散系数均随着纳米锑含量的增加而减小.当纳米锑的含量为1.0%,IMC层生长指数和扩散系数均有最小值,分别为0.326和10.31×10-10cm2/s.由热力学相图和吸附理论可知,Sn,Sb元素之间易形成SnSb化合物,引起Sn元素的活性、Cu-Sn金属间化合物形成的驱动力和界面自由能下降,从而导致Cu6Sn5金属间化合物生长速率下降,抑制IMC生长. | 关键词 | 回流焊;纳米掺杂;无铅焊料;金属间化合物; | 焊接学报 | 2014 |  | 35 | 01 | 95 | 100
[5 empty] | 潘英才 | 仲恺农业工程学院自动化学院,华南理工大学电子与信息学院
[5 empty] | 李国元 | 仲恺农业工程学院自动化学院,华南理工大学电子与信息学院
25 |  |  | 铝合金气体输送活性钨极氩弧焊方法 | 中文 | 黄勇 | 兰州理工大学甘肃省有色金属新材料省部共建国家重点实验室,兰州理工大学有色金属合金及加工教育部重点实验室 | 针对铝合金,提出了一种气体输送活性钨极氩弧焊,即GTFA-TIG焊(gas transfer flux activating TIG welding).该方法改变了活性元素的引入方式,通过自动送粉装置将活性剂输送到保护气体中,由保护气体将其引入电弧—熔池系统进行施焊,使得电弧收缩,熔池金属流态改变,熔深增加,同时省却了涂覆活性剂工序,实现了焊接过程自动化.进行了普通交流TIG焊和8种单组元活性剂的GTFA-TIG表面熔焊,分析了不同活性剂对焊缝成形、拉伸性能以及缺陷的影响.结果表明,大多数卤化物和氧化物活性剂都能使熔深增加到传统TIG焊的2.5~3倍以上,单质碲增加熔深效果较差.采用V2O5的焊缝抗拉强度接近母材金属,而采用MnCl2和AlF3的焊缝有一定程度降低.焊缝X射线探伤结果表明,采用V2O5,MnCl2和AlF3的焊缝评片结果均为Ⅰ级,而采用碲的焊缝为Ⅲ级. | 关键词 | 气体输送活性钨极氩弧焊;铝合金;电弧收缩;活性剂; | 焊接学报 | 2014 |  | 35 | 01 | 101 | 104
[5 empty] | 李涛 | 兰州理工大学甘肃省有色金属新材料省部共建国家重点实验室,兰州理工大学有色金属合金及加工教育部重点实验室
[5 empty] | 王艳磊 | 兰州理工大学甘肃省有色金属新材料省部共建国家重点实验室,兰州理工大学有色金属合金及加工教育部重点实验室
26 |  |  | 纳米贝氏体钢再纳米化焊接接头组织和性能 | 中文 | 方坤 | 哈尔滨工业大学先进焊接与连接国家重点实验室,装甲兵技术学院训练部,浙江工业大学化工机械设计研究所 | 采用TIG焊方法对纳米贝氏体钢板进行表面堆焊并快速进行再纳米化处理,通过SEM和TEM观察了焊接接头不同区域的组织特征和形态,使用XRD和TEM电子衍射花样对各种相进行鉴定,并获得相应相的含量,采用拉伸试验和硬度测试获得了再纳米化焊接接头的力学性能.结果表明,经过再纳米化处理,纳米贝氏体钢焊缝区和淬火区组织转变为纳米级片层状的贝氏体和奥氏体,其中焊缝奥氏体含量为13%,而且淬火区片层厚度与母材相当约为70 nm,焊缝区片层厚度大于母材约为300 nm.力学性能测试结果表明,再纳米化焊接接头抗拉强度为1 500 MPa,硬度为7 000 MPa,与母材相差无几,其中接头断裂位置为回火区,是由于回火区析出大量碳化物导致的. | 关键词 | 纳米贝氏体钢;再纳米化;焊接;纳米级片层状;强度; | 焊接学报 | 2014 |  | 35 | 01 | 105 | 108
[5 empty] | 黄楠 | 哈尔滨工业大学先进焊接与连接国家重点实验室,装甲兵技术学院训练部,浙江工业大学化工机械设计研究所
[5 empty] | 杨建国 | 哈尔滨工业大学先进焊接与连接国家重点实验室,装甲兵技术学院训练部,浙江工业大学化工机械设计研究所
[5 empty] | 宋奎晶 | 哈尔滨工业大学先进焊接与连接国家重点实验室,装甲兵技术学院训练部,浙江工业大学化工机械设计研究所
[5 empty] | 方洪渊 | 哈尔滨工业大学先进焊接与连接国家重点实验室,装甲兵技术学院训练部,浙江工业大学化工机械设计研究所
27 |  |  | 基于贝叶斯图像模式识别技术的点焊质量评估 | 中文 | 张宏杰 | 天津工业大学机械工程学院,天津工业大学天津市现代机电装备重点实验室 | 提出一种将点焊过程动态电极位移信号转化为二值图像的方法.基于图像特征分析,从焊点样本电极位移二值图像中提取出15个隐含特征.针对一系列对应不同焊接质量焊点样本电极位移二值图像特征,利用主成分分析消除图像特征间的互相关性,建立了基于最小风险贝叶斯图像识别技术的焊点质量分类器.分类器有效性测试结果表明,电极位移信号二值图像尽可能多的保留了焊点质量信息,特征提取算法简单、高效、易于实现;同时在小数据样本情况下,贝叶斯图像识别技术能够快速、准确地评判焊点质量,有较好的应用前景. | 关键词 | 电阻点焊;质量评估;贝叶斯统计分析;图像识别; | 焊接学报 | 2014 |  | 35 | 01 | 109 | 112
[5 empty] | 张建业 | 天津工业大学机械工程学院,天津工业大学天津市现代机电装备重点实验室
[5 empty] | 隋修武 | 天津工业大学机械工程学院,天津工业大学天津市现代机电装备重点实验室
28 |  |  | 全桥逆变电路偏磁抑制新方法 | 中文 | 段彬 | 山东大学控制科学与工程学院 | 针对全桥逆变电路极易产生偏磁,造成系统可靠性低的难题,提出了一种模拟检测与数字控制相结合的偏磁实时检测与抑制新方法.基于同时采集变压器原边电流和输出电流并参与控制的思想,设计了相应的检测电路,以能够实时输出偏磁信号产生的时刻和强弱.由数字控制器实时调整PWM输出脉冲,保证系统能够快速、有效地抑制偏磁.结果表明,文中所提出的方法具有一致性好、通用性强、稳定性和可靠性高的特点,控制策略灵活多变,可广泛应用于全桥逆变电路拓扑. | 关键词 | 全桥逆变;偏磁;大功率电源;可靠性; | 焊接学报 | 2014 |  | 35 | 02 | 1 | 4
[5 empty] | 张承慧 | 山东大学控制科学与工程学院
[5 empty] | 孙同景 | 山东大学控制科学与工程学院
[5 empty] | 张光先 | 山东大学控制科学与工程学院
29 |  |  | 工艺参数对耦合AA-TIG焊电弧阳极电流密度的影响 | 中文 | 黄勇 | 兰州理工大学甘肃省有色金属新材料国家重点实验室,兰州理工大学有色金属材料先进加工成形技术教育部重点实验室 | 针对耦合电弧AA-TIG焊,采用基于不锈钢阳极的钨探针法研究了主要工艺参数对电弧阳极电流密度分布的影响规律.与常规TIG焊电弧相比,在相同条件下耦合AA-TIG焊电弧的阳极电流密度明显降低,并随着电弧电流和辅助电弧中氧气流量的减小以及钨极间距和弧长的增大而减小.当主钨极和辅助钨极的间距较小时,耦合AA-TIG焊电弧的阳极电流密度符合高斯分布;当钨极间距较大时,阳极电流密度向双峰分布过渡,电弧边缘部位符合二次高斯分布,而中心部位偏离二次高斯分布. | 关键词 | AA-TIG焊;耦合电弧;氧元素;阳极电流密度;探针法; | 焊接学报 | 2014 |  | 35 | 02 | 5 | 9
[5 empty] | 王新鑫 | 兰州理工大学甘肃省有色金属新材料国家重点实验室,兰州理工大学有色金属材料先进加工成形技术教育部重点实验室
[5 empty] | 瞿怀宇 | 兰州理工大学甘肃省有色金属新材料国家重点实验室,兰州理工大学有色金属材料先进加工成形技术教育部重点实验室
[5 empty] | 樊丁 | 兰州理工大学甘肃省有色金属新材料国家重点实验室,兰州理工大学有色金属材料先进加工成形技术教育部重点实验室
30 |  |  | 电力电站冷凝器钛合金管板自动焊机的研制 | 中文 | 王振民 | 华南理工大学机械与汽车工程学院 | 为提高电力电站冷凝器钛合金管板接头环形焊缝的焊接质量,研制了一种数字化、可视化以及自动化的管板焊机.为提高动态响应性能,焊接电源主电路采用了逆变频率为100 kHz的全桥拓扑结构;以基于ARM公司Cortex-M4内核的LM4F232 MCU(微控制器)为核心,设计了焊接过程数字控制系统,开发了基于模糊逻辑判断的参数自整定PI(比例积分)算法,提高了焊机对不同工况的适应性;设计了基于触摸屏和ARM微处理器的人机交互系统,实现了人机交互的数字化和可视化.系统测试以及焊接试验均表明,研制的管板焊机性能优良,能够满足冷凝器钛合金管板优质高效焊接的需求. | 关键词 | 钛合金管板;数字化控制;可视化操作;管板焊机; | 焊接学报 | 2014 |  | 35 | 02 | 10 | 14
[5 empty] | 潘成熔 | 华南理工大学机械与汽车工程学院
[5 empty] | 冯允樑 | 华南理工大学机械与汽车工程学院
[5 empty] | 阙福恒 | 华南理工大学机械与汽车工程学院
31 |  |  | Ag2O焊膏中添加镀银铜粉的低温烧结连接及其性能 | 中文 | 赵振宇 | 清华大学机械工程系先进成形制造教育部重点实验室,哈尔滨工业大学先进焊接与连接国家重点实验室 | 微米尺寸Ag2O焊膏相对于纳米银焊膏成本低廉且在高温电子互连封装行业中有应用前景.为了进一步降低连接成本及提高接头的抗电化学迁移能力,向Ag2O焊膏中加入镀银铜粉制得了新型混合焊膏.文中对比了用原有微米尺寸Ag2O焊膏与加入镀银铜粉后的新型混合焊膏连接所得接头的抗剪强度以及两种焊膏烧结后的抗电化学迁移能力.结果表明,在连接温度为250℃时,用含镀银铜粉的混合Ag2O焊膏连接的接头抗剪强度下降明显,但焊膏烧结后的抗电化学迁移能力获得显著提升,水滴试验结果表明其电迁移短路时间延长了一倍以上. | 关键词 | 镀银铜粉;氧化银焊膏;电化学迁移;电子封装; | 焊接学报 | 2014 |  | 35 | 02 | 15 | 18
[5 empty] | 母凤文 | 清华大学机械工程系先进成形制造教育部重点实验室,哈尔滨工业大学先进焊接与连接国家重点实验室
[5 empty] | 邹贵生 | 清华大学机械工程系先进成形制造教育部重点实验室,哈尔滨工业大学先进焊接与连接国家重点实验室
[5 empty] | 刘磊 | 清华大学机械工程系先进成形制造教育部重点实验室,哈尔滨工业大学先进焊接与连接国家重点实验室
[5 empty] | 闫久春 | 清华大学机械工程系先进成形制造教育部重点实验室,哈尔滨工业大学先进焊接与连接国家重点实验室
32 |  |  | 柱塞表面激光熔覆铁基涂层的强韧化机理 | 中文 | 李美艳 | 中国石油大学(华东)机电工程学院,徐工铁路装备有限公司,海洋石油工程(青岛)有限公司 | 文中在柱塞表面激光熔覆制备高硬度铁基涂层,采用SEM,XRD,EPMA和TEM等手段研究熔覆层组织特征及耐磨性,阐述其强韧化机理.结果表明,激光熔覆铁基合金涂层成形良好,无裂纹及气孔等缺陷,熔覆层与基体呈冶金结合,组织由(Ni,Fe)固溶体、(Cr,Fe)23C6碳化物和少量孪晶马氏体组成.铁基熔覆层的强化机制主要有细晶强化、固溶强化、弥散强化以及马氏体强化;熔覆层内(Ni,Fe)固溶体及细晶强化的综合作用,保证了高硬度铁基涂层的韧性.铁基熔覆层显微硬度较45钢提高4倍,最大值HHV0.2=850 GPa;熔覆层耐磨性明显高于45钢,45钢表面出现大面积疲劳剥落,铁基熔覆层磨损面平整,磨痕很浅且少,磨损机制为轻微的磨粒磨损. | 关键词 | 柱塞;激光熔覆;铁基涂层;耐磨性;强韧化机理; | 焊接学报 | 2014 |  | 35 | 02 | 19 | 22
[5 empty] | 韩彬 | 中国石油大学(华东)机电工程学院,徐工铁路装备有限公司,海洋石油工程(青岛)有限公司
[5 empty] | 高宁 | 中国石油大学(华东)机电工程学院,徐工铁路装备有限公司,海洋石油工程(青岛)有限公司
[5 empty] | 王勇 | 中国石油大学(华东)机电工程学院,徐工铁路装备有限公司,海洋石油工程(青岛)有限公司
[5 empty] | 宋立新 | 中国石油大学(华东)机电工程学院,徐工铁路装备有限公司,海洋石油工程(青岛)有限公司
33 |  |  | 柔性钛电极电火花合成TiN涂层 | 中文 | 徐安阳 | 南京航空航天大学机电学院 | 文中提出一种利用柔性钛电极在钛合金TC4表面合成TiN涂层以改善工件表面性能的新方法.在加工中利用柔性钛电极与钛合金TC4表面进行电火花放电,同时通过钛电极内部向加工区域通入氮气,利用电火花放电能量在工件表面反应生成TiN涂层.测量其表面硬度并利用SEM,XRD等手段对其涂层微观形貌和组分进行测试.结果表明,在TC4工件表面制备出了TiN强化涂层,涂层致密、均匀、连续;TiN涂层厚度超过1 mm;涂层主要由TiN强化相组成,显微硬度高达1 859.6 MPa;涂层表面的放电坑大而浅且存在刮削痕迹,柔性钛电极丝对TiN涂层有较强的刮削涂覆作用;TiN涂层与基体之间相互渗透形成冶金结合. | 关键词 | 电火花;柔性电极;钛合金;氮化钛;涂层; | 焊接学报 | 2014 |  | 35 | 02 | 23 | 27
[5 empty] | 刘志东 | 南京航空航天大学机电学院
34 |  |  | TA15钛合金焊接热影响区组织演变的数值模拟 | 中文 | 宋奎晶 | 哈尔滨工业大学先进焊接与连接国家重点实验室,南京航空航天大学材料科学与技术学院,北京动力机械研究所 | 基于相变热力学和动力学经典理论,构建了TA15焊接热影响区β-α相变组织演变元胞自动机模型,并将其应用于不同焊接热影响区位置不同冷却速度的TA15组织演变模拟.该模型考虑了冷却速度对相变过冷度和固溶体溶解度、相变形核率以及相界面迁移率的影响,充分体现了焊接快速冷却过程的相变组织演变规律,计算结果表明,在临界冷却速度范围内,冷却速度越快,扩散型相变组织产物越细小,新相长大速度越快,但最终相变分数降低.综合考虑工艺、组织与力学性能的关系,通过模拟获得最佳焊接工艺应为中等热输入. | 关键词 | 焊接热影响区;连续冷却相变;TA15钛合金;元胞自动机; | 焊接学报 | 2014 |  | 35 | 02 | 28 | 32
[5 empty] | 魏艳红 | 哈尔滨工业大学先进焊接与连接国家重点实验室,南京航空航天大学材料科学与技术学院,北京动力机械研究所
[5 empty] | 马瑞 | 哈尔滨工业大学先进焊接与连接国家重点实验室,南京航空航天大学材料科学与技术学院,北京动力机械研究所
[5 empty] | 董志波 | 哈尔滨工业大学先进焊接与连接国家重点实验室,南京航空航天大学材料科学与技术学院,北京动力机械研究所
[5 empty] | 郑文健 | 哈尔滨工业大学先进焊接与连接国家重点实验室,南京航空航天大学材料科学与技术学院,北京动力机械研究所
35 |  |  | 基于红外透过滤光片的P-GMAW熔池图像传感 | 中文 | 梁志敏 | 河北科技大学材料科学与工程学院,哈尔滨工业大学先进焊接与连接国家重点实验室 | 被动视觉熔池传感技术常采用窄带滤光片使熔池辐射较强而弧光较弱的某波长范围内的光进入摄像机,以抑制弧光干扰获得较清晰的熔池图像.在分析熔池辐射光谱分布、电弧光谱分布和摄像机光谱敏感曲线等影响熔池成像因素基础上,文中提出采用红外透过滤光片拍摄熔池图像,最大程度利用近红外波段熔池辐射能量高而电弧辐射弱的特点,同时透光波长范围的增加也避免了摄像机敏感性不足而导致的成像质量下降问题.P-GMAW熔池传感试验结果表明,红外透过滤光片能够较好的抑制弧光,在脉冲电流峰值和脉冲电流基值期间均可获得清晰和细节丰富的熔池图像. | 关键词 | 红外透过滤光片;熔池图像传感;脉冲熔化极气体保护焊;视觉传感; | 焊接学报 | 2014 |  | 35 | 02 | 33 | 36
[5 empty] | 赵双双 | 河北科技大学材料科学与工程学院,哈尔滨工业大学先进焊接与连接国家重点实验室
[5 empty] | 张梅梅 | 河北科技大学材料科学与工程学院,哈尔滨工业大学先进焊接与连接国家重点实验室
[5 empty] | 高洪明 | 河北科技大学材料科学与工程学院,哈尔滨工业大学先进焊接与连接国家重点实验室
36 |  |  | 柔性宏刚性微机械臂空间焊接轨迹跟踪 | 中文 | 高胜 | 东北石油大学机械科学与工程学院 | 柔性宏刚性微机械臂是一类特殊结构机械臂系统,适用于空间大范围运动与精密操作任务.文中以2个柔性宏机械臂和3个刚性微机械臂构成的平面机械臂为研究对象,对其动力学建模、宏微冗余空间分解、运动误差补偿等问题进行了研究,给出了较为详实的仿真试验结果,验证了采用柔性宏刚性微机械臂实现空间焊接的可能性. | 关键词 | 宏微机器人;柔性机械臂;焊缝;跟踪; | 焊接学报 | 2014 |  | 35 | 02 | 37 | 41
[5 empty] | 张飘石 | 东北石油大学机械科学与工程学院
[5 empty] | 刘巨保 | 东北石油大学机械科学与工程学院
37 |  |  | 超细晶Q460钢多层多道焊接头残余应力的数值模拟 | 中文 | 杜宝帅 | 国网山东省电力公司电力科学研究院,江苏科技大学江苏省先进焊接技术重点实验室 | 依据热弹塑性理论,建立了超细晶Q460钢多层多道焊三维热力学有限元模型.利用ANSYS有限元分析软件对超细晶钢多层多道焊接头残余应力场进行了模拟计算,并对其分布特征进行了分析.结果表明,焊接过程中每层焊缝表面的纵向应力峰值逐渐减小.焊接结束后,焊缝及其近缝区域表现出较高的纵向残余拉应力,应力峰值与材料屈服强度相近.焊根处横向残余拉应力明显较高,但应力峰值小于屈服强度.Von-mises等效应力在起弧及熄弧端较大,达到屈服强度,其余位置均小于屈服强度. | 关键词 | 超细晶钢;残余应力;数值模拟; | 焊接学报 | 2014 |  | 35 | 02 | 42 | 46
[5 empty] | 马学周 | 国网山东省电力公司电力科学研究院,江苏科技大学江苏省先进焊接技术重点实验室
[5 empty] | 张忠文 | 国网山东省电力公司电力科学研究院,江苏科技大学江苏省先进焊接技术重点实验室
[5 empty] | 胥国祥 | 国网山东省电力公司电力科学研究院,江苏科技大学江苏省先进焊接技术重点实验室
38 |  |  | 焊接能量对铝/铜超声波焊接接头显微组织的影响 | 中文 | 李东 | 上海交通大学上海市复杂薄板结构数字化制造重点实验室,上海通用汽车武汉分公司 | 进行了1 mm厚铝/铜异种金属超声波焊接试验研究,分析了不同焊接能量输入对接头形貌、接合区塑性变形、原子扩散的影响.结果表明,工件在高频振动作用下,连接界面间会发生漩涡状塑性变形,形成局部机械自锁,有助于实现超声波接头的有效连接.焊接能量较小时,结合区域塑性变形量小,局部区域无法形成连接;焊接能量过大时,接合区域会出现空穴.SEM和EDS分析表明,能量过高时(2 000 J),接触界面区域会形成薄金属间化合物层,其主要成分为Al4Cu9. | 关键词 | 超声波焊接;异种金属;焊接能量;塑性变形; | 焊接学报 | 2014 |  | 35 | 02 | 47 | 50
[5 empty] | 赵杨洋 | 上海交通大学上海市复杂薄板结构数字化制造重点实验室,上海通用汽车武汉分公司
[5 empty] | 张延松 | 上海交通大学上海市复杂薄板结构数字化制造重点实验室,上海通用汽车武汉分公司
39 |  |  | 铝合金电阻点焊的熔核形成过程 | 中文 | 李洋 | 天津大学材料科学与工程学院,天津大学天津市现代连接技术重点实验室 | 点焊过程中熔核形成过程对焊接结构的强度和耐用性具有非常重要的影响.文中采用高速摄像技术研究了焊接电流和电极压力对铝合金电阻点焊形核过程的影响.结果表明,铝合金电阻点焊熔核首先在工件/工件接触面中心处形成,然后沿着水平方向生长,同时垂直方向也有少量的生长,一直扩展到电极头端面直径.熔核尺寸在点焊前80 ms时迅速长大,120 ms后基本保持不变,表明过长的焊接时间是没有必要的.随着电极力的增加,工件会经历较大的塑性变形,导致没有熔核形成.因此常规点焊时,不应采用过高的电极压力. | 关键词 | 铝合金电阻点焊;高速摄像;熔核形成;焊接电流;电极力; | 焊接学报 | 2014 |  | 35 | 02 | 51 | 54
[5 empty] | 罗震 | 天津大学材料科学与工程学院,天津大学天津市现代连接技术重点实验室
[5 empty] | 白杨 | 天津大学材料科学与工程学院,天津大学天津市现代连接技术重点实验室
[5 empty] | 颜福裕 | 天津大学材料科学与工程学院,天津大学天津市现代连接技术重点实验室
40 |  |  | 一种用于焊缝跟踪的电容式传感器 | 中文 | 洪波 | 湘潭大学机械工程学院 | 在研究传感器与工件之间距离变化感应出电流、电压的变化规律以及信号采集与处理方法的基础上,提出了一种用于焊缝跟踪系统的新型电极结构的单片式电容传感器,并研制出一种焊缝跟踪系统.在考虑温度影响的前提下,跟踪系统采用差动式测量方法实时提取出焊枪相对焊缝坡口中心的偏差信息,并通过控制执行机构进行纠偏调节,从而实现焊缝跟踪.结果表明,电容式传感器结构简单,分辨率高,工作可靠,非接触测量,并能在高温、辐射和强烈振动等恶劣条件下工作,可实现复杂轨迹角焊缝的焊缝跟踪,为目前对焊缝跟踪技术的研究提供了新的方向. | 关键词 | 焊缝跟踪;电容式传感器;信号采集与处理; | 焊接学报 | 2014 |  | 35 | 02 | 55 | 58
[5 empty] | 言浚光 | 湘潭大学机械工程学院
[5 empty] | 阳佳旺 | 湘潭大学机械工程学院
[5 empty] | 刘湘 | 湘潭大学机械工程学院
41 |  |  | 多芯片子系统壳体焊缝气密性 | 中文 | 禹胜林 | 南京航空航天大学材料科学与技术学院,南京信息工程大学,南京电子技术研究所 | 介绍了多芯片子系统壳体的技术要求,采用不同的Al-Si复合材料加工成统一结构,进行激光焊接,并对焊件进行检漏,研究了Al-Si复合材料的特性.结果表明,随着Si元素含量增加,从Al-40Si到Al-50Si,Al-60Si复合材料,焊缝氦泄漏率逐渐增大,即焊缝密封性逐渐降低;烧结密度是影响焊缝气密性最主要的因素,随着烧结密度增大,焊缝气密性迅速提高;随着粉末粒度增大,复合材料的焊缝氦泄漏率缓慢增大,即焊缝气密性缓慢降低,用5μm粉末为原料进行热压烧结,制得Al-50Si复合材料的密度高达99.6%TD,焊缝氦泄漏率为0.98×10-9Pa·m3/s,满足了多芯片子系统壳体气密封装要求. | 关键词 | 铝硅合金;热压烧结;泄漏率;封装; | 焊接学报 | 2014 |  | 35 | 02 | 59 | 62
[5 empty] | 薛松柏 | 南京航空航天大学材料科学与技术学院,南京信息工程大学,南京电子技术研究所
[5 empty] | 严伟 | 南京航空航天大学材料科学与技术学院,南京信息工程大学,南京电子技术研究所
[5 empty] | 李孝轩 | 南京航空航天大学材料科学与技术学院,南京信息工程大学,南京电子技术研究所
[5 empty] | 韩宗杰 | 南京航空航天大学材料科学与技术学院,南京信息工程大学,南京电子技术研究所
42 |  |  | 磁场作用下Cr7C3硬质相生长机制 | 中文 | 苏允海 | 沈阳工业大学材料科学与工程学院 | 将纵向磁场引入到Fe5铁基合金粉末的等离子弧堆焊过程中,通过磁场的作用影响堆焊层中硬质相的形态及分布.利用金相显微镜和X射线衍射研究堆焊层中硬质相Cr7C3的显微组织和取向行为.结果表明,具有顺磁性的硬质相Cr7C3在外加磁场的作用下进行形核及长大的过程中有明显的取向现象,在磁场电流为3 A时,堆焊层中硬质相的分布形态最佳,以细小的"六边形"为主,可以显著提高堆焊层的影响和耐磨性;硬质相的取向机理主要是高温的旋转取向和低温的择优取向. | 关键词 | 等离子弧堆焊;纵向磁场;碳化物;晶体取向; | 焊接学报 | 2014 |  | 35 | 02 | 63 | 66
[5 empty] | 马大海 | 沈阳工业大学材料科学与工程学院
[5 empty] | 秦昊 | 沈阳工业大学材料科学与工程学院
[5 empty] | 刘政军 | 沈阳工业大学材料科学与工程学院
43 |  |  | 22MnB5超高强钢焊接组织与性能 | 中文 | 赵洪运 | 哈尔滨工业大学山东省特种焊接技术实验室 | 采用钨极氩弧焊方法,实现了22MnB5超高强钢淬火前后同种材料之间的连接,进行了焊接接头拉伸试验和热影响区内显微组织及硬度分布试验,并对焊接前后材料的抗腐蚀性能进行了试验分析.结果表明,淬火处理后22MnB5组织结构从铁素体+珠光体组织转变为马氏体组织,显微硬度与抗拉强度大幅度提高,原始及淬火后材料的焊接接头具有良好的力学性能和组织形貌,焊后焊接接头抗拉强度和硬度略低于原始母材,经淬火处理后的材料焊后抗拉强度达到1 179.59 MPa,略低于淬火材料但比原始母材高很多,淬火热处理材料的腐蚀速率略有上升,而焊接后将大幅度增加腐蚀速率,通过比较淬火焊缝钢腐蚀速率最大. | 关键词 | 22MnB5超高强钢;淬火;组织性能;腐蚀性能; | 焊接学报 | 2014 |  | 35 | 02 | 67 | 69
[5 empty] | 刘洪伟 | 哈尔滨工业大学山东省特种焊接技术实验室
44 |  |  | DC05同材同厚拼焊板焊缝组织与力学性能 | 中文 | 李艳华 | 同济大学机械与能源工程学院,上海宝山钢铁股份有限公司 | 焊缝对同材同厚拼焊板成形的影响远大于母材强度或厚度差异的拼焊板.焊缝的力学性能是评价同材同厚拼焊板成形性及有限元仿真的关键.文中在"混合法"的基础上,通过微观组织观测与微硬度测试,结合数字影像相关技术,获得了拼焊板单向拉伸实时的全场应变场,解析计算出了焊缝的真实应力-应变关系曲线.将此曲线与小尺寸试件单向拉伸试验曲线对比分析后发现,曲线在前期稳定变形阶段是吻合的,在屈服阶段和颈缩阶段的差异是由于标准试件中母材对焊缝变形的限制作用,阻止焊缝过早颈缩.结果表明,焊缝的应变路径(应变比为-0.63)已经偏离单向拉伸状态(应变比为-0.50),纯焊缝试件则无此限制作用.计算所得曲线才是包含母材焊缝的真实应力应变曲线. | 关键词 | 激光拼焊板;激光焊缝;力学性能;混合法;数字影像相关; | 焊接学报 | 2014 |  | 35 | 02 | 70 | 74
[5 empty] | 林建平 | 同济大学机械与能源工程学院,上海宝山钢铁股份有限公司
[5 empty] | 郭瑞泉 | 同济大学机械与能源工程学院,上海宝山钢铁股份有限公司
45 |  |  | 低热输入推拉送丝CO2焊接工艺 | 中文 | 任福深 | 东北石油大学机械科学与工程学院,武警森林指挥部直升机支队,北京工业大学机械工程与应用电子技术学院 | 传统短路过渡过程熔滴过渡随机发生,短路与燃弧时间比例范围较大,燃弧与短路期间的能量分配比例也随之起伏不定.推拉送丝CO2焊接系统利用焊丝的送进-回抽与波形控制相结合的控制方式,促使熔滴在较小的电流下进行过渡,实现稳定可控的短路过渡CO2焊接过渡.通过焊接参数的合理选定,控制回抽焊丝强制熔滴过渡,可有效减小等效燃弧电流Iea和等效燃弧电压Uea,从而降低热输入量.当推拉送丝系统中焊丝的送进与回抽时间相等时,焊接过程中短路/燃弧的时间也大致相同,无较大波动,燃弧与短路能量分配比例也较为稳定,可以控制在一个较小的值.结果表明,采用相同送丝速度时,推拉送丝短路过渡燃弧期间能量远小于传统的短路过渡,采用推拉送丝CO2焊接系统可实现过程精密控制的低热输入短路过渡的焊接过程. | 关键词 | 推拉送丝系统;短路过渡;CO2焊;低热输入;焊接工艺; | 焊接学报 | 2014 |  | 35 | 02 | 75 | 78
[5 empty] | 杨帅 | 东北石油大学机械科学与工程学院,武警森林指挥部直升机支队,北京工业大学机械工程与应用电子技术学院
[5 empty] | 刘嘉 | 东北石油大学机械科学与工程学院,武警森林指挥部直升机支队,北京工业大学机械工程与应用电子技术学院
[5 empty] | 陈树君 | 东北石油大学机械科学与工程学院,武警森林指挥部直升机支队,北京工业大学机械工程与应用电子技术学院
46 |  |  | 镁合金钨极氩弧焊接头深冷强化机制 | 中文 | 赵菲 | 太原科技大学材料科学与工程学院 | 针对镁合金焊接接头软化问题,文中提出了AZ31镁合金TIG焊接接头深冷强化方法,进行了镁合金TIG焊接工艺试验和焊接接头的-160℃,8 h深冷处理试验;深冷处理使镁合金焊接接头抗拉强度从212.4 MPa提高到246.6 MPa;用X射线衍射仪(XRD)和透射电子显微镜(TEM)等观测了焊接接头深冷前后的微观组织与结构,分析了焊接接头深冷强化机理.结果表明,深冷处理使镁合金TIG焊接接头形成亚晶结构,第二相Mg17Al12颗粒弥散析出,提高了基体连续性,第二相颗粒数量增加,使接头组织细化并获强化,深冷处理使焊接接头的晶粒发生转动与位错转化为位错环,使接头组织产生孪晶,强化了焊接接头. | 关键词 | 镁合金;TIG焊;焊接接头;深冷处理;强化机制; | 焊接学报 | 2014 |  | 35 | 02 | 79 | 82
[5 empty] | 吴志生 | 太原科技大学材料科学与工程学院
[5 empty] | 弓晓园 | 太原科技大学材料科学与工程学院
[5 empty] | 王凯强 | 太原科技大学材料科学与工程学院
47 |  |  | H62黄铜搅拌摩擦焊接头微观结构及性能 | 中文 | 宫文彪 | 长春工业大学先进结构材料教育部重点实验室,哈尔滨工业大学材料科学与工程学院 | 对6 mm厚度的H62黄铜搅拌摩擦焊(FSW)焊缝的微观组织、力学性能进行了研究,测试并比较了焊缝和母材金属的动电位和电阻率在热-力作用下的变化.结果表明,焊缝金属经热和机械力的作用后,焊核区、热力影响区和热影响区的平均晶粒尺寸较母材的35.6μm均有细化,依次为3.8,22.2,30.6μm,反应在力学性能上焊核区硬度最高,拉伸断裂发生在硬度较低的前进侧,在微观断口中存在大量尺寸不均的网状韧窝;焊缝的腐蚀电位较母材有所提高,腐蚀电流密度降低,电阻率高于母材. | 关键词 | H62黄铜;搅拌摩擦焊;力学性能;耐蚀性能;电阻率; | 焊接学报 | 2014 |  | 35 | 02 | 83 | 86
[5 empty] | 毛亚芬 | 长春工业大学先进结构材料教育部重点实验室,哈尔滨工业大学材料科学与工程学院
[5 empty] | 张秋征 | 长春工业大学先进结构材料教育部重点实验室,哈尔滨工业大学材料科学与工程学院
[5 empty] | 王为 | 长春工业大学先进结构材料教育部重点实验室,哈尔滨工业大学材料科学与工程学院
48 |  |  | 涂覆WC-17Co涂层的Ni718合金在不同环境温度中的疲劳性能 | 中文 | 丁坤英 | 天津大学材料科学与工程学院,天津大学天津市现代连接技术重点实验室 | 利用超音速火焰喷涂技术在Ni718合金表面制备WC-17Co涂层.利用反复弯曲试验分析25,150,300℃条件下涂覆WC-17Co涂层Ni718合金疲劳性能,利用扫描电镜、X射线衍射仪分析涂层的断口形貌和相组成,并利用剥层法测量涂层中残余应力分布.结果表明,相同应变量条件下试样的疲劳寿命随着温度的升高而降低;循环载荷作用下裂纹由涂层表面产生,向基体方向扩展,最终形成整体断裂;室温至300℃温度范围内,涂层不会发生相变,但是随环境温度上升涂层中的残余压应力呈现下降趋势,这种趋势使得涂层中裂纹的扩展速度增加,最终导致疲劳寿命下降. | 关键词 | 超音速火焰喷涂;涂层;残余应力;疲劳寿命;温度; | 焊接学报 | 2014 |  | 35 | 02 | 87 | 90
[5 empty] | 王立君 | 天津大学材料科学与工程学院,天津大学天津市现代连接技术重点实验室
49 |  |  | 舰船用6082铝合金TIG焊组织与力学性能分析 | 中文 | 孙乎浩 | 南京航空航天大学材料科学与技术学院,浙江宇光铝材有限公司 | 采用ER4043和ER4047焊丝,对厚度为12 mm的舰船用6082铝合金进行了TIG焊接试验研究,测试了焊缝强度并对其显微组织进行了观察分析.结果表明,在采用文中推荐的焊接参数条件下,使用Al-Si系焊丝的焊接接头力学性能优良,焊缝区组织为树枝状晶的铸态组织,熔合区出现异于焊缝中心的胞状晶;热影响区受焊接热循环作用组织有所粗化.使用ER4043焊接的接头抗拉强度略低于使用ER4047的接头,但塑性相对较好并且生成大气孔的倾向相对较低. | 关键词 | 舰船用铝合金;TIG焊;显微组织;力学性能; | 焊接学报 | 2014 |  | 35 | 02 | 91 | 94
[5 empty] | 薛松柏 | 南京航空航天大学材料科学与技术学院,浙江宇光铝材有限公司
[5 empty] | 冯晓梅 | 南京航空航天大学材料科学与技术学院,浙江宇光铝材有限公司
[5 empty] | 林中强 | 南京航空航天大学材料科学与技术学院,浙江宇光铝材有限公司
[5 empty] | 李阳 | 南京航空航天大学材料科学与技术学院,浙江宇光铝材有限公司
50 |  |  | 超声冲击处理提高超音速等离子喷涂Cr3C2-NiCr涂层性能 | 中文 | 陈健 | 江苏科技大学先进焊接技术省级重点实验室,南京润邦金属复合材料有限公司,常州豪爵铃木摩托有限公司 | Cr3C2-NiCr涂层是中高温下理想的耐磨、抗氧化、耐蚀涂层,常用于高温下的燃气冲蚀磨损、磨粒磨损、微动磨损、硬表面磨损等场合.文中采用超音速等离子喷涂的方法在CuCrZr合金表面制备Cr3C2-NiCr涂层,并采用超声冲击的方法对涂层进行后处理.结果表明,经超声冲击处理后,涂层孔隙率由2.34%降低至1.83%;涂层的平均显微硬度由8.9 GPa提高至9.6 GPa,且硬度分布更均匀;在650℃下进行热震试验,涂层的热震寿命显著提高,热震裂纹的扩展路径也发生了变化. | 关键词 | 超声冲击处理;超音速等离子喷涂;Cr3C2-NiCr涂层;涂层性能; | 焊接学报 | 2014 |  | 35 | 02 | 95 | 98
[5 empty] | 吕林 | 江苏科技大学先进焊接技术省级重点实验室,南京润邦金属复合材料有限公司,常州豪爵铃木摩托有限公司
[5 empty] | 崔庭 | 江苏科技大学先进焊接技术省级重点实验室,南京润邦金属复合材料有限公司,常州豪爵铃木摩托有限公司
[5 empty] | 马万斌 | 江苏科技大学先进焊接技术省级重点实验室,南京润邦金属复合材料有限公司,常州豪爵铃木摩托有限公司
[5 empty] | 史和生 | 江苏科技大学先进焊接技术省级重点实验室,南京润邦金属复合材料有限公司,常州豪爵铃木摩托有限公司
51 |  |  | Al-Mg合金填充式搅拌摩擦点焊性能 | 中文 | 王联凤 | 上海航天设备制造总厂 | 为了确定Al-Mg铝合金填充式搅拌摩擦点焊性能,以Al-Mg铝合金中2 mm的5A06为研究对象,对填充式搅拌摩擦点焊接头进行了剪切拉伸、十字形拉伸、显微组织和疲劳性能等测试,并建立了焊点组织区模型.结果表明,接头显微组织可以分为焊核区、热影响区、热力影响区和母材区部分;旋转频率为2 000 r/min时,剪切载荷均值7 865 MPa,十字形拉伸载荷均值3 480 N;通过SEM和OM分析,点焊接头疲劳裂纹均起始于上下板结合面的焊点边缘,该区域的环沟槽、孔洞及包铝层等缺陷和应力集中是造成疲劳破坏的主要原因. | 关键词 |  | 焊接学报 | 2014 |  | 35 | 02 | 99 | 103
[5 empty] | 朱小刚 | 上海航天设备制造总厂
[5 empty] | 乔凤斌 | 上海航天设备制造总厂
[5 empty] | 郭立杰 | 上海航天设备制造总厂
52 |  |  | 铝合金薄板MIG焊焊接变形仿真预测的工程应用 | 中文 | 李晓东 | 南车南京浦镇车辆有限公司 | 铝合金薄板因其材料和结构的特殊性,其焊接变形很难控制,由此造成的焊接质量问题一直是轨道交通行业的焦点问题,文中以MIG焊制造铝合金车体薄板为研究对象,应用数值模拟技术开展焊接变形的仿真预测,基于成熟的移动热源法,以分段温度函数法的高效计算方法,模拟了2.2 mm厚度车体端墙顶板的焊接过程,得到了焊接仿真熔池和焊后变形数值,与实测变形值误差在20%以内.结果表明,仿真熔池形貌与焊接熔池形貌基本吻合,反变形及仿真结构与现场焊接趋势吻合,控制压臂力度、压头位置、焊接顺序、反变形量等参数优化了端墙顶板的焊接工艺. | 关键词 |  | 焊接学报 | 2014 |  | 35 | 02 | 104 | 108
[5 empty] | 李春广 | 南车南京浦镇车辆有限公司
[5 empty] | 朱志民 | 南车南京浦镇车辆有限公司
[5 empty] | 徐凤林 | 南车南京浦镇车辆有限公司
53 |  |  | Cu/Ti异种金属搅拌摩擦焊搭接接头组织与性能 | 中文 | 姚磊 | 南京航空航天大学材料科学与技术学院,中国航天科工集团南京晨光厂工艺研究所 | 文中采用搅拌摩擦焊法搭接T2工业紫铜和TA2纯钛,研究了搭接接头的宏观形貌和微观组织结构,并测试了接头力学性能.结果表明,当选用搅拌头旋转频率为800 r/min,焊接速度为40 mm/min的工艺参数配比时,可以获得焊缝表面成形良好,连接界面无缺陷的搭接接头.在焊核区,钛和铜以相间的条带结构形式相互混合、紧密连接在一起,形成了涡流状的钛铜双相金属混合区域,而且某些区域呈现出"机械互锁"的组织形貌.钛铜搭接接头抗剪切力可达到铜母材失效载荷的95%,断裂位置位于搭接接头铜板前进侧,为典型的韧性断裂. | 关键词 |  | 焊接学报 | 2014 |  | 35 | 02 | 109 | 112
[5 empty] | 沈以赴 | 南京航空航天大学材料科学与技术学院,中国航天科工集团南京晨光厂工艺研究所
[5 empty] | 李博 | 南京航空航天大学材料科学与技术学院,中国航天科工集团南京晨光厂工艺研究所
[5 empty] | 胡伟叶 | 南京航空航天大学材料科学与技术学院,中国航天科工集团南京晨光厂工艺研究所
54 |  |  | 铝镁合金等离子喷涂复相陶瓷涂层微观组织 | 中文 | 冯拉俊 | 西安理工大学材料学院,四川理工学院 | 为解决铝镁合金表面耐磨性差的问题,利用机械球磨法和PVA造粒技术制备复合陶瓷粉末,采用等离子喷涂技术在XGFH-3铝镁合金表面制备了反应复相陶瓷涂层,利用扫描电镜(SEM)、X射线衍射仪(XRD)分析了喷涂复合粉末和复相陶瓷涂层的形貌及组成.结果表明,复合粉末随着球磨时间的延长明显趋于扁平化和均匀化,并且生成了Al3Ti,Ni4Ti3等新相.而在喷涂过程中Al3Ti和Ni4Ti3中间相又会消失,涂层中出现了MgAl2O4和Ti5Si3等新相,基体和涂层之间有元素扩散,这使得涂层有良好的结合强度. | 关键词 | 铝镁合金;等离子喷涂;机械合金化;反应陶瓷涂层; | 焊接学报 | 2014 |  | 35 | 03 | 1 | 5
[5 empty] | 王官充 | 西安理工大学材料学院,四川理工学院
[5 empty] | 王兆华 | 西安理工大学材料学院,四川理工学院
[5 empty] | 雷阿利 | 西安理工大学材料学院,四川理工学院
[5 empty] | 许永征 | 西安理工大学材料学院,四川理工学院
[5 empty] | 汪殿龙 | 河北科技大学材料科学与工程学院,河北省材料近净成形技术重点试验室
[5 empty] | 张志洋 | 河北科技大学材料科学与工程学院,河北省材料近净成形技术重点试验室
[5 empty] | 梁志敏 | 河北科技大学材料科学与工程学院,河北省材料近净成形技术重点试验室
[5 empty] | 胡云岩 | 河北科技大学材料科学与工程学院,河北省材料近净成形技术重点试验室
[5 empty] | 王军 | 河北科技大学材料科学与工程学院,河北省材料近净成形技术重点试验室
57 |  |  | SCH13钢表面微弧火花沉积Stellite合金 | 中文 | 张松 | 沈阳工业大学材料科学与工程学院,中国科学院金属研究所,沈阳鼓风机集团有限公司 | 采用高能微弧火花沉积技术在SCH13钢表面制备Stellite合金涂层.利用扫描电子显微镜、能谱仪、X射线衍射仪对沉积层的显微组织形貌、成分及结构进行分析,并对微弧火花单脉冲沉积斑的形成与生长机制进行重点研究.结果表明,高能微弧火花作用下Stellite合金单脉冲沉积斑呈飞溅状,大量单脉冲斑的不断叠加最终形成具有一定厚度的沉积涂层.微弧火花沉积层依附于基体的界面以柱晶组织呈外延生长,并与基体形成良好的冶金结合,涂层稀释率较低,主要由γ-Co固溶体和铬的碳化物组成.随着工作电压的增加,沉积层显微组织略有粗化,其平均硬度较Stellite合金电极材料有显著提高. | 关键词 | SCH13钢;微弧火花沉积;Stellite合金;定向外延生长; | 焊接学报 | 2014 |  | 35 | 03 | 11 | 14
[5 empty] | 伊俊振 | 沈阳工业大学材料科学与工程学院,中国科学院金属研究所,沈阳鼓风机集团有限公司
[5 empty] | 吴臣亮 | 沈阳工业大学材料科学与工程学院,中国科学院金属研究所,沈阳鼓风机集团有限公司
[5 empty] | 张春华 | 沈阳工业大学材料科学与工程学院,中国科学院金属研究所,沈阳鼓风机集团有限公司
[5 empty] | 王明生 | 沈阳工业大学材料科学与工程学院,中国科学院金属研究所,沈阳鼓风机集团有限公司
[5 empty] | 谢玉江 | 沈阳工业大学材料科学与工程学院,中国科学院金属研究所,沈阳鼓风机集团有限公司
[5 empty] | 谭俊哲 | 沈阳工业大学材料科学与工程学院,中国科学院金属研究所,沈阳鼓风机集团有限公司
58 |  |  | 保护气体成分对双丝旁路耦合电弧GMAW旁路熔滴过渡形式的影响 | 中文 | 石玗 | 兰州理工大学有色金属先进加工与再利用省部共建国家重点实验室,兰州理工大学有色金属合金及加工教育部重点实验室 | 双丝旁路耦合电弧GMAW的旁路焊枪选择了正极性接法即焊丝接电源负极,旁路熔滴仅依靠重力向熔池过渡,旁路熔滴尺寸较大且过渡过程并不稳定.针对这一问题,采用已建立的双丝旁路耦合电弧焊接过程信号控制与高速摄像采集系统,采集了纯氩气保护时旁路熔滴过渡形式,并分析了旁路熔滴尺寸较大且过渡过程不稳定的原因.在此基础上,采用80%Ar+20%CO2为保护气体进行了焊接试验.结果表明,焊接过程中,保护气体中的O元素在旁路熔滴表面形成了氧化膜,旁路电弧在旁路熔滴表面的氧化膜上稳定燃烧,从而使电磁收缩力重新作用在旁路熔滴上并促进旁路熔滴向熔池过渡,因此焊接过程中旁路熔滴尺寸明显减小,熔滴过渡过程更加稳定. | 关键词 | 双丝旁路耦合电弧;熔化极气体保护焊;保护气体;熔滴过渡; | 焊接学报 | 2014 |  | 35 | 03 | 15 | 18
[5 empty] | 王桂龙 | 兰州理工大学有色金属先进加工与再利用省部共建国家重点实验室,兰州理工大学有色金属合金及加工教育部重点实验室
[5 empty] | 朱明 | 兰州理工大学有色金属先进加工与再利用省部共建国家重点实验室,兰州理工大学有色金属合金及加工教育部重点实验室
[5 empty] | 樊丁 | 兰州理工大学有色金属先进加工与再利用省部共建国家重点实验室,兰州理工大学有色金属合金及加工教育部重点实验室
59 |  |  | 耦合电弧钨极GPCA-TIG焊工艺 | 中文 | 黄勇 | 兰州理工大学甘肃省有色金属新材料省部共建国家重点实验室,兰州理工大学有色金属合金及加工教育部重点实验室 | 将耦合电弧钨极和GPCA焊方法结合,形成了耦合电弧钨极GPCA-TIG焊方法,该方法可实现深熔深高速度焊接.对比分析了在较高焊接速度时常规TIG焊、耦合电弧钨极TIG焊和耦合电弧钨极GPCA-TIG焊的焊缝表面成形和截面形貌,发现耦合电弧钨极GPCA-TIG焊可避免咬边和驼峰焊道的产生,并且焊缝熔深有所增加.耦合电弧钨极GPCA-TIG焊工艺试验表明,焊缝熔深和熔宽随焊接速度的减小和外喷嘴位置的升高而增大,随着弧长和外层氧气流量的增加先增加后略有减小;随着焊接速度的减小,弧长和外层氧气流量的增大,焊缝咬边减轻,外喷嘴相对高度变化时焊缝均未出现咬边. | 关键词 | 耦合电弧钨极;GPCA焊;焊缝成形;咬边;驼峰焊道; | 焊接学报 | 2014 |  | 35 | 03 | 19 | 22
[5 empty] | 郝延召 | 兰州理工大学甘肃省有色金属新材料省部共建国家重点实验室,兰州理工大学有色金属合金及加工教育部重点实验室
[5 empty] | 刘瑞琳 | 兰州理工大学甘肃省有色金属新材料省部共建国家重点实验室,兰州理工大学有色金属合金及加工教育部重点实验室
60 |  |  | 电容充放电脉冲数字控制型电火花沉积电源 | 中文 | 韩红彪 | 河南科技大学机电工程学院 | 传统的电火花沉积电源由于放电电压不能连续调整,导致电火花沉积应用范围受限、效率较低.针对这点不足,研制了一台电容充放电脉冲数字控制型电火花沉积电源.该电源包括微处理器、整流滤波电路、充电及其驱动电路、充电电压比较电路、放电及其驱动电路、运动电极等.电源充电过程和放电过程交替进行,可以对放电电压进行无级调整,实现放电能量的无级调整,放电频率也可无级调整.结果表明,电源在电极与工件短路时,可控硅仍能可靠关断,放电参数调整方便,适应各种工艺条件的要求. | 关键词 | 电火花沉积;数字控制;电压调整; | 焊接学报 | 2014 |  | 35 | 03 | 23 | 26
[5 empty] | 李向阳 | 河南科技大学机电工程学院
61 |  |  | 碳纳米管增强TiNi复合钎料的制备与表征 | 中文 | 亓钧雷 | 哈尔滨工业大学先进焊接与连接生产技术国家重点实验室 | 针对CNTs增强TiNi复合钎料制备中存在CNTs的均匀分散性差、结构完整性差、碳基团与基体易反应而导致基体材料污染等问题,采用PECVD方法低温原位在Ni-TiH2基体上制备CNTs/TiNi复合钎料,采用XRD,SEM,Raman,TEM等对制备的复合钎料进行表征与分析.结果表明,该方法不仅保证了复合钎料中CNTs的结构完美和均匀分散性,而且保证了TiH2不会因温度过高分解,避免了复合钎料体系中钛与碳之间反应,真正意义上实现了CNTs对TiNi复合钎料的强化.通过复合钎料中CNTs的增强效果,缓解钎焊接头的残余应力,提高钎焊接头的力学、热学及高温性能,可实现陶瓷、复合材料与金属复合构件的可靠连接及高温使用. | 关键词 | 碳纳米管;复合钎料;低温制备;钎焊; | 焊接学报 | 2014 |  | 35 | 03 | 27 | 30
[5 empty] | 万禹含 | 哈尔滨工业大学先进焊接与连接生产技术国家重点实验室
[5 empty] | 张丽霞 | 哈尔滨工业大学先进焊接与连接生产技术国家重点实验室
[5 empty] | 冯吉才 | 哈尔滨工业大学先进焊接与连接生产技术国家重点实验室
62 |  |  | 低银SnAgCuBi-xNi/Cu焊点塑性及蠕变性能 | 中文 | 杨淼森 | 哈尔滨理工大学材料科学与工程学院 | 借助纳米压痕方法,基于压痕做功和压痕蠕变的原理,对SnAgCuBi-xNi/Cu(x=0,0.05,0.1,0.15,0.2)低银焊点的塑性和抗蠕变性能进行了研究.结果表明,在SnAgCuBi-xNi/Cu焊点中,Ni元素含量为0.05%和1%,焊点的硬度和塑性提高,抗蠕变性能变化不明显,Ni元素含量为0.15%和0.2%,焊点的硬度和抗蠕变性能提高,但焊点塑性下降.Ni元素的添加有利于提高SnAgCuBi/Cu焊点的高温稳定性.在150℃下经400 h老化,焊点的抗蠕变性能随着Ni元素含量的增加而增强,含镍焊点的硬度均高于SnAgCuBi/Cu焊点,Ni元素含量为0.1%的焊点塑性最好. | 关键词 | 纳米压痕;塑性;蠕变;硬度; | 焊接学报 | 2014 |  | 35 | 03 | 31 | 34
[5 empty] | 孙凤莲 | 哈尔滨理工大学材料科学与工程学院
[5 empty] | 邹鹏飞 | 哈尔滨理工大学材料科学与工程学院
63 |  |  | 机械喷丸对7A52铝合金焊接接头残余应力改善的有限元模拟 | 中文 | 黄治冶 | 内蒙古工业大学材料科学与工程学院 | 分别建立了7A52铝合金双丝MIG焊热力耦合计算模型及GCr15钢弹丸撞击7A52铝合金试板的三维简化模型.在不影响计算结果的前提下,适当增大了焊接试板弹丸撞击区域网格尺寸.获得了焊接接头的残余应力场计算结果,并分析了弹丸大小、弹丸速度对喷丸残余应力场的影响规律,进而优化了喷丸参数.在此基础上利用隐式求解器与显式求解器之间的数据传递方法,将铝合金试板焊后残余应力场与喷丸处理过程进行耦合计算.结果表明,焊后试板喷丸处理对焊缝及近缝区表面残余应力、试板厚度方向残余应力分布状态均有较明显改善. | 关键词 | 铝合金;焊接接头;喷丸;有限元法;残余应力; | 焊接学报 | 2014 |  | 35 | 03 | 35 | 40
[5 empty] | 陈芙蓉 | 内蒙古工业大学材料科学与工程学院
64 |  |  | DD3高温合金与Ti3AlC2陶瓷的真空钎焊 | 中文 | 刘甲坤 | 哈尔滨工业大学先进焊接与连接国家重点实验室,浙江省特种设备检验研究院,哈尔滨工业大学(威海)山东省特种焊接技术重点实验室 | 通过对比试验优选出了合适钎料,并进行了后续钎焊试验.在钎焊温度800~900℃,保温时间为10 min的条件下,采用Ag-Cu-Ti钎料实现了DD3镍基高温合金与Ti3AlC2陶瓷的真空钎焊连接.利用扫描电镜、能谱仪、XRD等对接头的界面结构进行了分析.结果表明,接头的典型界面结构为DD3/AlNi/Al3(Ni,Cu)5+Al(Ni,Cu)+Agss/(Al,Ti)3(Ni,Cu)5/Al4Cu9+AlNi2Ti+Agss/TiAg/Ti3AlC2.接头的力学性能测试表明,在钎焊温度为850℃,保温时间为10 min的条件下,接头的最高抗剪强度可达135.9 MPa,断裂发生在靠近钎缝的Ti3AlC2陶瓷侧.降低和提高钎焊温度对接头界面组织影响不大,但接头强度有一定程度下降. | 关键词 | 高温合金;陶瓷;钎焊;界面结构;抗剪强度; | 焊接学报 | 2014 |  | 35 | 03 | 41 | 44
[5 empty] | 亓钧雷 | 哈尔滨工业大学先进焊接与连接国家重点实验室,浙江省特种设备检验研究院,哈尔滨工业大学(威海)山东省特种焊接技术重点实验室
[5 empty] | 曹健 | 哈尔滨工业大学先进焊接与连接国家重点实验室,浙江省特种设备检验研究院,哈尔滨工业大学(威海)山东省特种焊接技术重点实验室
[5 empty] | 林兴涛 | 哈尔滨工业大学先进焊接与连接国家重点实验室,浙江省特种设备检验研究院,哈尔滨工业大学(威海)山东省特种焊接技术重点实验室
[5 empty] | 王志杰 | 哈尔滨工业大学先进焊接与连接国家重点实验室,浙江省特种设备检验研究院,哈尔滨工业大学(威海)山东省特种焊接技术重点实验室
[5 empty] | 冯吉才 | 哈尔滨工业大学先进焊接与连接国家重点实验室,浙江省特种设备检验研究院,哈尔滨工业大学(威海)山东省特种焊接技术重点实验室
65 |  |  | 不同应变速率下BGA焊球剪切断裂试验与模拟分析 | 中文 | 薛明阳 | 华南理工大学机械与汽车工程学院 | 研究了BGA封装Sn-3.0Ag-0.5Cu无铅焊球经115℃时效后,焊球/铜界面IMC的形貌和组织变化,同时对BGA焊球在两种不同应变速率条件下的抗剪强度进行了分析,并运用ANSYS12.0软件对其过程进行2-D非线性有限元模拟.试验结果表明,随着时效时间的延长,界面形貌由时效前的树枝状变成连续平坦的层状、界面IMC不断增厚,且焊球的抗剪强度随着时效时间的增加而不断降低;应变速率越高,抗剪强度越高.模拟结果表明,应变速率越高,焊球经受的抗剪强度越大,Von Mises应力越大,等效塑性应变越小,塑性应变能密度越大. | 关键词 | BGA封装;抗剪强度;应变速率;有限元模拟; | 焊接学报 | 2014 |  | 35 | 03 | 45 | 48
[5 empty] | 卫国强 | 华南理工大学机械与汽车工程学院
[5 empty] | 金亮 | 华南理工大学机械与汽车工程学院
[5 empty] | 王海燕 | 华南理工大学机械与汽车工程学院
66 |  |  | 超声复合焊接系统声场模拟及焊接电弧压力分析 | 中文 | 王斌 | 哈尔滨工业大学(威海)山东省特种焊接技术重点实验室 | 提出了超声复合焊接空间中声场参数的分析方法,根据超声复合焊接特性构建了分析模型,利用COMSOL有限元分析软件模拟分析了声场参数随着发射端半径的变化情况,同时模拟分析了声场参数在不同电弧空间高度的变化规律.采用静态小孔法对不同焊接参数下稳定燃烧的直流U-TIG焊和普通TIG焊的电弧压力分布进行了测量.结果表明,U-TIG焊电弧压力峰值明显高于普通TIG焊,复合电弧能够提高焊接时熔池表面上方的电弧压力水平,但是随着电流增加,U-TIG焊和普通TIG焊电弧压力峰值的差值减小.分析认为大电流时,弧柱中心区域温度很高,电流密度很大,使TIG焊电弧压力峰值明显升高,而U-TIG焊电弧等离子流力受到气体流量的限制,电弧压力峰值增幅减小. | 关键词 | 超声复合;声场模拟;电弧压力; | 焊接学报 | 2014 |  | 35 | 03 | 49 | 52
[5 empty] | 孙清洁 | 哈尔滨工业大学(威海)山东省特种焊接技术重点实验室
[5 empty] | 程文倩 | 哈尔滨工业大学(威海)山东省特种焊接技术重点实验室
[5 empty] | 冯吉才 | 哈尔滨工业大学(威海)山东省特种焊接技术重点实验室
67 |  |  | Cu-25Sn-10Ti活性钎焊SiO2f/SiO2复合材料与Invar合金 | 中文 | 张大磊 | 哈尔滨工业大学先进焊接与连接生产技术国家重点实验室,哈尔滨工业大学山东省特种焊接技术重点实验室,哈尔滨工业大学机电工程学院 | 采用Cu-25Sn-10Ti钎料钎焊SiO2f/SiO2复合材料与Invar合金,研究了界面组织结构及其形成机理,分析了不同钎焊保温时间下界面组织对接头性能的影响.结果表明,在钎焊温度880℃,保温时间15 min的工艺参数下,接头在SiO2f/SiO2复合材料侧与Invar合金侧均形成了连续的界面反应层,界面整体结构为Invar合金/Fe2Ti+Cu(s,s)+(Ni,Fe,Cu)2TiSn/Cu(s,s)+Cu41Sn11+CuTi/TiSi+Ti2O3/SiO2f/SiO2复合材料.在钎焊温度一定时,随着保温时间的延长,复合材料侧TiSi+Ti2O3反应层厚度逐步增加,Fe2Ti颗粒逐步呈大块状连续依附其上,接头强度先增大后减小.当钎焊温度880℃,保温时间15 min时,接头室温抗剪强度达到11.86 MPa. | 关键词 | SiO2f/SiO2复合材料;Invar合金;钎焊;界面组织;抗剪强度; | 焊接学报 | 2014 |  | 35 | 03 | 53 | 56
[5 empty] | 亓钧雷 | 哈尔滨工业大学先进焊接与连接生产技术国家重点实验室,哈尔滨工业大学山东省特种焊接技术重点实验室,哈尔滨工业大学机电工程学院
[5 empty] | 张丽霞 | 哈尔滨工业大学先进焊接与连接生产技术国家重点实验室,哈尔滨工业大学山东省特种焊接技术重点实验室,哈尔滨工业大学机电工程学院
[5 empty] | 冯吉才 | 哈尔滨工业大学先进焊接与连接生产技术国家重点实验室,哈尔滨工业大学山东省特种焊接技术重点实验室,哈尔滨工业大学机电工程学院
[5 empty] | 梁迎春 | 哈尔滨工业大学先进焊接与连接生产技术国家重点实验室,哈尔滨工业大学山东省特种焊接技术重点实验室,哈尔滨工业大学机电工程学院
68 |  |  | 硅灰石涂层开裂的原位观察及粉末粒度对其断裂的影响 | 中文 | 王鲁斌 | 华东理工大学承压系统与安全教育部重点实验室 | 涂层断裂分析对研究涂层的失效机制、优化制备工艺、指导涂层设计具有重要作用.通过对等离子喷涂硅灰石涂层在电镜下进行加载,原位观察其裂纹扩展路径.并通过对涂层断裂韧性及表面和断面形貌的分析,探讨涂层粒度对涂层裂纹扩展的影响.结果表明,裂纹的扩展方向主要受外加应力方向的影响,涂层中原有孔隙,包括大气孔、层内裂纹和层间未结合对开裂过程具有一定的引导作用.随粉末粒度降低,涂层的断裂路径更加曲折,断裂韧度增加. | 关键词 | 涂层断裂;原位观察;硅灰石;等离子喷涂; | 焊接学报 | 2014 |  | 35 | 03 | 57 | 60
[5 empty] | 王卫泽 | 华东理工大学承压系统与安全教育部重点实验室
[5 empty] | 陈雨帆 | 华东理工大学承压系统与安全教育部重点实验室
[5 empty] | 轩福贞 | 华东理工大学承压系统与安全教育部重点实验室
69 |  |  | 双周疲劳载荷作用下焊接接头线性累计损伤分析 | 中文 | 张涛 | 天津大学材料科学与工程学院 | 采用自制的超声频分量双周疲劳(CCF)试验装置,对16Mn的焊接接头试件进行低频疲劳载荷与超声频分量(高频)载荷复合加载,采用线性累计损伤理论来估算双周疲劳载荷作用下16Mn对接接头的疲劳寿命,并计算两个疲劳载荷分量各自造成的累计损伤比例.结果表明,使用Miner法则计算双周疲劳试件的疲劳累积损伤时,如果高低周疲劳载荷只是简单按照比例计算,会严重低估两个分量疲劳载荷之间的耦合作用;而低周疲劳载荷按外包络线计算的方法则能够很好的考虑到高低周疲劳载荷间的耦合作用. | 关键词 | 焊接接头;双周疲劳;线性累积; | 焊接学报 | 2014 |  | 35 | 03 | 61 | 65
[5 empty] | 王东坡 | 天津大学材料科学与工程学院
[5 empty] | 邓彩艳 | 天津大学材料科学与工程学院
[5 empty] | 吴良晨 | 天津大学材料科学与工程学院
70 |  |  | 搅拌摩擦焊过程中搅拌头温度场分布特征 | 中文 | 李敬勇 | 江苏科技大学先进焊接技术省级重点实验室 | 试验测定了搅拌头温度分布曲线,分析了搅拌头温度场的分布特征,对比研究了不同材质搅拌头温度分布的特点.结果表明,摩擦焊初始阶段,搅拌区域金属的软化致使摩擦针与试板之间的摩擦产热量降低,在搅拌头轴肩与试板接触之前,搅拌头温度出现滞涨,并出现一定程度的回落;稳定焊接阶段,摩擦热传递至搅拌头的热量与通过其散失的热量处于动平衡状态,其温度波动较小;高速旋转搅拌头的表面与周围空气进行强烈的热交换,搅拌头轴线上的温度高于外缘的温度;采用比热容小、热导率高材质制作的搅拌头,焊接过程中其温度变化快,整体温度高. | 关键词 | 搅拌摩擦焊;搅拌头;温度场; | 焊接学报 | 2014 |  | 35 | 03 | 66 | 70
[5 empty] | 赵阳阳 | 江苏科技大学先进焊接技术省级重点实验室
[5 empty] | 亢晓亮 | 江苏科技大学先进焊接技术省级重点实验室
71 |  |  | 基于弧控制的等离子切割电源新型复合控制策略 | 中文 | 孙强 | 西安理工大学自动化与信息工程学院 | 根据非高频引弧技术在等离子切割电源中的应用,分析了等离子电弧的静态特性,推导出了等离子电弧数学模型,并结合电源在非高频引弧、弧转移及弧能量突变过程中的控制需求.提出了一种新型复合控制策略,该策略的内环是由前馈补偿的电弧电压与反馈电弧电压构成电压闭环复合控制,外环则以电流闭环对等离子弧柱能量进行控制,形成了一种前馈补偿双闭环复合控制方式,以满足电源在非高频引弧负载条件下对快速性和稳定性的控制需求.结果表明,文中所提控制策略不仅可以提高系统的快速性和鲁棒性,还具有优异的动态响应能力,电源的非线性适应能力强,有效的解决了等离子切割电源的控制需求. | 关键词 | 等离子切割电源;弧控制;前馈补偿;前馈补偿双闭环复合控制; | 焊接学报 | 2014 |  | 35 | 03 | 71 | 75
[5 empty] | 陈龙 | 西安理工大学自动化与信息工程学院
[5 empty] | 陈桂涛 | 西安理工大学自动化与信息工程学院
[5 empty] | 王华民 | 西安理工大学自动化与信息工程学院
72 |  |  | 等离子弧堆焊铁基熔覆层组织结构与磨损行为 | 中文 | 姚海华 | 北京工业大学材料科学与工程学院,北京工业大学机械工程博士后流动站 | 设计开发了一种铁基(含Cr,Mo,C,B,Si,Mn等元素)多元合金粉末,采用等离子弧堆焊(PTAW)技术在AISI304L不锈钢表面制备相应熔覆层,通过XRD,SEM,EDS及磨粒磨损试验机等对熔覆层微观组织结构和磨损行为等进行表征,并与传统NiCrBSi和NiCrBSi+25%WC粉末的PTAW熔覆层进行了对比研究.结果表明,所设计的铁基合金熔覆层成形良好,基体组织由Fe-Cr固溶体相与γ-Fe相构成,其间包裹着大量弥散分布的富钼硼化物和M23(B,C)6硬质相,对熔覆层组织能够起到有效的支撑和强化作用.铁基熔覆层的宏观硬度平均值高达64.2HRC,其相对耐磨性明显优于NiCrBSi+25%WC熔覆层,并达到NiCrBSi熔覆层的8倍以上. | 关键词 | 等离子弧堆焊;铁基熔覆层;微观组织结构;磨损行为; | 焊接学报 | 2014 |  | 35 | 03 | 76 | 80
[5 empty] | 周正 | 北京工业大学材料科学与工程学院,北京工业大学机械工程博士后流动站
[5 empty] | 贺定勇 | 北京工业大学材料科学与工程学院,北京工业大学机械工程博士后流动站
[5 empty] | 赵秋颖 | 北京工业大学材料科学与工程学院,北京工业大学机械工程博士后流动站
[5 empty] | 李冉 | 北京工业大学材料科学与工程学院,北京工业大学机械工程博士后流动站
73 |  |  | 氧含量对银基粉状钎料润湿性及钎缝力学性能的影响 | 中文 | 张冠星 | 郑州机械研究所新型钎焊材料与技术国家重点实验室,郑州大学材料科学与工程学院 | 采用金相显微镜、扫描电镜等分析手段对退火不同时间后的银基粉状钎料进行研究.结果表明,随着氧含量增加,钎料合金的固相线温度不断升高,氧含量为0.604 7%的钎料固相线温度比铸态的提高了近56℃;随着氧含量的增加,钎料表层覆盖了大量的氧化物,使钎料和基体之间不能进行良好的润湿,润湿性明显下降;当氧含量增加到0.02%左右时,钎料抗拉强度略有降低,继续增加氧含量,抗拉强度下降速率开始增加,当氧含量增加到0.03%以上时,强度急速下降,由最初的300 MPa左右降低到了170 MPa左右;焊接接头组织中出现夹杂物,而且夹杂物的尺寸随着氧含量的增加不断增大,钎着率降低. | 关键词 | 氧含量;润湿性;抗拉强度;氧化物; | 焊接学报 | 2014 |  | 35 | 03 | 81 | 84
[5 empty] | 龙伟民 | 郑州机械研究所新型钎焊材料与技术国家重点实验室,郑州大学材料科学与工程学院
[5 empty] | 潘建军 | 郑州机械研究所新型钎焊材料与技术国家重点实验室,郑州大学材料科学与工程学院
[5 empty] | 李浩 | 郑州机械研究所新型钎焊材料与技术国家重点实验室,郑州大学材料科学与工程学院
74 |  |  | 时效对Sn-Cu-Ni-xPr/Cu焊点组织与性能的影响 | 中文 | 马超力 | 南京航空航天大学材料科学与技术学院,金华市双环钎焊材料有限公司 | 采用Sn-Cu-Ni-xPr无铅钎料对片式电阻进行钎焊试验,并且利用加速老化试验模拟片式电阻中焊点的服役环境,研究了时效过程中Sn-Cu-Ni-xPr焊点界面化合物层的厚度以及焊点抗剪强度的变化.结果表明,随着时效的进行,片式电阻Sn-Cu-Ni-xPr焊点的厚度不断增加,抗剪强度不断下降.与此同时,添加微量稀土元素Pr可有效提高Sn-Cu-Ni-xPr焊点的力学性能,当Pr元素含量为0.05%时,焊点力学性能优良,且在长时间的时效条件下仍然优于其它焊点. | 关键词 | 无铅钎料;时效;界面厚度;力学性能; | 焊接学报 | 2014 |  | 35 | 03 | 85 | 88
[5 empty] | 薛松柏 | 南京航空航天大学材料科学与技术学院,金华市双环钎焊材料有限公司
[5 empty] | 李阳 | 南京航空航天大学材料科学与技术学院,金华市双环钎焊材料有限公司
[5 empty] | 徐翌伟 | 南京航空航天大学材料科学与技术学院,金华市双环钎焊材料有限公司
[5 empty] | 蒋俊懿 | 南京航空航天大学材料科学与技术学院,金华市双环钎焊材料有限公司
75 |  |  | B元素对Fe-Cr-C系耐磨堆焊合金组织和耐磨性的影响 | 中文 | 张彦超 | 北京工业大学材料科学与工程学院 | 采用直径为1.6 mm的细径药芯焊丝,利用CO2气体保护焊堆焊的方法制备了含有1.0%~3.0%C(质量分数),15%~20%Cr,0%~2.0%B的高铬堆焊合金.研究了B4C含量对堆焊合金的硬度及耐磨性的影响.结果表明,堆焊合金的硬度从57.1 HRC增加到65.2 HRC,硬度提高14.2%;堆焊层合金的相对耐磨性从3.5倍提高到18.0倍.借助光学显微镜、扫描电镜和X射线衍射等微观分析方法,研究了堆焊合金的显微组织及碳化物分布形貌.结果表明,堆焊合金的显微组织主要由铁素体+奥氏体+(Fe,Cr)7C3组成,加入B4C可显著改善堆焊合金层基体组织,使碳化物(Fe,Cr)7C3数量增加且呈弥散分布. | 关键词 | Fe-Cr-C堆焊合金;药芯焊丝;微观组织;耐磨性; | 焊接学报 | 2014 |  | 35 | 03 | 89 | 92
[5 empty] | 崔丽 | 北京工业大学材料科学与工程学院
[5 empty] | 贺定勇 | 北京工业大学材料科学与工程学院
[5 empty] | 周正 | 北京工业大学材料科学与工程学院
76 |  |  | 焊接热输入对F550Z钢焊接接头低温韧性的影响 | 中文 | 严铿 | 江苏科技大学先进焊接技术省级重点实验室 | 研究了热输入对海洋钻井平台用550 MPa钢焊接接头组织与低温韧性的影响.结果表明,热输入为15和50 kJ/cm时,对焊缝有热处理作用,组织为针状铁素体加细小弥散的碳化物,其中50 kJ/cm热处理作用较明显.-60℃冲击试验中,热输入为50 kJ/cm时冲击吸收功最高,平均110 J,是其它热输入的2~4倍.熔合线及熔合线2 mm处组织为板条贝氏体加粒状贝氏体.小热输入时,粒状贝氏体含量少并且打乱了板条贝氏体方向,对韧性有利;随着热输入增加,粒状贝氏体逐渐增多且晶粒粗大,低温韧性较差,该区冲击吸收功随热输入增加呈下降趋势. | 关键词 | 焊接热输入;F550Z钢;组织;低温韧性; | 焊接学报 | 2014 |  | 35 | 03 | 93 | 96
[5 empty] | 叶逢雨 | 江苏科技大学先进焊接技术省级重点实验室
[5 empty] | 刘炜 | 江苏科技大学先进焊接技术省级重点实验室
77 |  |  | 材料硬化模型对316L不锈钢焊接残余应力的影响 | 中文 | 徐济进 | 上海交通大学材料科学与工程学院 | 316L奥氏体不锈钢具有较强的应变硬化特征,建立合适的硬化模型可以更加准确地预测焊接残余应力.建立一种新型的非线性混合硬化模型,基于SYSWELD软件,采用间接耦合的三维热弹塑性有限元法模拟316L奥氏体不锈钢三道槽焊缝的残余应力.结果表明,材料的硬化模型对焊接残余应力的预测具有重要的影响,随着热循环次数的增加,硬化模型的影响越明显;与实际测量结果比较,随动硬化模型低估了焊接残余应力,等向硬化模型高估了残余应力,采用非线性混合硬化模型可以更加准确地模拟焊接残余应力. | 关键词 | 焊接残余应力;硬化模型;数值模拟; | 焊接学报 | 2014 |  | 35 | 03 | 97 | 100
78 |  |  | 基于有监督过渡区的焊缝X射线图像分割 | 中文 | 佟彤 | 上海交通大学激光制造与材料改性重点实验室 | 针对X射线焊缝检测图像中存在大量背景冗余信息,焊缝和缺陷难于准确检测提取的问题,提出一种基于先验知识的有监督过渡区域提取及阈值分割方法.根据焊接图像本身的特点,通过先验知识对样本图像进行训练,确定某个区间来估算图像过渡区域的灰度范围,按照模糊子集理论,给出一种新的加权算子来描述局部窗口内灰度级的变化,从而能充分考虑到局部窗口内灰度级变化的频率和幅度,通过计算过渡区域像素的灰度均值,将其作为阈值对图像进行分割.结果表明,该方法能准确地将目标缺陷从焊缝X射线图像中分割出来,具有良好的适应性. | 关键词 | 无损检测;焊缝提取;先验知识;过渡区; | 焊接学报 | 2014 |  | 35 | 03 | 101 | 104
[5 empty] | 蔡艳 | 上海交通大学激光制造与材料改性重点实验室
[5 empty] | 孙大为 | 上海交通大学激光制造与材料改性重点实验室
[5 empty] | 吴毅雄 | 上海交通大学激光制造与材料改性重点实验室
79 |  |  | 振幅改变对TC4线性摩擦焊接头微观缺陷特征的影响 | 中文 | 朱剑桥 | 北京航空航天大学702教研室,北京航空制造工程研究所102室 | 从力学角度研究了振幅改变对TC4线性摩擦焊接头微观缺陷特征的影响.结果表明,接头典型微观缺陷主要有微孔和三叉形貌两种,微孔是界面未完全融合导致的结果,而三叉形貌是振动方向飞边与垂直振动方向飞边分离的结果.焊接过程中摩擦压力及摩擦剪切力产生的耦合力学效应决定三叉形貌的状态,焊接热输入与金属空间位移的耦合效应决定微孔的大小.当其它工艺参数一定时,存在某一临界振幅Acr,当振幅A≤Acr时,随着振幅的增大,三叉形貌枝叉长度及角度分别存在极小值与极大值,最大微孔直径则持续减小.当振幅A>Acr时,随着振幅的增大,三叉形貌枝叉长度及角度均减小,最大微孔直径则保持恒定值. | 关键词 | 线性摩擦焊;振幅;微观缺陷;三叉形貌;微孔; | 焊接学报 | 2014 |  | 35 | 03 | 105 | 108
[5 empty] | 张彦华 | 北京航空航天大学702教研室,北京航空制造工程研究所102室
[5 empty] | 张田仓 | 北京航空航天大学702教研室,北京航空制造工程研究所102室
[5 empty] | 孙成彬 | 北京航空航天大学702教研室,北京航空制造工程研究所102室
80 |  |  | 两种TIG焊工艺对LD10接头力学性能的影响 | 中文 | 康举 | 清华大学先进成形制造教育部重点实验室,首都航天机械公司 | 对5.5 mm厚度的LD10(2A14-T6)铝合金进行了两种工艺的TIG焊接,采用热电偶测定了接头的热循环曲线,分析了不同工艺对接头力学性能的影响.结果表明,两面三层焊热影响区中同一点先后经历三次热循环,导致过时效区硬度大幅下降,拉伸时断裂于此;焊缝区各层所经历的热过程不同,导致其硬度起伏较大.与两面三层焊相比,单面两层焊有更高的抗拉强度,为358.3 MPa,热影响区范围窄,且过时效区硬度比三层焊时高,但焊缝中气孔和晶界网状分布的第二相的存在使焊缝和接头的塑性相对降低. | 关键词 | LD10铝合金;TIG焊;焊接热循环;力学性能; | 焊接学报 | 2014 |  | 35 | 03 | 109 | 112
[5 empty] | 李艳军 | 清华大学先进成形制造教育部重点实验室,首都航天机械公司
[5 empty] | 吴爱萍 | 清华大学先进成形制造教育部重点实验室,首都航天机械公司
[5 empty] | 赵刚 | 清华大学先进成形制造教育部重点实验室,首都航天机械公司
[5 empty] | 高彦军 | 清华大学先进成形制造教育部重点实验室,首都航天机械公司
[5 empty] | 邹贵生 | 清华大学先进成形制造教育部重点实验室,首都航天机械公司
81 |  |  | 电弧辅助活性TIG焊焊缝组织及性能分析 | 中文 | 樊丁 | 兰州理工大学省部共建有色金属先进加工与再利用国家重点实验室,兰州理工大学有色金属合金及加工教育部重点实验室,唐山开元焊接自动化技术研究所 | 电弧辅助活性TIG焊(arc assisted activating TIG welding,AA-TIG焊)是一种新型高效焊接方式,该方法可以分为分离电弧AA-TIG焊和耦合电弧AA-TIG焊两种方式.试验采用不锈钢为母材,通过改变辅助电弧中氧气引入量,分析焊缝组织及性能的变化规律.结果表明,焊缝组织以奥氏体为主,在奥氏体边界析出少量的铁素体,此时焊缝的抗拉强度变化不大,随着氧气引入量的增大,焊缝的低温冲击韧性有所下降;相对于分离电弧AA-TIG焊,耦合电弧AA-TIG焊焊缝的冲击韧性下降较少.在氧气的引入量低于2 L/min时,耦合电弧AA-TIG焊焊缝冲击韧性较好,甚至超过普通TIG焊焊缝. | 关键词 | 不锈钢;AA-TIG焊;氧气引入量;组织及性能; | 焊接学报 | 2014 |  | 35 | 04 | 1 | 5
[5 empty] | 刘自刚 | 兰州理工大学省部共建有色金属先进加工与再利用国家重点实验室,兰州理工大学有色金属合金及加工教育部重点实验室,唐山开元焊接自动化技术研究所
[5 empty] | 黄勇 | 兰州理工大学省部共建有色金属先进加工与再利用国家重点实验室,兰州理工大学有色金属合金及加工教育部重点实验室,唐山开元焊接自动化技术研究所
[5 empty] | 王新鑫 | 兰州理工大学省部共建有色金属先进加工与再利用国家重点实验室,兰州理工大学有色金属合金及加工教育部重点实验室,唐山开元焊接自动化技术研究所
82 |  |  | 水下湿法焊缝成形的响应曲面法建模及分析 | 中文 | 石永华 | 华南理工大学机械与汽车工程学院 | 水下湿法焊缝成形是影响水下焊接接头力学性能的重要因素.与空气中焊接相比,影响水下湿法焊缝成形的因素更复杂.在高压舱内进行不同水深湿法药芯焊丝焊接(FCAW)试验,通过响应曲面法(RSM)分别建立水下湿法焊缝的熔宽和余高与焊接参数之间的数学模型,分析了焊接电流、电弧电压和水深及其交互作用对水下湿法焊缝成形的影响.结果表明,水下湿法焊接时增大焊接电流和电弧电压都可以增大焊缝熔宽.熔宽随着水深的增大而减小,但随着水深的增大,水深对减小熔宽的作用逐渐减小.随着电流的增大,焊缝余高增大,且比电弧电压对余高的作用明显. | 关键词 | 水下焊接;响应曲面法;焊缝成形; | 焊接学报 | 2014 |  | 35 | 04 | 6 | 10
[5 empty] | 林水强 | 华南理工大学机械与汽车工程学院
[5 empty] | 郑泽培 | 华南理工大学机械与汽车工程学院
83 |  |  | 微间隙焊缝磁光成像检测方法 | 中文 | 高向东 | 广东工业大学机电工程学院,广东技术师范学院自动化学院 | 针对激光焊接紧密对接微间隙(0~0.1 mm)焊缝,研究一种基于法拉第磁光效应成像的焊缝检测新方法.以碳钢平板对接激光焊为试验对象,采用磁场激励器使焊件感应磁性并在焊缝处改变磁场分布,磁光传感器置于待测焊缝上方,不同磁场强度将导致磁光传感器偏振光不同角度的旋转,形成反映焊缝位置特征的磁光图像.对焊缝磁光图像进行滤波去噪、灰度转换以及形态学等处理,快速准确地提取出焊缝中心位置.结果表明,磁光图像能够有效反映微间隙焊缝位置,可以获得较高的测量精度,为解决微间隙焊缝检测和跟踪问题提供了一条有效途径. | 关键词 | 磁光成像;微间隙焊缝;激光焊接; | 焊接学报 | 2014 |  | 35 | 04 | 11 | 14
[5 empty] | 甄任贺 | 广东工业大学机电工程学院,广东技术师范学院自动化学院
84 |  |  | 自然时效对7050铝合金搅拌摩擦焊接头性能的影响 | 中文 | 董春林 | 北京航空制造工程研究所中国搅拌摩擦焊中心,燕山大学材料科学与工程学院 | 对2.5 mm 7050-T7451铝合金搅拌摩擦焊接头进行自然时效处理,时效时间分别为72 h和17 520 h.对时效处理的接头进行拉伸试验、显微硬度测试和微观组织观察,确定自然时效时间对接头的力学性能、硬度分布、微观组织以及析出物的影响规律.结果表明,自然时效17 520 h接头的屈服强度、抗拉强度和断后伸长率较自然时效72 h的接头分别提高了20%,12%和25%;自然时效17 520 h接头的焊核区和热力影响区的硬度相应的提高了约60 MPa;随着自然时效时间的延长,焊核区和热力影响区的溶质原子富集区(GP区)所占的比例升高、η’和η析出相增多,它们能够钉扎位错,使位错运动消耗更多的能量,从而提高了接头的强度和塑性. | 关键词 | 搅拌摩擦焊;7050铝合金;自然时效;力学性能;析出物; | 焊接学报 | 2014 |  | 35 | 04 | 15 | 18
[5 empty] | 张坤 | 北京航空制造工程研究所中国搅拌摩擦焊中心,燕山大学材料科学与工程学院
[5 empty] | 栾国红 | 北京航空制造工程研究所中国搅拌摩擦焊中心,燕山大学材料科学与工程学院
[5 empty] | 孟强 | 北京航空制造工程研究所中国搅拌摩擦焊中心,燕山大学材料科学与工程学院
[5 empty] | 付瑞东 | 北京航空制造工程研究所中国搅拌摩擦焊中心,燕山大学材料科学与工程学院
85 |  |  | 因瓦合金4J36等离子焊接工艺及接头性能 | 中文 | 王希靖 | 兰州理工大学省部共建有色金属先进加工与再利用国家重点实验室,金川集团股份有限公司 | 试验采用等离子弧焊设备对4J36因瓦合金板材进行焊接工艺试验,借助光学显微镜(OM)、扫描电镜(SEM)、能谱分析仪(EDS)、X射线衍射仪(XRD)和洛氏硬度计等手段分析接头的微观组织和力学性能.结果表明,合理的等离子工艺参数下焊接接头成形良好,抗拉强度可达到母材的93.6%;接头基体为γ相,同时存在γ’(Ni3(Al,Ti))强化相;母材为细小的等轴晶,焊缝处呈树枝状结晶且晶粒粗大,热影响区靠近熔池部分的晶粒过热长大,靠近母材部分为均匀细小的等轴晶;焊接接头拉伸断口表现为韧性断裂,硬度最低值出现在热影响区. | 关键词 | 因瓦合金4J36;等离子焊接;力学性能;微观组织; | 焊接学报 | 2014 |  | 35 | 04 | 19 | 23
[5 empty] | 柴廷玺 | 兰州理工大学省部共建有色金属先进加工与再利用国家重点实验室,金川集团股份有限公司
[5 empty] | 赵青山 | 兰州理工大学省部共建有色金属先进加工与再利用国家重点实验室,金川集团股份有限公司
[5 empty] | 王江 | 兰州理工大学省部共建有色金属先进加工与再利用国家重点实验室,金川集团股份有限公司
[5 empty] | 王奇 | 兰州理工大学省部共建有色金属先进加工与再利用国家重点实验室,金川集团股份有限公司
86 |  |  | 薄板2524铝合金激光填丝焊接工艺及组织性能 | 中文 | 蔡华 | 北京工业大学激光工程研究院 | 2524铝合金是具有优异损伤容限的新型航空高强Al-Cu-Mg合金.采用高功率光纤激光器焊接1.6 mm厚2524铝合金,研究了填充5087焊丝情况下,激光功率、焊接速度和填丝速度对焊缝成形、热裂纹倾向和焊缝显微组织的影响,优化焊接工艺参数,考察接头静态拉伸性能.结果表明,采用填充材料后,焊缝柱状枝晶生长方向性明显减小、晶粒细化、晶界共晶增多、热裂纹倾向降低.当激光功率为2.5 kW,焊接速度为2 m/min,填丝速度为2 m/min时,可获得成形良好、无缺陷的焊缝,接头抗拉强度达到313~324 MPa,拉伸断裂于接头熔合线附近,断口处有大量韧窝,呈韧性断裂特征. | 关键词 | 光纤激光焊接;2524高强铝合金;5087焊丝;焊接工艺;组织性能; | 焊接学报 | 2014 |  | 35 | 04 | 24 | 28
[5 empty] | 林凯莉 | 北京工业大学激光工程研究院
[5 empty] | 肖荣诗 | 北京工业大学激光工程研究院
87 |  |  | 等离子熔覆超细碳化铌颗粒增强铁基复合材料中碳化物尺寸的控制 | 中文 | 王智慧 | 北京工业大学材料科学与工程学院,机械科学研究院哈尔滨焊接研究所 | 采用两种方法控制Fe-Cr-B-C-Nb堆焊合金中原位合成的碳化铌尺寸.通过调整熔覆的合金体系,设计出了新型铁基耐磨堆焊合金.对铌含量分别为2.2%,3.2%,3.9%,5.0%的合金,采用等离子熔覆原位合成方法,制备出了具有亚微米尺度碳化铌弥散分布的耐磨合金,并实现了对碳化铌尺度的控制.结果表明,提高铌含量会使合金中原位合成碳化铌尺寸增加,且碳化物分布有聚集的倾向.控制冷却条件对控制原位合成的碳化铌尺寸有重要的影响,采用强迫水冷却方法可减小原位合成碳化铌尺寸,当改变冷却条件降低冷却速率时,合金中的碳化铌尺寸增大. | 关键词 | 碳化铌;等离子熔覆;合金;微米/亚微米; | 焊接学报 | 2014 |  | 35 | 04 | 29 | 32
[5 empty] | 赵雪飞 | 北京工业大学材料科学与工程学院,机械科学研究院哈尔滨焊接研究所
[5 empty] | 贺定勇 | 北京工业大学材料科学与工程学院,机械科学研究院哈尔滨焊接研究所
[5 empty] | 蒋建敏 | 北京工业大学材料科学与工程学院,机械科学研究院哈尔滨焊接研究所
[5 empty] | 黄彩艳 | 北京工业大学材料科学与工程学院,机械科学研究院哈尔滨焊接研究所
88 |  |  | 基于ARM的全数字多功能方波逆变焊机 | 中文 | 王振民 | 华南理工大学机械与汽车工程学院 | 研制了一种基于ARM(advanced RISC machines)全数字多功能方波逆变焊机,主电路采用双逆变结构,前级逆变电路选用全桥拓扑,后级逆变电路采用双半桥并联结构;以基于Cortex-M3内核的LM3S8971 ARM微处理器为核心,设计了焊接过程数字化控制系统;通过电流闭环控制和数字PID调节,实现前级逆变电路的恒流特性输出,同时对后级逆变电路进行数字化低频调制,获得多种电流波形输出;设计了基于ARM+CPLD双芯结构的数字化面板,实现了人机交互的数字化.结果表明,研制的多功能逆变焊机动态性能好、控制灵活、操作便利、设计合理可行. | 关键词 | 逆变焊机;多功能;全数字控制;交流方波; | 焊接学报 | 2014 |  | 35 | 04 | 33 | 36
[5 empty] | 冯允樑 | 华南理工大学机械与汽车工程学院
[5 empty] | 冯锐杰 | 华南理工大学机械与汽车工程学院
[5 empty] | 唐少杰 | 华南理工大学机械与汽车工程学院
89 |  |  | TIG焊工艺对LD10铝合金接头气孔的影响 | 中文 | 李艳军 | 清华大学先进成形制造教育部重点实验室,首都航天机械公司 | LD10铝合金是国内航天运载器推进剂贮箱的主要应用材料,通常采用钨极氩弧焊(TIG焊).气孔是铝合金熔焊接头中的常见缺陷,文中对5.5 mm厚的LD10铝合金进行了4种不同工艺条件的TIG焊接,对比研究了4种工艺接头的气孔问题.结果表明,LD10铝合金采用TIG焊时,容易产生气孔,其中两面三层焊接头X射线检测出的不合格焊缝相对较多;对于合格焊缝中的微气孔而言,两面三层焊较少,其次是两面两层焊和单面两层焊,单面单层焊最多,它们的气孔率分别为0.90%,2.28%,2.53%,3.28%.焊缝气孔较多时,在接头横向拉伸试验中裂纹容易从气孔启裂. | 关键词 | LD10铝合金;钨极氩弧焊;气孔; | 焊接学报 | 2014 |  | 35 | 04 | 37 | 40
[5 empty] | 康举 | 清华大学先进成形制造教育部重点实验室,首都航天机械公司
[5 empty] | 吴爱萍 | 清华大学先进成形制造教育部重点实验室,首都航天机械公司
[5 empty] | 赵刚 | 清华大学先进成形制造教育部重点实验室,首都航天机械公司
[5 empty] | 高彦军 | 清华大学先进成形制造教育部重点实验室,首都航天机械公司
[5 empty] | 邹贵生 | 清华大学先进成形制造教育部重点实验室,首都航天机械公司
90 |  |  | 等离子喷涂氧化锆涂层及激光重熔涂层的摩擦磨损性能 | 中文 | 王红英 | 深圳职业技术学院工业中心 | 采用等离子喷涂制备了常规氧化锆涂层和纳米氧化锆涂层,并对制备的纳米氧化锆涂层进行了激光重熔处理,系统地研究了3种氧化锆涂层(常规、纳米和激光重熔涂层)在常温和高温下的摩擦磨损性能.结果表明,纳米氧化锆涂层耐磨性能明显优于常规氧化锆涂层,而激光重熔处理后的纳米氧化锆涂层在常温和高温下,都表现出最低的摩擦系数和最好的耐磨性能.这3种涂层的表面粗糙程度、涂层孔隙率和裂纹状况明显不同,从而表现出不同的摩擦磨损特性;说明纳米粉末等离子喷涂结合激光重熔技术是提高氧化锆涂层性能的有效方法. | 关键词 | 等离子喷涂;氧化锆涂层;激光重熔;摩擦磨损; | 焊接学报 | 2014 |  | 35 | 04 | 41 | 44
[5 empty] | 李志军 | 深圳职业技术学院工业中心
[5 empty] | 汤伟杰 | 深圳职业技术学院工业中心
[5 empty] | 郝云飞 | 深圳职业技术学院工业中心
91 |  |  | 基于响应面法的超高强钢点焊结构的尺寸优化 | 中文 | 宇慧平 | 北京工业大学机电学院 | 以超高强钢点焊结构为研究对象,使用ANSYS软件中的APDL语言进行参数化建模,对结构的静强度进行分析,与试验比较验证了模型的有效性.在此基础上建立优化模型,以结构用料最少为目标,对点焊结构中的尺寸参数进行优化,优化过程中采用响应面法将应力约束显式化,得到函数表达式,然后运用序列二次规划算法对非线性模型进行优化求解,从而有效地避免了求解缓慢和振荡的问题.此外采用C语言编写计算程序,实现了优化计算程序的自动计算,有效地提高了计算效率,优化算例表明该方法有效可行. | 关键词 | 超高强钢;点焊;尺寸优化;响应面法;序列二次规划; | 焊接学报 | 2014 |  | 35 | 04 | 45 | 48
[5 empty] | 王伟伟 | 北京工业大学机电学院
[5 empty] | 刘跃华 | 北京工业大学机电学院
[5 empty] | 李晓阳 | 北京工业大学机电学院
92 |  |  | 中间层对高体积分数SiC_p/Al复合材料真空钎焊的影响 | 中文 | 亓钧雷 | 哈尔滨工业大学先进焊接与连接国家重点实验室,哈尔滨工业大学山东省特种焊接技术重点实验室,哈尔滨工业大学机电工程学院 | 采用铜箔、Al-Si-Mg及Al-Si-Mg/Cu/Al-Si-Mg(简称ACA)3种不同中间层对高体积分数45%SiCp/Al复合材料进行真空钎焊连接研究.通过SEM,EDS及XRD等方法对钎缝的微观结构及界面组织进行了分析,研究了中间层种类对钎焊接头微观结构、界面组织以及连接强度的影响,阐明了不同中间层钎焊连接45%SiCp/Al复合材料的界面形成过程及接头断裂机制.结果表明,ACA中间层兼具了铜和Al-Si-Mg钎料的优点,可降低钎料的液相线,增加其流动性,通过Cu原子优先在铝合金基体与其氧化膜的界面处扩散发生共晶反应,增强钎料的去膜作用,从而实现高体积分数45%SiCp/Al复合材料的高质量连接. | 关键词 | 铝基复合材料;真空钎焊;复合钎料; | 焊接学报 | 2014 |  | 35 | 04 | 49 | 52
[5 empty] | 万禹含 | 哈尔滨工业大学先进焊接与连接国家重点实验室,哈尔滨工业大学山东省特种焊接技术重点实验室,哈尔滨工业大学机电工程学院
[5 empty] | 张丽霞 | 哈尔滨工业大学先进焊接与连接国家重点实验室,哈尔滨工业大学山东省特种焊接技术重点实验室,哈尔滨工业大学机电工程学院
[5 empty] | 曹健 | 哈尔滨工业大学先进焊接与连接国家重点实验室,哈尔滨工业大学山东省特种焊接技术重点实验室,哈尔滨工业大学机电工程学院
[5 empty] | 冯吉才 | 哈尔滨工业大学先进焊接与连接国家重点实验室,哈尔滨工业大学山东省特种焊接技术重点实验室,哈尔滨工业大学机电工程学院
[5 empty] | 梁迎春 | 哈尔滨工业大学先进焊接与连接国家重点实验室,哈尔滨工业大学山东省特种焊接技术重点实验室,哈尔滨工业大学机电工程学院
93 |  |  | 高强焊丝熔敷金属力学性能及组织分析 | 中文 | 吴炳智 | 机械科学研究院哈尔滨焊接研究所 | 利用金相显微镜、扫描电子显微镜(SEM)及附带能谱仪(EDS)并通过常温拉伸和低温冲击等试验研究了不同保护气体下高强焊丝熔敷金属组织和强韧性变化.结果表明,针对此高强度气体保护焊焊丝,采用Ar+5%CO2保护气体,熔敷金属强韧性最佳;焊缝金相组织为粒状贝氏体+板条贝氏体,细小板条束可有效提高焊缝韧性;M-A组元存在明显C元素富集的现象,大量块状M-A组元的出现造成M-A组元基体间位错塞积,引起应力集中,在裂纹形核阶段易萌生微裂纹,对韧性不利;采用Ar+2%O2和Ar+20%CO2保护气体,焊缝中较大尺寸夹杂物数量增多,是诱发准解理断裂引起冲击吸收功降低的主要原因. | 关键词 | 高强钢;熔敷金属;力学性能;组织; | 焊接学报 | 2014 |  | 35 | 04 | 53 | 57
[5 empty] | 徐玉君 | 机械科学研究院哈尔滨焊接研究所
[5 empty] | 安洪亮 | 机械科学研究院哈尔滨焊接研究所
[5 empty] | 孙静涛 | 机械科学研究院哈尔滨焊接研究所
94 |  |  | 工艺参数对蠕墨铸铁激光熔凝淬火带裂纹率和形貌的影响 | 中文 | 郑子云 | 中国兵器科学研究院宁波分院 | 采用3 kW固体光纤激光器在蠕墨铸铁基体上进行了激光熔凝淬火试验,分析了淬火带的裂纹率、熔凝区形貌、显微硬度和组织.结果表明,当保护气体流量一定时,提高激光功率或降低扫描速率有利于降低激光熔凝淬火带的裂纹率;而激光功率一定时,不同的扫描速率对应的最佳保护气体流量大小不同.随着激光功率的增加,淬火带形貌会向基体扩展,扩展规律是先主要沿熔凝区宽度和深度方向扩展,然后沿其它方向扩展,到一定程度后,又沿着宽度和深度方向扩展,如此循环,熔凝区总面积不断增加,淬火带形貌也由扁平状逐步变化为帽子状. | 关键词 | 激光熔凝淬火;蠕墨铸铁;裂纹率;熔凝区;形貌; | 焊接学报 | 2014 |  | 35 | 04 | 58 | 62
[5 empty] | 马冰 | 中国兵器科学研究院宁波分院
[5 empty] | 冯胜强 | 中国兵器科学研究院宁波分院
[5 empty] | 刘光 | 中国兵器科学研究院宁波分院
95 |  |  | RuTi/1060Al脉冲熔化极氩弧熔-钎焊接头组织特征 | 中文 | 魏守征 | 山东大学材料液固结构演变与加工教育部重点实验室 | 对RuTi钛合金与1060Al进行脉冲熔化极氩弧熔-钎焊(P-GMAW),采用扫描电镜(SEM)、显微硬度仪等对RuTi/1060Al接头显微组织进行分析;对焊缝中的析出相及钛合金侧过渡区进行能谱(EDS)元素分布分析.结果表明,RuTi/1060Al接头焊缝由α-Al树枝晶及分布于树枝晶边界的α-Al+Si共晶组织组成.焊缝中出现了由Ti(Al,Si)3金属间化合物组成的条状、块状析出相.RuTi钛合金与焊缝之间形成了一层厚度小于10μm、主要由Ti(Al,Si)3金属间化合物组成的锯齿状过渡区.随着焊接热输入的增加,Ti/Al过渡区由锯齿状向条状变化.钛合金热影响区主要由针状α″马氏体与条状α’马氏体组成,显微硬度为2.16~2.65 GPa. | 关键词 | RuTi钛合金;1060铝;脉冲熔化极氩弧焊;显微组织;析出相; | 焊接学报 | 2014 |  | 35 | 04 | 63 | 66
[5 empty] | 李亚江 | 山东大学材料液固结构演变与加工教育部重点实验室
[5 empty] | 王娟 | 山东大学材料液固结构演变与加工教育部重点实验室
[5 empty] | 张鹏飞 | 山东大学材料液固结构演变与加工教育部重点实验室
96 |  |  | AZ31B镁合金A-TIG焊活性剂成分的均匀设计与优化 | 中文 | 杜贤昌 | 长春工程学院机电学院 | 根据A-TIG焊对AZ31B镁合金活性剂在焊缝熔深、焊缝表面成形质量、焊缝力学性能、焊缝强化机理、工艺可行性和环保无毒等方面的要求,选取4种组元(TiO2,SrCl2,ZrO2和Y2O3)活性剂.采用均匀设计法的拟水平法设计复合活性剂配方.根据焊缝熔深和焊缝表面成形质量的试验结果建立数学模型,通过对不同数学模型对比分析,确定活性剂各组元的最佳配比,并验证配方的正确性.结果表明,采用均匀设计法设计活性剂配方,焊缝可获得最大熔深和较好的表面成形质量,并且焊接接头具有良好的力学性能. | 关键词 | 镁合金;活性剂;均匀设计; | 焊接学报 | 2014 |  | 35 | 04 | 67 | 70
[5 empty] | 王毅 | 长春工程学院机电学院
[5 empty] | 郭淑兰 | 长春工程学院机电学院
[5 empty] | 杨春光 | 长春工程学院机电学院
97 |  |  | 07MnNiVDR再热裂纹敏感性及试验 | 中文 | 刘俊松 | 合肥工业大学材料科学与工程学院,合肥通用机械研究院 | 采用热模拟后缓慢拉伸试验、夏比摆锤冲击试验、插销试验以及小铁研试验等方法,研究了调质高强钢07MnNiVDR的再热裂纹敏感性.热模拟研究表明,采用小热输入焊接时,该钢对再热裂纹不敏感;大热输入情况下,敏感温度在600℃左右.插销试验表明,该钢具有一定的再热裂纹敏感性,敏感温度在600℃左右.热模拟试验和插销试验的结果一致,小铁研试验不适合试验材料的再热裂纹敏感性研究.热模拟后缓慢拉伸是判断材料再热裂纹敏感性的有效方法,插销临界断裂初应力对生产有指导意义.尽管未在小铁研试验中发现明显再热裂纹,对该钢实施焊后热处理还应慎重. | 关键词 | 高强钢;再热裂纹;焊接;热模拟; | 焊接学报 | 2014 |  | 35 | 04 | 71 | 74
[5 empty] | 陈学东 | 合肥工业大学材料科学与工程学院,合肥通用机械研究院
[5 empty] | 卜华全 | 合肥工业大学材料科学与工程学院,合肥通用机械研究院
98 |  |  | 大气下热喷涂等离子体电子密度的光谱诊断 | 中文 | 孙成琪 | 大连海事大学交通运输装备与海洋工程学院,广东海洋大学航海学院 | 利用直流电弧放电装置产生了大气压下热喷涂等离子体,采用原子发射光谱法测量热喷涂等离子体射流中的辐射强度.通过Stark展宽法,使用ArΙ谱线在430 nm处的Δλ1/2(谱线的半宽高)对大气压力下热喷涂等离子体射流中电子密度进行计算,研究了不同氩气流量及不同输入功率对等离子体电子密度的影响;同时使用Saha方程计算氩等离子体的电离程度,研究气体流量和电流与氩等离子体电离程度的关系.结果表明,电子密度和电离程度随着等离子体喷枪输入功率的增加而增加,而随着气体流量增加时,电子密度略有增加而电离程度会减少. | 关键词 | 热喷涂等离子体;发射光谱;电离程度;电子密度; | 焊接学报 | 2014 |  | 35 | 04 | 75 | 78
[5 empty] | 高阳 | 大连海事大学交通运输装备与海洋工程学院,广东海洋大学航海学院
[5 empty] | 杨德明 | 大连海事大学交通运输装备与海洋工程学院,广东海洋大学航海学院
[5 empty] | 陈振宇 | 大连海事大学交通运输装备与海洋工程学院,广东海洋大学航海学院
99 |  |  | 焊接热效应对结构动力学性能影响的非线性分析 | 中文 | 陈章兰 | 集美大学轮机工程学院,华南理工大学土木与交通学院 | 提出焊接热效应影响结构动力学性能,进行了理论推导并数值求解验证.从具有初始应力与应变的本构关系出发,应用虚功原理,理论推导出考虑焊接热效应的焊缝有限元单元刚度矩阵.进一步考虑结构的几何非线性和应力刚化效应影响,构建了模态非线性计算的特征方程.以船体舱段为研究对象,采用有限元模态分析方法,提取其在不同焊接热效应水平作用下的模态,发现焊接残余应力的存在不仅改变结构一阶固有频率,而且极有可能使一阶固有频率接近波浪频率.结果表明,结构潜在的焊接热效应对结构动力学性能影响不容忽视. | 关键词 | 焊接热效应;刚度矩阵;几何非线性;船体舱段;动力学性能; | 焊接学报 | 2014 |  | 35 | 04 | 79 | 82
[5 empty] | 叶家玮 | 集美大学轮机工程学院,华南理工大学土木与交通学院
100 |  |  | 基于镍合金中间层的镁/钢异质金属激光-电弧复合胶焊技术 | 中文 | 王红阳 | 大连理工大学辽宁省先进连接技术重点实验室 | 采用激光-TIG电弧复合胶焊技术实现了AZ61镁合金与Q235钢之间的良好连接.重点讨论了激光-TIG复合胶焊的焊缝表面形貌、焊缝区组织及元素分布特征.结果表明,在胶粘剂厚度一定时,焊接热输入是影响焊缝成形的关键因素.胶粘剂在复合热源作用下分解气化并逸出熔池,在一定程度上增强熔池内部液态金属的流动性,促进熔池内部异质金属之间冶金反应和相互混合.通过镍合金层与胶粘剂的综合作用使镁/钢异质材料之间以冶金反应形式连接,提高了镁/钢异质金属连接结构的线载荷,增强了镁/钢异质金属的整体性能. | 关键词 | 胶粘剂;镁合金;钢;激光-电弧复合焊接; | 焊接学报 | 2014 |  | 35 | 04 | 83 | 86
[5 empty] | 张兆栋 | 大连理工大学辽宁省先进连接技术重点实验室
[5 empty] | 曹贺 | 大连理工大学辽宁省先进连接技术重点实验室
101 |  |  | 焊接热循环和变形历史相关的A7N01-T6本构关系 | 中文 | 宋奎晶 | 哈尔滨工业大学先进焊接与连接国家重点实验室,南京航空航天大学材料科学与技术学院,北京动力机械研究所 | 建立了与焊接热循环温度和热变形历史相关的铝合金本构关系,利用MSC.MARC二次开发接口和Fortran语言,以塑性变形有限元计算增量理论为基础,开发了适用于焊接过程的材料本构关系用户子程序.采用弹塑性(混合硬化)和蠕变性质(应变软化)描述低温应变硬化特征和高温动态回复及再结晶引起的应变软化特征,不同温度的本构关系形式一致而参数不同.结果表明,焊件的残余应力和应变结果与理论结果吻合良好.与采用理想弹塑性本构关系相比,采用新开发的本构关系,高温应变软化和低温应变硬化导致等效残余应力基本不变,纵向残余压缩塑性应变较大,相应的焊接残余变形也较大. | 关键词 | 本构关系;二次开发;应变硬化;应变软化;焊接应力与变形; | 焊接学报 | 2014 |  | 35 | 04 | 87 | 90
[5 empty] | 魏艳红 | 哈尔滨工业大学先进焊接与连接国家重点实验室,南京航空航天大学材料科学与技术学院,北京动力机械研究所
[5 empty] | 董志波 | 哈尔滨工业大学先进焊接与连接国家重点实验室,南京航空航天大学材料科学与技术学院,北京动力机械研究所
[5 empty] | 马瑞 | 哈尔滨工业大学先进焊接与连接国家重点实验室,南京航空航天大学材料科学与技术学院,北京动力机械研究所
[5 empty] | 占小红 | 哈尔滨工业大学先进焊接与连接国家重点实验室,南京航空航天大学材料科学与技术学院,北京动力机械研究所
[5 empty] | 郑文健 | 哈尔滨工业大学先进焊接与连接国家重点实验室,南京航空航天大学材料科学与技术学院,北京动力机械研究所
[5 empty] | 方坤 | 哈尔滨工业大学先进焊接与连接国家重点实验室,南京航空航天大学材料科学与技术学院,北京动力机械研究所
102 |  |  | 6061-T6铝合金回填式搅拌摩擦点焊疲劳性能分析 | 中文 | 朱小刚 | 上海航天设备制造总厂 | 对6061-T6铝合金点焊接头进行单点疲劳试验,确定6061-T6铝合金回填式搅拌摩擦点焊的疲劳断裂原因,得出6061-T6铝合金的S-N曲线以及条件疲劳极限.通过对载荷水平为1.5 kN的6061-T6 RFSSW疲劳试样进行金相分析以及断口扫描分析,得到了6061-T6铝合金疲劳断裂原因以及疲劳断口特征.结果表明,6061-T6点焊接头中的钩状缺陷和上下板结合处缺口尖端的应力集中是造成疲劳破坏的主要原因,疲劳裂纹始于上下板搭接处焊点的钩状缺陷外边缘,即缺口尖端处;在焊接过程中,应通过优化工艺参数尽量减小钩状缺陷的尺寸以及降低缺口处的应力集中,从而提高焊点的疲劳寿命. | 关键词 | 回填式搅拌摩擦点焊;疲劳性能;条件疲劳极限;钩状缺陷; | 焊接学报 | 2014 |  | 35 | 04 | 91 | 94
[5 empty] | 王联凤 | 上海航天设备制造总厂
[5 empty] | 乔凤斌 | 上海航天设备制造总厂
[5 empty] | 郭立杰 | 上海航天设备制造总厂
103 |  |  | Zr元素含量对钛基钎料合金固溶强化的影响 | 中文 | 静永娟 | 北京航空制造工程研究所 | 利用EET理论分析Zr元素对钛基钎料合金的固溶强化效果,得出锆含量自45%~12%变化时,Ti-Zr-15Cu-10Ni(质量分数,%)钎料合金晶胞内最大共价电子数先保持不变、而后减小再增大.当锆含量为37.5%时,Zr元素对钛基钎料合金的固溶强化作用相对较大,采用此锆含量的钎料合金Ti-37.5Zr-15Cu-10Ni(质量分数,%)对Ti3Al-Nb合金进行同质过渡液相扩散连接.在连接温度低于1 000℃条件下,钎料合金的扩散能力主要受保温时间的影响;在较高连接温度下,钎料合金的扩散能力明显提高,可在短时保温条件下形成组织均匀、无析出物的连接界面. | 关键词 | 钎料合金;Zr元素含量;固体与分子经验电子理论; | 焊接学报 | 2014 |  | 35 | 04 | 95 | 98
[5 empty] | 李晓红 | 北京航空制造工程研究所
[5 empty] | 侯金保 | 北京航空制造工程研究所
[5 empty] | 岳喜山 | 北京航空制造工程研究所
104 |  |  | 镍铁基高温合金熔敷Co3FeNb2金属间化合物熔合区组织结构分析 | 中文 | 田齐 | 西北工业大学机电学院,西北工业大学工程实践训练中心,西北工业大学凝固技术国家重点实验室 | 采用氩弧熔焊的方法在镍铁基高温合金K4169表面熔敷高温金属间化合物Co3FeNb2.利用电镜扫描(SEM)和能谱分析(EDS)及X射线分析研究熔合区的微观组织特征及成分分布.结果表明,在K4169与高温金属间化合物之间形成了约85μm厚度的熔合区,熔合区无气孔、裂纹等缺陷,形成良好的冶金结合.根据能谱分析和X射线分析发现熔合区的组织大部分为γ’,γ和Co3FeNb2相,少量熔敷金属Co和Nb元素的扩散使得基材在熔合区局部得到强化.同时在熔合区形成了基材γ和γ’相与Co3FeNb2和NbNi9等Nb元素的化合物形成的机械混合物,结合牢固. | 关键词 | 氩弧焊接;金属间化合物;熔合区;高温合金; | 焊接学报 | 2014 |  | 35 | 04 | 99 | 102
[5 empty] | 赵志龙 | 西北工业大学机电学院,西北工业大学工程实践训练中心,西北工业大学凝固技术国家重点实验室
[5 empty] | 艾昌辉 | 西北工业大学机电学院,西北工业大学工程实践训练中心,西北工业大学凝固技术国家重点实验室
[5 empty] | 任海果 | 西北工业大学机电学院,西北工业大学工程实践训练中心,西北工业大学凝固技术国家重点实验室
[5 empty] | 李景伟 | 西北工业大学机电学院,西北工业大学工程实践训练中心,西北工业大学凝固技术国家重点实验室
[5 empty] | 刘林 | 西北工业大学机电学院,西北工业大学工程实践训练中心,西北工业大学凝固技术国家重点实验室
105 |  |  | 超音速火焰喷涂FeCrSiB涂层的腐蚀行为 | 中文 | 秦玉娇 | 河海大学力学与材料学院,中国科学院金属研究所金属腐蚀与防护国家重点实验室 | 采用超音速火焰(high velocity oxygen fuel,HVOF)喷涂技术在Q235钢基体上制备了FeCrSiB合金涂层.利用X射线衍射仪、扫描电子显微镜、电化学工作站等设备对涂层的显微组织结构和耐腐蚀性进行了研究.结果表明,采用HVOF喷涂技术制备的FeCrSiB涂层结构致密,孔隙率为0.65%,与基体结合良好.FeCrSiB涂层在3.5%NaCl溶液、1 mol/L HCl溶液和1 mol/L NaOH溶液中都经历了活性溶解—钝化—过钝化的过程,且该涂层在3.5%NaCl溶液和1 mol/L HCl溶液中的耐腐蚀性能要优于镀铬层,在1 mol/L NaOH溶液中的耐腐蚀性能低于镀铬层. | 关键词 | 超音速火焰喷涂;铁基合金涂层;耐腐蚀性; | 焊接学报 | 2014 |  | 35 | 04 | 103 | 107
[5 empty] | 吴玉萍 | 河海大学力学与材料学院,中国科学院金属研究所金属腐蚀与防护国家重点实验室
[5 empty] | 郑玉贵 | 河海大学力学与材料学院,中国科学院金属研究所金属腐蚀与防护国家重点实验室
[5 empty] | 洪晟 | 河海大学力学与材料学院,中国科学院金属研究所金属腐蚀与防护国家重点实验室
[5 empty] | 郭稷 | 河海大学力学与材料学院,中国科学院金属研究所金属腐蚀与防护国家重点实验室
106 |  |  | 高品质高可靠性钎料的技术发展及应用 | 中文 | 李红 | 北京工业大学材料科学与工程学院,德国多特蒙德工业大学材料工程研究所,浙江银轮机械股份有限公司 | 结合国际高品质钎焊材料的研究现状和未来发展方向,总结了新型铝基钎料、银基钎料、铁基钎料及钎焊技术的国内外最新研究进展与应用成果.AlSiCu基低熔点钎料具有较高的强度和较好的耐腐蚀性能,特别是添加微量稀土元素后能通过变质作用降低表面张力和促进界面元素扩散,适用于高强度铝合金、铝-钢、钛合金的连接.新颖的纳米多层膜低温钎料及涂层制备技术取得一系列新的研究结果,与钎焊技术相结合具有良好的应用前景;特殊的钎焊新技术,如超声波辅助钎焊、等离子-激光复合钎焊为实现无钎剂和非真空环境下材料的液相连接提供了新的解决方案. | 关键词 | 钎焊;铝基钎料;银基钎料;铁基钎料;纳米多层膜钎料; | 焊接学报 | 2014 |  | 35 | 04 | 108 | 112
[5 empty] | Wolfgang Tillmann | 北京工业大学材料科学与工程学院,德国多特蒙德工业大学材料工程研究所,浙江银轮机械股份有限公司
[5 empty] | 栗卓新 | 北京工业大学材料科学与工程学院,德国多特蒙德工业大学材料工程研究所,浙江银轮机械股份有限公司
[5 empty] | 冯宗会 | 北京工业大学材料科学与工程学院,德国多特蒙德工业大学材料工程研究所,浙江银轮机械股份有限公司
[5 empty] | 麦小波 | 北京工业大学材料科学与工程学院,德国多特蒙德工业大学材料工程研究所,浙江银轮机械股份有限公司
107 |  |  | 《异种金属的焊接》 | 中文 | 史春元 |  | <正>随着制造业的发展和产业需求的多元化,对材料也提出了更高、更复杂的要求。既要满足设备的实际需求,又要降低成本,达到经济效益的最大化。要满足这些要求,往往不是一种材料所能实现的。异种材料焊接是制造业发展过程中必然会遇到的问题,技术难度较大,焊接过程也十分复杂。本书简要地介绍了异种金属材料的焊接性;较详细地讨论了异种钢之间、异种非铁金属之间、钢与非铁金属之间、双金属或多金属复合板之间的焊接等。 | 关键词 |  | 焊接学报 | 2014 |  | 35 | 05 | 78
于启湛
[5 empty] | 石玗 | 兰州理工大学省部共建有色金属先进加工与再利用国家重点实验室,兰州理工大学机电工程学院
[5 empty] | 何翠翠 | 兰州理工大学省部共建有色金属先进加工与再利用国家重点实验室,兰州理工大学机电工程学院
[5 empty] | 黄健康 | 兰州理工大学省部共建有色金属先进加工与再利用国家重点实验室,兰州理工大学机电工程学院
[5 empty] | 曹睿 | 兰州理工大学省部共建有色金属先进加工与再利用国家重点实验室,兰州理工大学机电工程学院
[5 empty] | 余淑荣 | 兰州理工大学省部共建有色金属先进加工与再利用国家重点实验室,兰州理工大学机电工程学院
110 |  |  | 液-固扩散焊复合连接Ti(C,N)与40Cr的界面行为与接头强度 | 中文 | 吴铭方 | 江苏科技大学先进焊接技术省级重点实验室 | 通过预置Ti/Cu非对称中间层对Ti(C,N)基金属陶瓷与40Cr钢进行了液-固扩散焊复合连接试验,重点研究了界面组织、接头强度及其影响因素.结果表明,通过预置Ti/Cu非对称中间层液-固扩散焊,能够分别实现Ti(C,N)基金属陶瓷与铜箔,以及铜箔与40Cr钢之间的冶金结合;Ti(C,N)基金属陶瓷界面物相呈梯度分布,形成Ti(C,N)基金属陶瓷/TiAl2/Ti2Cu/TiCu/铜箔结构;Ti(C,N)基金属陶瓷一侧靠近界面区域存在较大的焊接残余拉应力,以及脆弱的TiAl2金属间化合物层,是制约焊接接头强度的关键因素;单纯以铜箔为中间层,采用常规固相扩散焊连接Ti(C,N)基金属陶瓷,即使在加热温度1 223 K、压力20 MPa条件下,也难以实现Ti(C,N)基金属陶瓷与铜箔的有效连接. | 关键词 | Ti(C,N)基金属陶瓷;40Cr钢;液-固扩散复合焊;界面组织;接头强度; | 焊接学报 | 2014 |  | 35 | 05 | 5 | 8
[5 empty] | 匡泓锦 | 江苏科技大学先进焊接技术省级重点实验室
[5 empty] | 王斐 | 江苏科技大学先进焊接技术省级重点实验室
[5 empty] | 胥国祥 | 江苏科技大学先进焊接技术省级重点实验室
111 |  |  | 一种全桥LLC软开关焊接电源 | 中文 | 陈延明 | 广西大学电气工程学院,华南理工大学机械工程学院 | 采用变压器的励磁电感,隔直电容,变压器的漏电感和绕制的附加电感构成全桥LLC变换电路,实现一种平特性的软开关全桥焊接电源.结果表明,在整个负载工作范围内,电路工作在两个谐振频率之间,功率开关实现零电压开通,整流二极管的实现零电流关断;整个电路可以工作在更高的开关频率,功率密度高,损耗小,效率高,特别适合在大功率场合.文中讨论了其工作原理,制作3.2 kW焊接电源,并给出试验结果. | 关键词 | 焊接电源;LLC全桥变换器;谐振;零电压开通;零电流关断; | 焊接学报 | 2014 |  | 35 | 05 | 9 | 12
[5 empty] | 王会雄 | 广西大学电气工程学院,华南理工大学机械工程学院
[5 empty] | 王振民 | 广西大学电气工程学院,华南理工大学机械工程学院
[5 empty] | 薛家祥 | 广西大学电气工程学院,华南理工大学机械工程学院
[5 empty] | 李国进 | 广西大学电气工程学院,华南理工大学机械工程学院
112 |  |  | 水下湿法自保护药芯焊丝 | 中文 | 郭宁 | 哈尔滨工业大学先进焊接与连接国家重点实验室,哈尔滨工业大学(威海)山东省特种焊接技术重点实验室 | 开发了一种新型水下湿法自保护药芯焊丝,采用模拟压力舱以及自动焊接系统,在30 m模拟水深的条件下进行了焊接试验.结果表明,焊接过程稳定、成形良好.按照美国焊接协会水下焊接标准ANSI/AWS D3.6 1999对获得的焊接接头的抗拉性能、弯曲性能、硬度以及冲击韧性等进行了研究.拉伸试验试件断裂位置位于母材区,弯曲试验试件弯曲180°没有发生断裂,并无明显裂纹产生,0℃冲击韧度达到30.25 J/cm2.结果表明,自主研发的水下湿法自保护药芯焊丝可满足CCSE36等级钢的水下30 m水深的焊接性能要求. | 关键词 | 水下湿法焊接;药芯焊丝;CCSE36钢;力学性能; | 焊接学报 | 2014 |  | 35 | 05 | 13 | 16
[5 empty] | 王美荣 | 哈尔滨工业大学先进焊接与连接国家重点实验室,哈尔滨工业大学(威海)山东省特种焊接技术重点实验室
[5 empty] | 郭伟 | 哈尔滨工业大学先进焊接与连接国家重点实验室,哈尔滨工业大学(威海)山东省特种焊接技术重点实验室
[5 empty] | 冯吉才 | 哈尔滨工业大学先进焊接与连接国家重点实验室,哈尔滨工业大学(威海)山东省特种焊接技术重点实验室
113 |  |  | 基于小波分析的交流CMT焊接电信号滤波 | 中文 | 汪殿龙 | 河北科技大学材料科学与工程学院 | 在传统阈值去噪法的基础上提出一种改进阈值去噪算法.该算法在阈值区间加入处理函数和调节系数,填补阈值区间内的空白,从而实现灵活调整信号衰减程度和平滑程度,提高重构后信号的连续性和逼近程度.试验利用coif小波对交流CMT焊接不锈钢电流电压信号进行3层分解,采用改进阈值法对分解后的小波系数进行处理.结果表明,通过灵活调整调节系数,改进算法能够很好地去除交流CMT焊接电信号中的高频噪声,保留有用突变成分和规则脉动信号,对有用信号的衰减比软阈值方法小,提高了与真实信号的逼近程度,适用于交流CMT焊接电信号的滤波. | 关键词 | 交流CMT;小波变换;改进阈值法;信号去噪; | 焊接学报 | 2014 |  | 35 | 05 | 17 | 20
[5 empty] | 张志洋 | 河北科技大学材料科学与工程学院
[5 empty] | 梁志敏 | 河北科技大学材料科学与工程学院
[5 empty] | 王军 | 河北科技大学材料科学与工程学院
114 |  |  | 航空铝合金板材搅拌摩擦连接有限元分析 | 中文 | 汪洪峰 | 黄山学院机电与信息工程学院,南京航空航天大学机电学院 | 根据搅拌摩擦连接特点,充分考虑搅拌摩擦连接过程中搅拌针各部位与连接板材之间的摩擦生热及在连接过程中连接板材摩擦系数随温度变化规律,建立了适合搅拌摩擦连接自身特点的动态热元模型,并利用此模型进行了航空铝合金板材搅拌摩擦连接过程的有限元分析模拟.通过模拟结果和试验结果对比验证了所建立的动态热源模型和有限元分析过程是合理的.模拟结果显示搅拌摩擦连接残余拉应力主要集中在连接区,且在连接区中间位置出现最大残余拉应力区,连接区两端及其它部位出现残余压应力. | 关键词 | 搅拌摩擦连接;残余应力;航空铝合金;热源模型;有限元分析; | 焊接学报 | 2014 |  | 35 | 05 | 21 | 25
[5 empty] | 汪建利 | 黄山学院机电与信息工程学院,南京航空航天大学机电学院
[5 empty] | 左敦稳 | 黄山学院机电与信息工程学院,南京航空航天大学机电学院
[5 empty] | 宋娓娓 | 黄山学院机电与信息工程学院,南京航空航天大学机电学院
[5 empty] | 段杏林 | 黄山学院机电与信息工程学院,南京航空航天大学机电学院
115 |  |  | 铬含量对耐候钢熔敷金属韧性的影响 | 中文 | 肖晓明 | 钢铁研究总院先进钢铁流程及材料国家重点实验室 | 通过拉伸、冲击试验,利用金相显微镜、透射电镜、扫描电镜和电子背散射衍射技术分析了铬含量对耐候钢熔敷金属组织和韧性的影响.结果表明,两种熔敷金属的组织均为粒状贝氏体、针状铁素体和少量板条贝氏体.两种熔敷金属冲击韧性良好.与含1.0%Cr(质量分数)熔敷金属相比,含1.41%Cr熔敷金属中粒状贝氏体含量升高,针状铁素体含量降低,屈服强度增加6%,抗拉强度增加9%,冲击吸收功降低56%.此外,含1.41%Cr熔敷金属中M-A组元含量升高、大角度晶界比例下降、平均有效晶粒尺寸增加,显微裂纹的形核几率增加,裂纹扩展阻力降低,导致其韧性降低. | 关键词 | 耐候钢;熔敷金属;铬含量;组织;韧性; | 焊接学报 | 2014 |  | 35 | 05 | 26 | 30
[5 empty] | 彭云 | 钢铁研究总院先进钢铁流程及材料国家重点实验室
[5 empty] | 杨帅 | 钢铁研究总院先进钢铁流程及材料国家重点实验室
[5 empty] | 田志凌 | 钢铁研究总院先进钢铁流程及材料国家重点实验室
116 |  |  | 电子束填丝工艺对堆焊焊缝成形的影响 | 中文 | 赵健 | 哈尔滨工业大学先进焊接与连接国家重点实验室 | 利用电子束填丝焊工艺在304不锈钢基体表面堆焊低碳钢焊丝获得堆焊层,并系统地研究了影响堆焊层成形质量的主要工艺参数.重点讨论了束流、焊接速度、送丝速度、填丝角度和填丝方位对堆焊层宏观质量的影响规律.结果表明,焊接热输入和送丝速度的匹配是决定焊缝成形的最主要因素,在相同工艺参数下,焊缝宽度取决于束流,束流越大,焊缝越宽,填丝角度影响着焊缝熔深,随填丝角度的增大,熔深逐渐增大,而采用前置填丝方位更易保证焊接过程的稳定及焊接精度. | 关键词 | 堆焊;电子束焊接;填丝;表面改性; | 焊接学报 | 2014 |  | 35 | 05 | 31 | 34
[5 empty] | 张秉刚 | 哈尔滨工业大学先进焊接与连接国家重点实验室
[5 empty] | 李晓鹏 | 哈尔滨工业大学先进焊接与连接国家重点实验室
[5 empty] | 冯吉才 | 哈尔滨工业大学先进焊接与连接国家重点实验室
117 |  |  | BNi2+TiH2复合钎料钎焊C/C复合材料与GH99镍基高温合金 | 中文 | 田晓羽 | 哈尔滨工业大学先进焊接与连接国家重点实验室,哈尔滨工业大学机电工程学院,哈尔滨工业大学山东省特种焊接技术重点实验室 | 采用BNi2+TiH2复合粉末钎料成功实现C/C复合材料与GH99镍基高温合金的钎焊,对焊后接头界面组织及力学性能进行了分析.结果表明,焊后接头典型界面结构为C/C复合材料/Cr3C2+MC+Ni(s,s)/MC+Ni(s,s)/Ni3Si+Ni(s,s)/Cr3C2+MC+Ni(s,s)/GH99高温合金.钎料中加入TiH2,可促进C/C复合材料母材的溶解,并在钎缝中部形成MC碳化物颗粒.随着TiH2含量的增加,钎缝中部MC形态由细小弥散向大片状转变.当TiH2含量为3%时,接头室温及800,1 000℃高温抗剪强度最高,分别可达40,19及10 MPa,接头强度高于BNi2钎料钎焊接头强度,并可有效保证接头高温使用性能. | 关键词 | C/C复合材料;GH99;BNi2+TiH2钎料;界面组织;抗剪强度; | 焊接学报 | 2014 |  | 35 | 05 | 35 | 38
[5 empty] | 亓钧雷 | 哈尔滨工业大学先进焊接与连接国家重点实验室,哈尔滨工业大学机电工程学院,哈尔滨工业大学山东省特种焊接技术重点实验室
[5 empty] | 张丽霞 | 哈尔滨工业大学先进焊接与连接国家重点实验室,哈尔滨工业大学机电工程学院,哈尔滨工业大学山东省特种焊接技术重点实验室
[5 empty] | 梁迎春 | 哈尔滨工业大学先进焊接与连接国家重点实验室,哈尔滨工业大学机电工程学院,哈尔滨工业大学山东省特种焊接技术重点实验室
[5 empty] | 李宏伟 | 哈尔滨工业大学先进焊接与连接国家重点实验室,哈尔滨工业大学机电工程学院,哈尔滨工业大学山东省特种焊接技术重点实验室
[5 empty] | 冯吉才 | 哈尔滨工业大学先进焊接与连接国家重点实验室,哈尔滨工业大学机电工程学院,哈尔滨工业大学山东省特种焊接技术重点实验室
118 |  |  | Mg/Al脉冲加压扩散连接接头显微组织及力学性能 | 中文 | 刘蒙恩 | 重庆大学材料科学与工程学院,重庆工业职业技术学院车辆工程学院 | 采用脉冲加压扩散连接工艺,实现了AZ31镁合金与5083铝合金的连接.借助扫描电镜、EDS、X射线衍射仪和显微硬度计等手段对接头的显微组织及力学性能进行了研究.结果表明,接头有镁合金基体、冶金反应层、扩散层和铝合金基体组成.焊缝中形成了Mg2Al3,AlMg和Al0.56Mg0.44金属间化合物.接头最高硬度值达3 300 MPa.随着保温扩散时间的延长,接头的抗拉强度出现了先升高后降低的现象,最高接头强度达46 MPa,在断口中发现了部分韧窝,断口属于韧性和准解理混合断口.在镁合金和铝合金两侧,硬度变化区域出现不对称现象. | 关键词 | 脉冲加压;扩散连接;显微组织;抗拉强度; | 焊接学报 | 2014 |  | 35 | 05 | 39 | 42
[5 empty] | 盛光敏 | 重庆大学材料科学与工程学院,重庆工业职业技术学院车辆工程学院
119 |  |  | 汽车用镁/钢异种金属冷金属过渡点焊工艺特性 | 中文 | 许庆伟 | 兰州理工大学省部共建有色金属先进加工与再利用国家重点实验室,通用汽车公司北美研发中心 | 采用冷金属过渡的方法对AZ31B变形镁合金和镀锌钢板进行搭接点焊试验,运用正交试验法优化工艺参数,同时利用光学显微镜、扫描电镜和万能拉伸试验机对焊接接头的微观组织和力学性能进行研究.结果表明,运用冷金属过渡方法能够获得成形美观和性能良好的焊接接头;工艺参数显著性顺序为镀锌钢板孔径大小、送丝速度、点焊时间;接头为典型的点熔钎焊接头,由钎焊结合区和熔焊结合区组成;接头的抗拉剪载荷可达3.12 kN,远大于相同尺寸下镁镁点焊试样的抗拉剪载荷,接头的断裂方式为剪切型断裂和撕裂型断裂. | 关键词 | 冷金属过渡点焊;异种金属;工艺特性;正交试验; | 焊接学报 | 2014 |  | 35 | 05 | 43 | 46
[5 empty] | 曹睿 | 兰州理工大学省部共建有色金属先进加工与再利用国家重点实验室,通用汽车公司北美研发中心
[5 empty] | 陈剑虹 | 兰州理工大学省部共建有色金属先进加工与再利用国家重点实验室,通用汽车公司北美研发中心
[5 empty] | 王培中 | 兰州理工大学省部共建有色金属先进加工与再利用国家重点实验室,通用汽车公司北美研发中心
120 |  |  | 新型耐磨钢NM400斜Y形坡口焊接抗裂性分析 | 中文 | 王立鹏 | 华侨大学机电及自动化学院 | 采用斜Y形坡口焊接抗裂性试验对NM400钢的焊接抗裂性进行了研究,通过测定其表面裂纹率、断面裂纹率及根部裂纹率,评定NM400的抗裂性能,并分析焊前预热对材料抗裂性的影响.同时,应用热弹塑性有限元法对斜Y形坡口试样进行了焊接过程的有限元数值模拟计算,得出横向焊接残余应力的分布情况及峰值位置.结果表明,常温下NM400的根部裂纹率较高,预热150℃时各裂纹率均降至0.因此,焊前预热能够提高NM400的焊接抗裂性.另斜Y形坡口根部产生较大的应力集中,局部横向残余应力超过材料的强度,是致使其产生裂纹的力学因素. | 关键词 | 焊接抗裂性;有限元模拟;焊前预热; | 焊接学报 | 2014 |  | 35 | 05 | 47 | 50
[5 empty] | 周广涛 | 华侨大学机电及自动化学院
121 |  |  | A7N01铝合金焊接接头的补焊性能分析 | 中文 | 闫忠杰 | 哈尔滨工业大学先进焊接与连接国家重点实验室,南车青岛四方机车车辆股份有限公司技术工程部,北京航天新风机械设备有限责任公司 | 以高速列车用A7N01铝合金原始焊接接头和一次补焊接头为研究对象,通过残余应力测试、拉伸试验、硬度试验、金相分析以及断裂韧度测试等手段对补焊前后焊接接头力学性能进行了研究,基于断裂力学理论对补焊前后焊接接头进行了力学性能测试和显微组织分析,依据试验结果对补焊前后构件临界失稳断裂长度进行计算,由金相分析结果假定补焊前后初始裂纹长度,利用Paris公式对含有初始缺陷的补焊前后焊接接头进行疲劳剩余寿命计算,计算结果说明尽管补焊工艺一定程度造成了材料性能损失,在存在裂纹的情况下依然是一种有效的提高构件承载能力的方法. | 关键词 | 铝合金;补焊;疲劳寿命; | 焊接学报 | 2014 |  | 35 | 05 | 51 | 54
[5 empty] | 陈书翔 | 哈尔滨工业大学先进焊接与连接国家重点实验室,南车青岛四方机车车辆股份有限公司技术工程部,北京航天新风机械设备有限责任公司
[5 empty] | 尚哲 | 哈尔滨工业大学先进焊接与连接国家重点实验室,南车青岛四方机车车辆股份有限公司技术工程部,北京航天新风机械设备有限责任公司
[5 empty] | 刘雪松 | 哈尔滨工业大学先进焊接与连接国家重点实验室,南车青岛四方机车车辆股份有限公司技术工程部,北京航天新风机械设备有限责任公司
[5 empty] | 方洪渊 | 哈尔滨工业大学先进焊接与连接国家重点实验室,南车青岛四方机车车辆股份有限公司技术工程部,北京航天新风机械设备有限责任公司
122 |  |  | 窄间隙焊接接头断裂力学参量J积分数值计算 | 中文 | 谭龙 | 西安交通大学金属材料强度国家重点实验室,东方汽轮机有限公司制造技术处 | 根据焊接接头微区性能不均匀性,提出了微区匹配概念,采用微冲剪方法测试了核电焊接转子窄间隙焊接接头的抗剪强度,并由均质母材拟合确定了抗剪强度与屈服强度间的关系,反推得到整体焊接接头微区屈服强度,研究了焊接力学不均匀性对断裂力学参量J积分的影响.结果表明,当加载位置不同时J积分都随着载荷的增加而逐渐增大,且当载荷高于0.8倍极限载荷时,裂纹尖端进入塑形阶段,J积分值增长迅速.在相同的裂纹长度和载荷作用下,微区低匹配J积分值要高于微区高匹配J积分值,但加载区域微区匹配的不均匀性会使J积分值产生微区波动. | 关键词 | 焊接接头;微区性能;有限元;断裂力学参量; | 焊接学报 | 2014 |  | 35 | 05 | 55 | 58
[5 empty] | 张建勋 | 西安交通大学金属材料强度国家重点实验室,东方汽轮机有限公司制造技术处
[5 empty] | 张从平 | 西安交通大学金属材料强度国家重点实验室,东方汽轮机有限公司制造技术处
123 |  |  | 采用Cu-Ti钎料高温连接Si3N4陶瓷 | 中文 | 张德库 | 南京理工大学材料学院,洛阳双瑞特种合金材料有限公司 | 采用Cu80Ti20钎料在1 413~1 493 K的温度,保温时间5~15 min的工艺条件下分别进行了Si3N4陶瓷的高温活性钎焊,在所选工艺条件下均成功得到了无明显缺陷和裂纹的钎焊接头,通过对接头组织和成分的分析,接头的组成为Si3N4陶瓷/TiN界面反应层/Cu-Ti化合物+Ti5Si3/TiN界面反应层/Si3N4陶瓷.在1 413 K保温10min条件下,固溶体中的Ti元素扩散至钎缝与母材的界面并发生反应,形成了致密连续的厚度约为1μm的反应层.获得了钎焊温度、保温时间、钎缝宽度及界面层厚度等对接头强度的影响规律,在试验中所采用的工艺参数条件下,接头抗剪强度达到了105 MPa. | 关键词 | Si3N4陶瓷;活性钎料;高温钎焊;Cu-Ti; | 焊接学报 | 2014 |  | 35 | 05 | 59 | 62
[5 empty] | 张文军 | 南京理工大学材料学院,洛阳双瑞特种合金材料有限公司
[5 empty] | 蒋佳敏 | 南京理工大学材料学院,洛阳双瑞特种合金材料有限公司
124 |  |  | 激光冲击处理后X80焊接接头表面质量对腐蚀性能的影响 | 中文 | 孔德军 | 常州大学机械工程学院,常州大学石油化工学院,江苏省(通宇)焊接钢管工程技术研究中心 | 利用激光冲击波对X80管线钢焊接接头进行强化处理,用金相显微镜、光学轮廓仪分析激光冲击处理前后金相组织与表面粗糙度,并用应力测试仪测试了激光冲击处理前后残余应力和残余奥氏体的变化,分析了激光冲击波改善焊接接头表面质量的机理.结果表明,激光冲击处理后焊接接头表面晶粒细化,表面粗糙度有所提高;激光冲击处理形成了残余压应力,残余奥氏体向马氏体转化;激光冲击处理后表面粗糙度和残余奥氏体对慢拉伸性能的影响起主要作用,内积功下降3.8%;激光冲击处理后应力腐蚀敏感指数ISCC由50.94%下降至45.10%,残余压应力和晶粒细化是提高其抗应力腐蚀的主要机制. | 关键词 | 激光冲击波;X80管线钢焊接接头;表面粗糙度;残余应力;残余奥氏体; | 焊接学报 | 2014 |  | 35 | 05 | 63 | 66
[5 empty] | 叶存冬 | 常州大学机械工程学院,常州大学石油化工学院,江苏省(通宇)焊接钢管工程技术研究中心
[5 empty] | 王文昌 | 常州大学机械工程学院,常州大学石油化工学院,江苏省(通宇)焊接钢管工程技术研究中心
[5 empty] | 方晓东 | 常州大学机械工程学院,常州大学石油化工学院,江苏省(通宇)焊接钢管工程技术研究中心
125 |  |  | 2205DSS焊接接头腐蚀疲劳性能分析 | 中文 | 王智祥 | 重庆交通大学船舶工程中心,重庆交通大学机电与汽车工程学院 | 对川东船厂制造化学品船所用的国产2205DSS常用焊接接头在模拟海水环境中的腐蚀疲劳性能进行了试验研究.通过Origin软件对试验数据进行非线性拟合得到了环境温度分别在24,30和40℃、加载应力比为0.1、加载频率为20 Hz条件下的腐蚀疲劳寿命S-N曲线,得到焊接接头在该环境下的疲劳极限,建立了有温度参数表示的S-N数学模型.结果表明,在模拟海水中焊接接头发生腐蚀疲劳断裂的位置在母材区,环境温度升高对低应力水平作用下的试件疲劳寿命有明显影响. | 关键词 | 2205双相不锈钢;腐蚀疲劳;S-N曲线; | 焊接学报 | 2014 |  | 35 | 05 | 67 | 70
[5 empty] | 张瑶 | 重庆交通大学船舶工程中心,重庆交通大学机电与汽车工程学院
[5 empty] | 张继祥 | 重庆交通大学船舶工程中心,重庆交通大学机电与汽车工程学院
126 |  |  | 铝合金搅拌摩擦焊-交叉点焊工艺 | 中文 | 周冠男 | 南京航空航天大学材料科学与技术学院,中国航天科工集团南京晨光厂工艺研究所 | 在铝合金传统搅拌摩擦点焊的基础上,以提高点焊接头力学性能为目标,提出"搅拌摩擦焊-交叉点焊"技术.其基本工艺原理是,搅拌头沿交叉轨迹做极短距离的往复式搅拌摩擦焊,以实现高性能的点焊连接.对4mm板厚5A02-H14铝合金进行"搅拌摩擦焊-交叉点焊"试验及分析.结果表明,该工艺可大大拓宽点焊接头的连接面积,并显著降低搭接界面畸变和匙孔处材料缺失的不利影响,与传统搅拌摩擦点焊相比,该工艺能够显著提高铝合金点焊接头的抗剪切性能. | 关键词 | 交叉点焊;搅拌摩擦焊;铝合金;力学性能; | 焊接学报 | 2014 |  | 35 | 05 | 71 | 74
[5 empty] | 沈以赴 | 南京航空航天大学材料科学与技术学院,中国航天科工集团南京晨光厂工艺研究所
[5 empty] | 李博 | 南京航空航天大学材料科学与技术学院,中国航天科工集团南京晨光厂工艺研究所
[5 empty] | 姚磊 | 南京航空航天大学材料科学与技术学院,中国航天科工集团南京晨光厂工艺研究所
[5 empty] | 胡伟叶 | 南京航空航天大学材料科学与技术学院,中国航天科工集团南京晨光厂工艺研究所
127 |  |  | 基于主S-N曲线法的焊接结构虚拟疲劳试验理论与应用 | 中文 | 兆文忠 | 大连交通大学交通运输工程学院,齐齐哈尔轨道交通装备有限责任公司 | 讨论了焊接结构虚拟疲劳试验技术的必要性与可行性.围绕美国机械工程师协会ASME(2007)标准中公开发表的用于焊接结构疲劳寿命评估的一个新方法:主S-N曲线法,进行了理论探讨,并认为它是基于焊接结构疲劳破坏机理的,因而比基于名义应力的方法更适合被选择为焊接结构虚拟疲劳试验的核心算法.介绍了两个典型的工程应用案例.结果表明,在设计阶段,基于主S-N曲线的焊接结构虚拟疲劳试验技术,可以有效地识别复杂焊接结构上每一条焊缝上的应力集中,这对设计修改具有很好的指导意义. | 关键词 | 焊接结构;疲劳损伤;虚拟疲劳试验;主S-N曲线法;应力集中; | 焊接学报 | 2014 |  | 35 | 05 | 75 | 78
[5 empty] | 魏鸿亮 | 大连交通大学交通运输工程学院,齐齐哈尔轨道交通装备有限责任公司
[5 empty] | 方吉 | 大连交通大学交通运输工程学院,齐齐哈尔轨道交通装备有限责任公司
[5 empty] | 李季涛 | 大连交通大学交通运输工程学院,齐齐哈尔轨道交通装备有限责任公司
128 |  |  | 结构形式对多芯片子系统激光密封质量的影响 | 中文 | 禹胜林 | 南京航空航天大学材料科学与技术学院,南京信息工程大学电子与信息工程学院,南京电子技术研究所 | 利用激光焊接的优点,采用ANSYS软件对多芯片子系统Al-50Si壳体与盖板(4047铝合金)激光密封的结构进行分析,并进行了实物验证.结果表明,结构形式是影响多芯片子系统激光密封质量的关键因素,方形结构激光焊缝应力比异形结构高出36%以上(根据ANSYS分析结果),实物验证的方形结构激光焊缝气密性比异形结构低一个数量级.其原因是激光焊接后,方形结构的焊缝因焊接应力产生了焊接裂纹,影响了焊缝的气密性.采用Al-50%Si复合材料制作的多芯片子系统壳体与4047铝合金盖板异形接头形式,可以有效地降低激光焊缝的应力,从而避免焊接裂纹的产生.结果表明,异形结构的焊缝氦泄漏率可以达到8.9×10-9Pa·m3/s,满足了多芯片子系统壳体气密封装要求. | 关键词 | 多芯片;铝硅合金;激光焊接;泄漏率; | 焊接学报 | 2014 |  | 35 | 05 | 79 | 82
[5 empty] | 薛松柏 | 南京航空航天大学材料科学与技术学院,南京信息工程大学电子与信息工程学院,南京电子技术研究所
[5 empty] | 严伟 | 南京航空航天大学材料科学与技术学院,南京信息工程大学电子与信息工程学院,南京电子技术研究所
[5 empty] | 纪宣 | 南京航空航天大学材料科学与技术学院,南京信息工程大学电子与信息工程学院,南京电子技术研究所
[5 empty] | 朱小军 | 南京航空航天大学材料科学与技术学院,南京信息工程大学电子与信息工程学院,南京电子技术研究所
129 |  |  | 钢坯闪光焊接系统虚拟试验 | 中文 | 卢宁 | 北京建筑大学机电与车辆工程学院 | 根据钢材无头轧制系统中大截面钢坯闪光焊接的特点,分别在动力学仿真软件ADAMS中建立焊接设备的机械运动学模型,在AMESim中建立闪光焊接顶锻液压伺服系统的非线性模型,并在MATLAB软件工具包Simulink中建立焊接系统的伺服控制系统的模型,通过分析仿真软件两两之间的数据传输接口特性,建立以MATLAB软件为载体的数据动态共享通道,在Simulink中分别调用并启动AMESim软件中的液压系统模型和ADAMS软件中的机械系统模型,建立了焊接机电液一体化系统的完全数字平台,实现了大截面钢坯闪光焊接系统的机电液一体化虚拟试验研究. | 关键词 | 钢坯;闪光焊;虚拟试验; | 焊接学报 | 2014 |  | 35 | 05 | 83 | 87
130 |  |  | 爆炸焊接最小作用量原理分析 | 中文 | 史长根 | 解放军理工大学野战工程学院 | 最小作用量原理是自然界的一条基本法则,也是物理学的最后规律.通过爆炸焊接的理论分析、界面测试和生产实践发现,爆炸焊接过程也遵循物理学"最小作用量原理",即以最小的装药量获得最佳的焊接界面.在复板和基板发生非弹性碰撞直至结合这一力学过程中,其"作用量"可认为是"复板和基板的结合能量".为了使界面结合能量为最小,在选取爆炸焊接工艺参数时,需遵循"装药厚度下限法则"和"基复板间隙上限法则"等原则,并优选"最低临界爆炸速度炸药",即可实现爆炸焊接过程"最小作用量原理",从而使爆炸焊接界面状态达到最佳. | 关键词 | 爆炸焊接;结合界面;上限;下限; | 焊接学报 | 2014 |  | 35 | 05 | 88 | 90
[5 empty] | 赵林升 | 解放军理工大学野战工程学院
[5 empty] | 侯鸿宝 | 解放军理工大学野战工程学院
[5 empty] | 汪育 | 解放军理工大学野战工程学院
131 |  |  | 激光重熔纳米氧化锆热障涂层的抗热冲击性能 | 中文 | 王红英 | 深圳职业技术学院工业中心 | 采用纳米氧化锆团聚粉末和等离子喷涂技术制备了纳米氧化锆涂层,试验研究了激光重熔工艺参数(激光比能量)对纳米氧化锆涂层抗热冲击性能的影响.结果表明,激光重熔工艺参数对重熔涂层的抗热冲击性能影响显著,采用合适的工艺参数(激光比能量),可以使重熔涂层获得最佳的抗热冲击性能.不同激光重熔工艺参数处理的涂层形成的组织结构不同,使得涂层的抗热冲击性能不同.合适的激光重熔工艺参数下涂层表现出高的抗热冲击性能,主要是因为重熔后的涂层组织结构有利于热应力的释放以及其相结构在高温冲击下具有良好的稳定性. | 关键词 | 等离子喷涂;氧化锆涂层;激光重熔;抗热冲击性能; | 焊接学报 | 2014 |  | 35 | 05 | 91 | 94
[5 empty] | 汤伟杰 | 深圳职业技术学院工业中心
[5 empty] | 李志军 | 深圳职业技术学院工业中心
[5 empty] | 郝云飞 | 深圳职业技术学院工业中心
132 |  |  | 304不锈钢扩散焊界面的超声非线性成像 | 中文 | 叶佳龙 | 哈尔滨工业大学先进焊接与连接国家重点实验室,厦门市特种设备检验检测院 | 运用信号处理技术对扩散焊界面的超声非线性行为进行了研究.首先通过控制焊前表面处理和焊接工艺制备了具有典型缺陷的扩散焊接头,并对其进行超声检测,获得了反映界面状态的超声信号数据.在固相连接接头超声非线性的理论分析、界面超声非线性图像、界面显微特征和接头抗剪强度的基础上,研究了不锈钢扩散焊接头不同界面状态的超声非线性效应.结果表明,非线性超声检测对弱结合缺陷比较敏感,可在一定程度上将超声C扫描成像和超声非线性成像结合起来实现扩散焊接头的无损检测. | 关键词 | 扩散焊;超声非线性;弱结合; | 焊接学报 | 2014 |  | 35 | 05 | 95 | 99
[5 empty] | 刚铁 | 哈尔滨工业大学先进焊接与连接国家重点实验室,厦门市特种设备检验检测院
133 |  |  | 2A97铝锂合金激光焊接特性 | 中文 | 黄敏 | 北京航空材料研究院 | 对厚度为2.0 mm的2A97铝锂合金进行了无填丝的激光焊接试验.通过拉伸试验、显微硬度计、光学显微镜以及扫描电镜研究了不同焊接热输入(激光功率、焊接速度)下焊接接头组织和性能.结果表明,随焊接热输入的增加,焊接接头系数增大,该厚度下2A97薄板最佳的焊接热输入为0.9~0.95 kJ/cm,此时接头系数可达到0.8左右.焊缝中的柱状晶分布区是强度最低区域,随焊接热输入的降低,焊缝区域中粗大的柱状晶所占比例增大,同时有伴随大量气孔出现,导致接头系数降低. | 关键词 | 2A97铝锂合金;激光焊接;焊接强度系数;微观组织; | 焊接学报 | 2014 |  | 35 | 05 | 100 | 104
[5 empty] | 李国爱 | 北京航空材料研究院
[5 empty] | 张坤 | 北京航空材料研究院
[5 empty] | 冯朝辉 | 北京航空材料研究院
134 |  |  | 6005A铝合金搅拌摩擦焊接头的晶间腐蚀行为 | 中文 | 董鹏 | 吉林大学材料科学与工程学院 | 对6005A铝合金搅拌摩擦焊接头的晶间腐蚀行为进行了研究.结果表明,母材的晶间腐蚀倾向最大,热影响区(HAZ)次之,焊核区(NZ)和热力影响区(TMAZ)的晶间腐蚀倾向最低.结合场发射扫描电镜、高分辨透射电镜分析解释了接头不同区域的腐蚀行为:母材的晶间腐蚀是两组微电池效应的结果,即晶界析出相/沉淀无析出带(PFZ)和铝基体/PFZ;HAZ内晶界析出相的数量的减少、间距的变大及晶内Q’相的析出显著改善了该区的晶间腐蚀性,但晶内Q’相的析出也引起了点蚀的发生;NZ和TMAZ内绝大部分的合金元素固溶于基体,抑制了晶间腐蚀的发生. | 关键词 | 搅拌摩擦焊;铝合金;晶间腐蚀;晶界析出相; | 焊接学报 | 2014 |  | 35 | 05 | 105 | 108
[5 empty] | 孙大千 | 吉林大学材料科学与工程学院
[5 empty] | 李洪梅 | 吉林大学材料科学与工程学院
[5 empty] | 王冰 | 吉林大学材料科学与工程学院
135 |  |  | 镁合金电阻点焊凝固裂纹机理 | 中文 | 刘铎 | 沈阳特种设备检测研究院,北京航空制造工程研究所,吉林大学材料科学与工程学院 | 为了获得高性能的镁合金电阻点焊接头,利用光学显微镜、扫描电镜、能谱仪研究了点焊接头裂纹的形成机理.结果表明,结晶裂纹的形成,主要与Al和Mn元素偏析造成的晶间低熔点液态薄膜,以及冷却过程中产生的拉伸应力有关.点焊参数(热输入)对熔核结晶裂纹敏感性有很大的影响.热输入增加将增大由熔核收缩引起的拉伸应力,增加原子偏析浓度进而降低液态薄膜熔点,以致于延长拉伸应力的作用时间.因此,应该选择相对低的热输入来降低点焊接头的凝固裂纹敏感性. | 关键词 | 电阻点焊;镁合金;凝固裂纹; | 焊接学报 | 2014 |  | 35 | 05 | 109 | 112
[5 empty] | 郎波 | 沈阳特种设备检测研究院,北京航空制造工程研究所,吉林大学材料科学与工程学院
[5 empty] | 孙大千 | 沈阳特种设备检测研究院,北京航空制造工程研究所,吉林大学材料科学与工程学院
[5 empty] | 袁世东 | 沈阳特种设备检测研究院,北京航空制造工程研究所,吉林大学材料科学与工程学院
136 |  |  | 《焊接电弧现象与焊接材料工艺性》 | 中文 | 王宝 |  | <正>宋天虎副理事长、潘际銮院士及德国莱布尼滋大学D.Rehfeldt教授倾情作序本书以对焊接电弧现象的大量、细致的观察为切入点,揭示熔滴过渡现象与工艺性之间的具体联系。通过焊接质量分析仪提取反映某些工艺状态的电弧现象的数据信息,用电弧物理指数加以描述,从该类电弧过程的属性寻求有效的分析方法,提出了对其特征现象及物理意义的定量认识和解读。 | 关键词 |  | 焊接学报 | 2014 |  | 35 | 06 | 104
宋永伦
137 |  |  | 试样尺寸对SA508-3钢焊接接头断裂韧度的影响 | 中文 | 杜兵 | 哈尔滨理工大学,哈尔滨焊接研究所 | 针对大型核容器SA508-3钢焊接接头断裂韧度进行了研究.结果表明,在大试样条件下,母材、焊缝金属及热影响区的断裂韧度存在差异,焊缝金属的断裂韧度优于热影响区,母材的断裂韧度最低.试样几何尺寸直接影响裂纹尖端的应力状态,小试样时裂纹尖端处于平面应力状态,母材、焊缝金属及热影响区全部呈韧窝断裂,表现出良好的塑性;大试样时裂纹尖端处于平面应变状态,母材断口特征转变为准解理与解理混合断裂,热影响区为典型的准解理断裂,焊缝为韧窝断裂. | 关键词 | SA508-3钢;断裂韧度;焊接接头;试样尺寸; | 焊接学报 | 2014 |  | 35 | 06 | 1 | 4
[5 empty] | 孙凤莲 | 哈尔滨理工大学,哈尔滨焊接研究所
[5 empty] | 李小宇 | 哈尔滨理工大学,哈尔滨焊接研究所
[5 empty] | 孙静涛 | 哈尔滨理工大学,哈尔滨焊接研究所
[5 empty] | 吕晓春 | 哈尔滨理工大学,哈尔滨焊接研究所
138 |  |  | 预置间隙对铝/钢CMT接头强度与失效模式的影响 | 中文 | 杨硕 | 北京工业大学材料科学与工程学院 | 采用CMT熔钎焊方法,对汽车用镀锌低碳钢板与6061铝合金焊接接头的强度与破坏模式进行了研究.采用不同规格的塞尺控制铝/钢搭接接头的预置间隙,以改变铝/钢异种材料熔钎焊接头的熔合面积.结果表明,通过预置间隙的方法可以有效增大熔合线长度,从而提高焊缝接头的拉剪强度.在间隙为0.5 mm时失效模式发生变化,主要原因是焊趾处铝/钢界面层中的锌元素增大了界面层的脆性. | 关键词 | 冷金属过渡焊;预置间隙;熔合线长度;失效模式; | 焊接学报 | 2014 |  | 35 | 06 | 5 | 8
[5 empty] | 林健 | 北京工业大学材料科学与工程学院
[5 empty] | 雷永平 | 北京工业大学材料科学与工程学院
[5 empty] | 孔德凝 | 北京工业大学材料科学与工程学院
139 |  |  | 逆向驱动焊接机器人NURBS轨迹规划 | 中文 | 邵园园 | 山东农业大学机械与电子工程学院,山东科技大学机电系 | 针对焊接机器人逆向运动学不易求解且多解或无解的缺点,提出一种基于ADAMS和MATLAB的逆向驱动轨迹规划方法,并采用非均匀有理B样条(non-uniform rational B-splines,NURBS)进行关节曲线拟合,并进行焊接机器人的运动学仿真.结果表明,与正弦曲线和五次多项式等传统规划算法相比,逆向驱动NURBS轨迹规划算法,获得的各关节角位移曲线光顺性较好,机械手各方向的位移误差均较小,误差小于1 mm,从而快速准确实现焊接机器人的预期轨迹,为焊接机器人轨迹规划提供了一种新思路. | 关键词 | 逆向驱动;轨迹规划;非均匀有理B样条; | 焊接学报 | 2014 |  | 35 | 06 | 9 | 12
[5 empty] | 玄冠涛 | 山东农业大学机械与电子工程学院,山东科技大学机电系
[5 empty] | 刘晶 | 山东农业大学机械与电子工程学院,山东科技大学机电系
[5 empty] | 侯加林 | 山东农业大学机械与电子工程学院,山东科技大学机电系
140 |  |  | 单晶DD3与细晶FGH4095高温合金摩擦焊接头组织 | 中文 | 杜随更 | 西北工业大学现代设计与集成制造技术教育部重点实验室,中国北方发动机研究所 | 对单晶DD3与粉末细晶FGH4095高温合金摩擦焊接接头,采用光学显微镜及SEM-EDS分析了接头组织、焊合区成分变化及接头连接机理.结果表明,焊合区两侧材料均形成了动态再结晶晶粒;连接界面位于两侧动态再结晶晶粒之间;连接界面两侧合金元素发生了扩散;两侧动态再结晶晶粒均有向对方弓形凸入长大的趋势,通过形成共同晶粒,实现两种异质材料的连接;FGH4095侧的动态再结晶晶粒向DD3一侧长大的趋势较大.DD3与FGH4095摩擦焊接过程中发生了摩擦面转移,实际的摩擦变形主要在DD3摩擦带内部,接头组织变化梯度大. | 关键词 | 整体叶盘;摩擦焊;高温合金;单晶高温合金;粉末高温合金; | 焊接学报 | 2014 |  | 35 | 06 | 13 | 16
[5 empty] | 王喜锋 | 西北工业大学现代设计与集成制造技术教育部重点实验室,中国北方发动机研究所
[5 empty] | 王晋伟 | 西北工业大学现代设计与集成制造技术教育部重点实验室,中国北方发动机研究所
[5 empty] | 姜哲 | 西北工业大学现代设计与集成制造技术教育部重点实验室,中国北方发动机研究所
141 |  |  | 回火焊道焊接技术中焊接接头几何尺寸影响因素的分析 | 中文 | 秦建 | 哈尔滨焊接研究所,清华大学机械工程系 | 试验针对核电压力容器用钢SA508-3钢进行,采用TGS-56焊丝和TIG焊,在100 mm厚SA508-3钢板进行单道次堆焊,通过对焊缝断面的宏观金相观察,分析不同焊接工艺参数对回火焊道焊接技术中焊接接头几何尺寸的影响.结果表明.回火焊道焊接技术的实现与焊接电流和送丝速度关系明显,焊接电流对热影响区深度d尺寸影响较大,送丝速度主要起改变焊道余高(b)的作用,焊接电流越小或送丝速度越大,b+h(焊缝熔深)与d的差值越小,越利于回火焊道焊接技术的实现;焊接速度对焊接接头各几何尺寸影响均较大,焊接速度变化不能明显地改变b+h与d的差值. | 关键词 | 回火焊道焊接技术;焊接接头几何尺寸;焊接电流;送丝速度;焊接速度; | 焊接学报 | 2014 |  | 35 | 06 | 17 | 20
[5 empty] | 吕晓春 | 哈尔滨焊接研究所,清华大学机械工程系
[5 empty] | 杜兵 | 哈尔滨焊接研究所,清华大学机械工程系
[5 empty] | 胡忠全 | 哈尔滨焊接研究所,清华大学机械工程系
142 |  |  | 灰铸铁件激光熔覆NiCuFeBSi合金的气孔行为 | 中文 | 闫世兴 | 装甲兵工程学院装备再制造技术国防科技重点实验室 | 通过对比分析45钢与HT250两种基体成形熔覆层内气孔形态,研究了熔覆层内气孔气体类型、分布规律以及影响因素.结果表明,熔覆层内气孔气体为CO,由石墨和氧或氧化物反应生成,气孔形状不规则、具有棱角状特征.气孔上浮形式并非垂直上浮,而是弥散式上浮.熔池内部强对流是影响气孔分布的内在因素.气孔运动幅度取决于熔池对流加速度,熔池温度越高,熔池表面张力梯度也越大,熔池对流的加速度越大.激光熔覆工艺是影响气孔分布的外在因素,适当降低激光功率和扫描速度、提高灰铸铁预热温度可有效消除熔覆层气孔缺陷,降低孔隙率. | 关键词 | 激光熔覆;灰铸铁;气孔;对流运动; | 焊接学报 | 2014 |  | 35 | 06 | 21 | 25
[5 empty] | 董世运 | 装甲兵工程学院装备再制造技术国防科技重点实验室
[5 empty] | 徐滨士 | 装甲兵工程学院装备再制造技术国防科技重点实验室
[5 empty] | 王玉江 | 装甲兵工程学院装备再制造技术国防科技重点实验室
143 |  |  | 工艺参数对空心阴极真空电弧电子温度影响 | 中文 | 许建平 | 哈尔滨工业大学先进焊接与连接国家重点实验室,黑龙江工程学院材料与化学工程学院 | 为了研究空心阴极真空电弧等离子体特性,通过光谱仪获得了空心阴极真空电弧的发射光谱分布,同时利用相对强度法计算了电子激发温度.结果表明,空心阴极真空电弧等离子体主要由氩离子、氩原子构成;随着放电气压的降低和焊接电流的增加,空心阴极真空电弧的离子浓度逐渐增加;在一定气体流量下,空心阴极真空电弧的电子激发温度随着焊接电流的增加而升高;在低气体流量、大焊接电流时,电子激发温度较高;随着放电气压的升高,空心阴极真空电弧的电子激发温度逐渐降低.当焊接电流较大和气体流量较低时,空心阴极真空电弧的轴线附近的氩离子谱线强度较高,并且其径向分布梯度较大. | 关键词 | 空心阴极;真空电弧;发射光谱;电子温度; | 焊接学报 | 2014 |  | 35 | 06 | 26 | 30
[5 empty] | 巩春志 | 哈尔滨工业大学先进焊接与连接国家重点实验室,黑龙江工程学院材料与化学工程学院
[5 empty] | 田修波 | 哈尔滨工业大学先进焊接与连接国家重点实验室,黑龙江工程学院材料与化学工程学院
[5 empty] | 杨士勤 | 哈尔滨工业大学先进焊接与连接国家重点实验室,黑龙江工程学院材料与化学工程学院
144 |  |  | Ti（C,N）-Al2O3陶瓷基复合材料与40Cr钢辅助脉冲电流液相扩散连接 | 中文 | 吴铭方 | 江苏科技大学先进焊接技术省级重点实验室 | 采用辅助脉冲电流液相扩散连接方法,对Ti(C,N)-Al2O3陶瓷基复合材料与40Cr钢进行了焊接试验,重点研究了在一定加热温度和保温时间条件下脉冲电流对界面元素分布、相结构、反应层厚度以及接头强度的影响规律.结果表明,辅助脉冲电流液相扩散连接可以实现Ti(C,N)-Al2O3陶瓷基复合材料的冶金结合,保温时间对焊接接头强度影响不明显,四点弯曲强度数据普遍处于146~180 MPa之间;在脉冲电流作用下,焊缝熔体中原子扩散行为、扩散路径以及扩散速率将发生显著变化,利用该特性,有助于改变界面金属间化合物的生长特性,控制焊缝中低熔点共晶组织含量,进而达到改善和提高焊接接头强度的效果. | 关键词 | Ti(C,N)-Al2O3;液相扩散连接;辅助脉冲电流;界面组织;接头强度; | 焊接学报 | 2014 |  | 35 | 06 | 31 | 34
[5 empty] | 王斐 | 江苏科技大学先进焊接技术省级重点实验室
[5 empty] | 王凤江 | 江苏科技大学先进焊接技术省级重点实验室
[5 empty] | 胥国祥 | 江苏科技大学先进焊接技术省级重点实验室
145 |  |  | ST12汽车钢板拉剪点焊接头的疲劳强度 | 中文 | 王瑞杰 | 昆明理工大学机电工程学院,昆明理工大学土木工程学院 | 针对车身使用的ST12低碳钢板,利用生产线上焊接设备制备了电阻点焊接头拉剪疲劳试件.对点焊接头区域进行了金相组织观测,测量了焊点附近的维氏硬度值分布.在MTS材料疲劳试验机上进行了恒幅疲劳加载,得到了ST12低碳钢板的电阻点焊接头的S-N曲线.基于所得的S-N曲线进行了两级疲劳加载试验,对两级加载下的线性累积疲劳损伤进行了分析.累积损伤结果分析表明,ST12低碳钢板电阻点焊件在两级加载下存在加载次序效应,高—低加载次序下加载次序效应更为明显. | 关键词 | 点焊接头;疲劳寿命;两级加载;加载次序; | 焊接学报 | 2014 |  | 35 | 06 | 35 | 38
[5 empty] | 杨锡阶 | 昆明理工大学机电工程学院,昆明理工大学土木工程学院
[5 empty] | 肖正明 | 昆明理工大学机电工程学院,昆明理工大学土木工程学院
146 |  |  | 基于概率排序的Chip类元件焊点检测方法 | 中文 | 吴福培 | 汕头大学机械电子工程系,华南理工大学机械与汽车工程学院 | 为了提高自动光学检测系统在焊点分类、检测准确性和检测速度等方面的性能,针对Chip类元件焊点提出了基于概率排序的检测方法.通过分析彩色焊点图像、建立各焊点类型的模型、定义检测区域、提取区域的面积、重心和色彩梯度特征,并以出现概率的高低规划各焊点类型的检测顺序,进而设计出Chip类元件的焊点检测算法.结果表明,所提方法能有效地检测Chip类元件8种常见的焊点类型,且检测速度获得了明显提高.详细的分类和准确的检测有利于SMT生产线的质量控制,而快速可靠的焊点检测利于提高生产线的效率. | 关键词 | 自动光学检测;焊点检测;晶片;色彩梯度; | 焊接学报 | 2014 |  | 35 | 06 | 39 | 43
[5 empty] | 李昇平 | 汕头大学机械电子工程系,华南理工大学机械与汽车工程学院
[5 empty] | 张宪民 | 汕头大学机械电子工程系,华南理工大学机械与汽车工程学院
147 |  |  | 铬、钼对耐候钢熔敷金属耐蚀性能和力学性能的影响 | 中文 | 肖晓明 | 钢铁研究总院先进钢铁流程及材料国家重点实验室 | 通过周浸加速腐蚀试验、锈层微观分析、电化学等方法,研究了铬和钼对耐候钢熔敷金属耐蚀性能和力学性能的影响.结果表明,熔敷金属中铬、钼含量增加,其耐蚀性能提高.钼对耐蚀性的提升优于铬.铬、钼分别以Cr2O3,FexCr3-xO4,MnFexCr2-xO4,Mn1-xFexCr2O4,NiFexCr2-xO4和MoO3形式富集于锈层中,提高锈层致密性,抑制阳极溶解,增强锈层对基体的保护作用,从而提高熔敷金属的耐蚀性能.铬、钼含量增加,熔敷金属强度上升,冲击韧性明显下降.同时,熔敷金属中M-A组元和粒状贝氏体含量增加,针状铁素体含量降低.组织差异是造成熔敷金属强度升高、韧性降低的主要原因. | 关键词 | 耐候钢;熔敷金属;耐蚀性;力学性能; | 焊接学报 | 2014 |  | 35 | 06 | 44 | 48
[5 empty] | 彭云 | 钢铁研究总院先进钢铁流程及材料国家重点实验室
[5 empty] | 田志凌 | 钢铁研究总院先进钢铁流程及材料国家重点实验室
148 |  |  | Al/Ti扩散层形成的扩散溶解机制 | 中文 | 宋玉强 | 中国石油大学(华东)解放军总装备部材料界面实验室 | 分别在铝组元熔点之下和之上对Al/Ti镶嵌式扩散偶进行退火热处理,形成固-固和固-液扩散偶.利用光学显微镜、扫描电子显微镜和电子探针显微分析仪观察和分析Al/Ti固-固和固-液扩散层的形态和结构,并对其形成微观机理进行了研究.结果表明,Al/Ti固-固扩散层由一层TiAl3构成;固-液扩散层由TiAl3单相层与TiAl3和Al(Ti)固溶体双相层两层构成,双相层TiAl3和Al(Ti)固溶体的形态自铝向钛呈现规律性变化.Al/Ti固-固TiAl3扩散层和固-液TiAl3单相层的形成都是铝扩散溶解到钛中形成以钛为溶剂的Al-Ti固溶体结晶形成的;而Al/Ti固-液TiAl3和Al(Ti)固溶体双相层是钛先溶解再扩散到液态铝中形成的Al-Ti液溶体结晶形成的.铝液中Ti原子浓度自铝向钛逐渐升高,导致了双相层TiAl3和Al(Ti)固溶体形态的规律性变化. | 关键词 | 扩散焊;扩散层;扩散;溶解;结晶; | 焊接学报 | 2014 |  | 35 | 06 | 49 | 52
[5 empty] | 马圣东 | 中国石油大学(华东)解放军总装备部材料界面实验室
[5 empty] | 李世春 | 中国石油大学(华东)解放军总装备部材料界面实验室
149 |  |  | 管管相贯开孔及焊接装配面模型与RP仿真 | 中文 | 黄世游 | 四川大学制造科学与工程学院 | 为实现在五轴联动数控机床上完成对管管相贯情况下的管端焊接装配面及主管开孔的切割,在分析带有偏心的两管相贯数学模型基础上,应用空间解析几何数学方法推导出了在圆管上开不规则马鞍形孔的数学模型.基于骑坐式及插入式管管搭接方式建立了带钝边的焊接装配面模型.并在此基础上对机床的加工方式及精度进行了分析与控制.通过AutoCAD VBA编程生成相关数据,对比RP(rapid prototyping)技术生成的实物模型,验证文中提出的开孔及焊接装配面数学模型及其精度控制方法的可靠性与通用性.同时也说明了RP技术在开孔仿真和管件搭接模型验证中的优越性. | 关键词 | 管管相贯;开孔;焊接装配面;快速成形; | 焊接学报 | 2014 |  | 35 | 06 | 53 | 56
[5 empty] | 徐雷 | 四川大学制造科学与工程学院
[5 empty] | 任清川 | 四川大学制造科学与工程学院
[5 empty] | 叶珍珍 | 四川大学制造科学与工程学院
150 |  |  | 铝合金焊接接头冲击强化的性能 | 中文 | 徐国建 | 沈阳工业大学材料科学与工程学院,鞍山煜宸科技有限公司激光工艺部,朝阳重型机器有限公司,最新激光技术研究中心 | 为了提高铝合金焊接接头的力学性能,试验分别采用超声波和调Q脉冲YAG激光对A6061-T6铝合金焊接接头焊趾附近处进行冲击强化,研究了超声波和激光冲击强化下铝合金焊接接头的性能.两种冲击强化模式下,铝合金焊接接头焊趾处近表面均发生了冲击强化效果,并产生了较大的残余压应力,超声波和激光冲击强化后产生的最大残余压应力分别为-158 MPa和-145 MPa左右.超声波与激光冲击强化铝合金焊接接头的疲劳寿命差别不大,均比焊态下试样的疲劳寿命提高1倍以上.两种冲击强化方法的疲劳试验样件断裂位置均发生在基体金属上,而焊趾处没有疲劳裂纹产生. | 关键词 | 激光冲击强化;超声波冲击强化;铝合金焊接接头;力学性能; | 焊接学报 | 2014 |  | 35 | 06 | 57 | 60
[5 empty] | 钟立明 | 沈阳工业大学材料科学与工程学院,鞍山煜宸科技有限公司激光工艺部,朝阳重型机器有限公司,最新激光技术研究中心
[5 empty] | 杭争翔 | 沈阳工业大学材料科学与工程学院,鞍山煜宸科技有限公司激光工艺部,朝阳重型机器有限公司,最新激光技术研究中心
[5 empty] | 张超逸 | 沈阳工业大学材料科学与工程学院,鞍山煜宸科技有限公司激光工艺部,朝阳重型机器有限公司,最新激光技术研究中心
[5 empty] | 王志一 | 沈阳工业大学材料科学与工程学院,鞍山煜宸科技有限公司激光工艺部,朝阳重型机器有限公司,最新激光技术研究中心
[5 empty] | 沓名宗春 | 沈阳工业大学材料科学与工程学院,鞍山煜宸科技有限公司激光工艺部,朝阳重型机器有限公司,最新激光技术研究中心
151 |  |  | 不同体积无铅微尺度焊点的蠕变力学性能 | 中文 | 尹立孟 | 重庆科技学院冶金与材料工程学院 | 采用基于动态力学分析仪的精密蠕变试验方法,对比研究了5.34×107μm3与7.07×106μm3两种体积相差近一个数量级的无铅Sn-3.0Ag-0.5Cu微尺度焊点的高温蠕变力学行为与蠕变性能.结果表明,所有微尺度焊点的蠕变曲线均呈现初始蠕变、稳态蠕变和加速蠕变阶段.虽然微尺度焊点的体积存在较大差异,但是它们的蠕变激活能与蠕变应力指数均非常接近.此外,在相同的试验温度与拉伸应力作用下,大体积微尺度焊点的稳态蠕变速率相对小体积焊点更大,而蠕变寿命则呈现完全相反的趋势. | 关键词 | 电子封装;微尺度焊点;蠕变;力学性能; | 焊接学报 | 2014 |  | 35 | 06 | 61 | 64
[5 empty] | 姚宗湘 | 重庆科技学院冶金与材料工程学院
[5 empty] | 林捷翔 | 重庆科技学院冶金与材料工程学院
[5 empty] | 窦鑫 | 重庆科技学院冶金与材料工程学院
152 |  |  | 丝电爆炸喷涂方法用于管内壁钼涂层的制备 | 中文 | 朱亮 | 兰州理工大学甘肃省有色金属新材料省部共建有色金属先进加工与再利用国家重点实验室 | 开发一种管内壁连续丝电爆炸喷涂装置,在不锈钢管内进行钼丝的电爆炸喷涂试验,分析不同能量密度下涂层的表面形貌以及与基体的结合形态.结果表明,涂层主要是由爆炸产物中熔融液滴直接撞击基体表面形成.随着能量密度的提高,涂层由液相堆积层向液相喷涂层转变;进一步增大能量密度E,当E>350 J/mm3时,熔融金属粒子尺寸减小,温度增高,冲击速度变大,从而获得表面平整喷涂层,该类型涂层与基体结合强度高,但爆炸产物中的气相粒子份额增多,涂层的沉积率降低. | 关键词 | 丝电爆炸喷涂;管内壁;钼涂层; | 焊接学报 | 2014 |  | 35 | 06 | 65 | 68
[5 empty] | 赵进峰 | 兰州理工大学甘肃省有色金属新材料省部共建有色金属先进加工与再利用国家重点实验室
[5 empty] | 石茂虎 | 兰州理工大学甘肃省有色金属新材料省部共建有色金属先进加工与再利用国家重点实验室
153 |  |  | 钢侧偏束电子束焊接纯铝/Q235异种金属接头试验 | 中文 | 王廷 | 哈尔滨工业大学(威海)山东省特种焊接技术重点实验室,哈尔滨工业大学先进焊接与国家重点实验室,哈尔滨工业大学机电学院 | 采用钢侧偏束电子束焊接方法对铝/钢异种金属接头进行了连接,对接头组织和相组成进行了分析,并对接头抗拉强度进行了了测试.结果表明,钢侧结合良好,焊缝组织均匀,铝侧熔合区存在过渡层,其内有金属间化合物层存在.适当的钢侧偏束量能够提高接头强度,在文中试验范围内,在偏束量为0.5 mm时获得了相对最高的抗拉强度69 MPa.金属间化合层的存在弱化了接头强度,断裂呈脆性特征. | 关键词 | 纯铝;Q235钢;电子束焊接;束偏量;显微组织;力学性能; | 焊接学报 | 2014 |  | 35 | 06 | 69 | 72
[5 empty] | 张秉刚 | 哈尔滨工业大学(威海)山东省特种焊接技术重点实验室,哈尔滨工业大学先进焊接与国家重点实验室,哈尔滨工业大学机电学院
[5 empty] | 冯吉才 | 哈尔滨工业大学(威海)山东省特种焊接技术重点实验室,哈尔滨工业大学先进焊接与国家重点实验室,哈尔滨工业大学机电学院
[5 empty] | 钟诗胜 | 哈尔滨工业大学(威海)山东省特种焊接技术重点实验室,哈尔滨工业大学先进焊接与国家重点实验室,哈尔滨工业大学机电学院
154 |  |  | 飞机叶片焊接修复中的三维测量重构技术 | 中文 | 赵娜 | 天津工业大学天津市现代机电装备技术重点实验室 | 提出一种基于NURBS理论的叶片点云处理和曲面重构的方法.飞机涡轮叶片是结构、气动、强度等多学科优化设计的结果,其外形为复杂的自由参数曲面.用最小二乘法将拓扑后的点云局部曲面拟合对异常点去噪,依据曲率阈值点云分割.将双三次Coons的B-spline形式曲面作为基面,散乱点云无约束曲面逼近,利用优化理论迭代得到曲面控制点从而确定B-spline曲面方程.根据NURBS理论对曲面拼接修剪,复原磨损叶片的三维模型,为后续的焊接修复提供精确三维模型. | 关键词 | 焊接修复;逆向工程;点云去噪;曲面重构; | 焊接学报 | 2014 |  | 35 | 06 | 73 | 76
[5 empty] | 李亮玉 | 天津工业大学天津市现代机电装备技术重点实验室
[5 empty] | 刘杰 | 天津工业大学天津市现代机电装备技术重点实验室
[5 empty] | 姚福林 | 天津工业大学天津市现代机电装备技术重点实验室
155 |  |  | 面向微电子超声键合的精密气浮定位平台特性分析 | 中文 | 梁存满 | 天津大学机械工程学院 | 基于有限元方法,详细考察了两自由度气浮支撑定位平台的静动态特性.建立了定位平台的有限元模型,分别对其进行了静态、模态和瞬态分析.通过静态分析,考察了系统在静力载荷作用下的响应特性;经模态分析,获取了定位平台的固有频率以及模态振型;通过施加脉冲力激励,探讨了系统的脉冲响应,通过方波力信号模拟定位平台的实际工作状态,得到了定位平台的瞬态响应特性.结果表明,该定位平台具有良好的静动态特性,为该类气浮支撑定位平台的结构优化设计与控制提供了重要信息. | 关键词 | 气浮支撑;定位平台;特性分析;有限元方法;超声键合; | 焊接学报 | 2014 |  | 35 | 06 | 77 | 80
[5 empty] | 王福军 | 天津大学机械工程学院
[5 empty] | 杨庆国 | 天津大学机械工程学院
[5 empty] | 张大卫 | 天津大学机械工程学院
156 |  |  | 铈对高铝青铜超音速等离子喷涂层组织及性能的影响 | 中文 | 路阳 | 兰州理工大学甘肃省有色金属新材料重点实验室 | 为研制一种新型高铝青铜涂层,采用超音速等离子喷涂技术在45钢基体上制备了新型高铝青铜涂层.采用金相显微镜、扫描电子显微镜、电子探针、X射线衍射、显微硬度计分别对含铈0.0%,0.25%,0.4%,0.55%的涂层进行了分析.结果表明,随着铈含量的增加,涂层组织变致密,硬质K相呈弥散化分布,同时K相从含0.0%铈时的AlFe3,Al13Fe4转变为含0.25%铈时的AlFe3,Al13Fe4,AlFe,当铈含量大于0.4%时K相以Al13Fe4稳定存在.铈的加入使元素Al发生偏聚现象,当含0.4%铈时Al元素开始呈现小片状聚集,当含0.55%铈时,Al元素以小片状聚集且均匀分布.涂层的硬度随铈含量的增加呈现先降低后升高的现象,当铈含量大于0.4%时,涂层的硬度值和稳定性上都优于未含铈的涂层. | 关键词 | 高铝青铜涂层;超音速等离子喷涂;硬度;稳定性; | 焊接学报 | 2014 |  | 35 | 06 | 81 | 84
[5 empty] | 施晓雨 | 兰州理工大学甘肃省有色金属新材料重点实验室
[5 empty] | 杨效田 | 兰州理工大学甘肃省有色金属新材料重点实验室
[5 empty] | 郭文俊 | 兰州理工大学甘肃省有色金属新材料重点实验室
157 |  |  | 基于信度评价的焊缝结构光自适应多次曝光法 | 中文 | 孙大为 | 上海交通大学上海市激光制造与材料改性重点实验室 | 利用线结构光主动视觉法获取焊缝尺寸时,被测工件表面的复杂特性会造成局部图像质量下降,严重干扰焊缝尺寸计算.针对此问题提出了一种基于信度评价的自适应多次曝光法.将光条的信度评价作为结构光图像的质量评价参数,根据光条的信度分布自动获得下一次拍摄的曝光参数并判断拍摄结束节点.结果表明,基于信度评价的焊缝结构光自适应多次曝光法应用于角焊缝尺寸检测,具有良好的测量稳定性与测量精确度,并且可以有效避免光条图像质量退化造成的测量误差和测量数据缺失. | 关键词 | 结构光;信度评价;多次曝光;焊缝; | 焊接学报 | 2014 |  | 35 | 06 | 85 | 89
[5 empty] | 蔡艳 | 上海交通大学上海市激光制造与材料改性重点实验室
[5 empty] | 朱俊杰 | 上海交通大学上海市激光制造与材料改性重点实验室
[5 empty] | 吴毅雄 | 上海交通大学上海市激光制造与材料改性重点实验室
158 |  |  | 一种核电核岛主设备用镍基焊丝的研制 | 中文 | 莫文林 | 中国科学院金属研究所沈阳材料科学国家联合实验室 | 通过试验分析了核电核岛主设备用镍基焊丝中各元素对焊丝和焊缝熔敷金属性能的影响.结果表明,随着焊丝中Al,Ti,Mn,Nb元素含量的增加,焊丝的强度、硬度及焊缝金属的抗拉强度增加;随着焊丝中Al,Ti,Nb元素含量的增加,室温焊缝熔敷金属的冲击吸收功增加;随着焊丝中Mn元素含量的增加,焊缝熔敷金属的冲击吸收功降低.通过调整焊丝成分得到了符合核电核岛主设备使用要求的焊缝熔敷金属. | 关键词 | 核岛主设备;焊丝;拉伸性能;冲击性能;弯曲性能; | 焊接学报 | 2014 |  | 35 | 06 | 90 | 94
[5 empty] | 陆善平 | 中国科学院金属研究所沈阳材料科学国家联合实验室
[5 empty] | 李殿中 | 中国科学院金属研究所沈阳材料科学国家联合实验室
[5 empty] | 李依依 | 中国科学院金属研究所沈阳材料科学国家联合实验室
159 |  |  | CuCo2Be表面等离子喷涂NiAl涂层的物相组成及其形成机理 | 中文 | 李惠 | 江苏大学江苏省摩擦学重点实验室,江苏科技大学先进焊接技术省级重点实验室 | 选用等离子喷涂技术在CuCo2Be合金表面制备了NiAl涂层.用DTA,XRD,SEM,EDS等分析手段探讨了NiAl涂层的形成机理及其组成涂层的化合物、物相的形成特点及规律.结果表明,由DTA分析可知选用的NiAl复合粉末在在600~671.81℃范围内出现两个放热峰,推测在此温度范围内发生两次放热反应;SEM,EDS分析表明,涂层组织呈现明显的层状,镍铝化合物为角状,XRD分析发现涂层物相在成形的不同阶段和时间内其生成的化合物类型、数量都呈现不同的变化.利用XRD,EDS分析界面处各相的生成及元素的分布、扩散情况,研究表明在界处存在一定的元素扩散,界面除了机械锚合也存在一定的微冶金结合. | 关键词 | 等离子喷涂;NiAl涂层;涂层物相变化;形成机理; | 焊接学报 | 2014 |  | 35 | 06 | 95 | 99
[5 empty] | 程晓农 | 江苏大学江苏省摩擦学重点实验室,江苏科技大学先进焊接技术省级重点实验室
[5 empty] | 谢春生 | 江苏大学江苏省摩擦学重点实验室,江苏科技大学先进焊接技术省级重点实验室
[5 empty] | 项宏福 | 江苏大学江苏省摩擦学重点实验室,江苏科技大学先进焊接技术省级重点实验室
[5 empty] | 王冀恒 | 江苏大学江苏省摩擦学重点实验室,江苏科技大学先进焊接技术省级重点实验室
160 |  |  | TC4钛合金真空钎焊接头组织与高温性能 | 中文 | 王刚 | 哈尔滨工业大学先进焊接与连接国家重点实验室,哈尔滨工业大学复合材料与结构研究所,中国原子能科学研究院 | 采用高钛含量的粉状Ti-Zr-Ni-Cu钎料实现了TC4钛合金的真空钎焊,分析了不同工艺参数对接头高温（600℃）抗拉强度的影响,并借助扫描电镜（SEM）、能谱分析（EDS）和X射线衍射分析等方法研究了钎焊接头界面组织,确定了界面反应产物及其形态分布.结果表明,在界面反应层中生成五种产物:钛基固溶体、Ti2Ni,Ti3Al,CuTi3,Zr2Ni.随着钎焊温度和加热时间的增加,接头抗拉强度呈现先增大再降低的趋势,当钎焊温度为950℃和保温时间为30 min时,获得最大高温（600℃）抗拉强度为387 MPa的钎焊接头. | 关键词 | TC4合金;钎焊;接头组织;抗拉强度; | 焊接学报 | 2014 |  | 35 | 06 | 100 | 104
[5 empty] | 吴林志 | 哈尔滨工业大学先进焊接与连接国家重点实验室,哈尔滨工业大学复合材料与结构研究所,中国原子能科学研究院
[5 empty] | 李鑫 | 哈尔滨工业大学先进焊接与连接国家重点实验室,哈尔滨工业大学复合材料与结构研究所,中国原子能科学研究院
[5 empty] | 冯吉才 | 哈尔滨工业大学先进焊接与连接国家重点实验室,哈尔滨工业大学复合材料与结构研究所,中国原子能科学研究院
161 |  |  | 基于抛物线拟合的TOFD图像缺陷检测 | 中文 | 林乃昌 | 福州大学机械工程及自动化学院,厦门市特种设备检验检测院,福州大学化学化工学院 | 针对TOFD(time of flight diffraction)检测的D扫描图像,提出了一种新的图像缺陷检测方法.采用基于能量分布的杂波抑制算法去除直通波及底面反射波,通过二值化处理、边缘检测、腐蚀以及去除小聚类等预处理方法去除背景杂波,然后,提出改进的最小二乘法提取缺陷的两端分段拟合抛物线,并对特征点及其拟合点的纵坐标向量进行相关性分析,最后根据缺陷特征点与抛物线拟合的相关系数检测图像缺陷.结果表明,该方法准确有效. | 关键词 | TOFD;最小二乘法;相关系数; | 焊接学报 | 2014 |  | 35 | 06 | 105 | 108
[5 empty] | 杨晓翔 | 福州大学机械工程及自动化学院,厦门市特种设备检验检测院,福州大学化学化工学院
[5 empty] | 林文剑 | 福州大学机械工程及自动化学院,厦门市特种设备检验检测院,福州大学化学化工学院
[5 empty] | 朱志彬 | 福州大学机械工程及自动化学院,厦门市特种设备检验检测院,福州大学化学化工学院
162 |  |  | 氧对00Cr13Ni5Mo熔敷金属组织和韧性的影响 | 中文 | 于航 | 哈尔滨焊接研究所,辽宁福鞍重工股份有限公司,辽宁鞍钢重型机械有限公司 | 文中研究了MAG焊保护气体氧含量变化对00Cr13Ni5Mo熔敷金属中氧化物夹杂类型、尺寸、数量、分布和残余奥氏体、逆变奥氏体含量以及冲击韧性的影响.结果表明,Si-Mn-O,Si-Mn-Al-O复合氧化物夹杂是导致00Cr13Ni5Mo熔敷金属冲击韧性下降的主要原因.氧化物夹杂对00Cr13Ni5Mo熔敷金属回火过程中产生的逆变奥氏体具有抑制作用,随着氧化物夹杂的增加,逆变奥氏体含量呈减少趋势. | 关键词 | 不锈钢;冲击韧性;氧含量;夹杂物相;逆变奥氏体; | 焊接学报 | 2014 |  | 35 | 06 | 109 | 112
[5 empty] | 侴树国 | 哈尔滨焊接研究所,辽宁福鞍重工股份有限公司,辽宁鞍钢重型机械有限公司
[5 empty] | 王慧源 | 哈尔滨焊接研究所,辽宁福鞍重工股份有限公司,辽宁鞍钢重型机械有限公司
[5 empty] | 王煜成 | 哈尔滨焊接研究所,辽宁福鞍重工股份有限公司,辽宁鞍钢重型机械有限公司
[5 empty] | 魏建博 | 哈尔滨焊接研究所,辽宁福鞍重工股份有限公司,辽宁鞍钢重型机械有限公司
[5 empty] | 姜淑华 | 哈尔滨焊接研究所,辽宁福鞍重工股份有限公司,辽宁鞍钢重型机械有限公司
[5 empty] | 刘一搏 | 哈尔滨工业大学(威海)山东省特种焊接技术重点实验室,哈尔滨工业大学机械工程博士后流动站,中国科学院金属研究所
[5 empty] | 孙清洁 | 哈尔滨工业大学(威海)山东省特种焊接技术重点实验室,哈尔滨工业大学机械工程博士后流动站,中国科学院金属研究所
[5 empty] | 姜云禄 | 哈尔滨工业大学(威海)山东省特种焊接技术重点实验室,哈尔滨工业大学机械工程博士后流动站,中国科学院金属研究所
[5 empty] | 吴来军 | 哈尔滨工业大学(威海)山东省特种焊接技术重点实验室,哈尔滨工业大学机械工程博士后流动站,中国科学院金属研究所
165 |  |  | SiC_p/Al复合材料与Fe36Ni合金超声波钎焊 | 中文 | 魏晶慧 | 哈尔滨工业大学先进焊接与连接国家重点实验室 | 利用超声波钎焊方法使用ZnAlSi钎料实现了Fe36Ni合金与45%SiCp/2024Al和55%SiCp/A356两种复合材料的连接,并得到由SiC颗粒增强的复合焊缝.通过扫描电镜、能谱等方法对焊缝的微观结构以及断口形貌进行了观察,对接头的压剪强度进行了测试,分析了Fe36Ni与两种复合材料钎焊接头微观组织和接头强度的差异.结果表明,在Fe36Ni与两种复合材料的钎缝中,钎料与两侧母材界面均形成良好的冶金结合,SiC颗粒均匀分布于焊缝中.Fe36Ni与45%SiCp/2024Al的接头抗剪强度为110~145 MPa,Fe36Ni与55%SiCp/A356的接头抗剪强度为75~85 MPa.Fe36Ni与45%SiCp/2024Al的接头断裂位置为钎缝中,而Fe36Ni与55%SiCp/A356的接头断裂位置位于Fe36Ni与钎料的界面上. | 关键词 | 铝基复合材料;超声波钎焊;微观组织形貌;压剪强度;断口形貌; | 焊接学报 | 2014 |  | 35 | 07 | 5 | 8
[5 empty] | 高兴强 | 哈尔滨工业大学先进焊接与连接国家重点实验室
[5 empty] | 闫久春 | 哈尔滨工业大学先进焊接与连接国家重点实验室
[5 empty] | 邓冰辉 | 哈尔滨工业大学先进焊接与连接国家重点实验室
166 |  |  | 微量稀土镧钕对Bi5Sb8Sn力学性能影响 | 中文 | 李帅 | 河南科技大学材料科学与工程学院 | 通过在Bi5Sb8Sn基体钎料上添加微量稀土镧钕形成Bi5Sb8SnRE新型钎料合金,研究了稀土镧钕对钎料合金力学性能的影响,同时对显微组织进行了分析.结果表明,稀土镧钕含量为0.2%时,Bi5Sb8SnRE合金抗拉强度和抗剪强度达到最大值,分别为58.30 MPa和15.50 MPa,合金抗拉强度和钎焊接头的抗剪强度较基体钎料Bi5Sb8Sn分别提高了44.2%和57.0%.显微组织分析表明,微量稀土镧钕的添加能显著细化该钎料的合金组织,改善合金的组织分布,提高钎料的力学性能;但当稀土含量超过0.2%时,稀土化合物的数量增多,钎料的力学性能下降. | 关键词 | 新型钎料合金;稀土镧钕;抗拉强度;抗剪强度; | 焊接学报 | 2014 |  | 35 | 07 | 9 | 12
[5 empty] | 闫焉服 | 河南科技大学材料科学与工程学院
[5 empty] | 冯丽芳 | 河南科技大学材料科学与工程学院
[5 empty] | 赵永猛 | 河南科技大学材料科学与工程学院
167 |  |  | 用于核环境管道维修的宏-微机器人遥控焊接系统的惯性补偿 | 中文 | 高胜 | 东北石油大学机械科学与工程学院,哈尔滨工业大学现代焊接生产技术国家重点实验室 | 针对复杂极限环境下的管道焊接维修,提出了一种宏-微结构的机器人遥操作方法进行遥控焊接.通过基于六维力觉传感器的力控制来实现焊前管道装配.为消除宏机器人末端的微机器人运动惯性对力控制的影响,需要补偿在机器人运动过程中微机器人产生的惯性力.研究了宏-微机器人的惯性补偿算法,进行了惯性补偿仿真试验.结果表明,该算法能够消除微机器人的惯性力,补偿最大力偏差不超过2.5 N,补偿力矩精度达到0.3 Nm,满足宏-微机器人管道遥控焊接的精度要求. | 关键词 | 宏-微机器人;遥控焊接;力控制;惯性补偿; | 焊接学报 | 2014 |  | 35 | 07 | 13 | 16
[5 empty] | 李海超 | 东北石油大学机械科学与工程学院,哈尔滨工业大学现代焊接生产技术国家重点实验室
[5 empty] | 杜爱国 | 东北石油大学机械科学与工程学院,哈尔滨工业大学现代焊接生产技术国家重点实验室
168 |  |  | 基于Contourlet和KPCA的焊接缺陷图像特征提取 | 中文 | 吴一全 | 南京航空航天大学电子信息工程学院,哈尔滨工业大学先进焊接与连接国家重点实验室 | 为了进一步提高焊接缺陷识别的准确度和效率,提出了一种基于Contourlet变换和混沌粒子群优化核主成分分析(kernel principal component analysis,KPCA)的焊接缺陷图像特征提取方法.首先通过Contourlet变换将焊接缺陷图像进行多尺度分解,提取低频分量和特定方向上的高频分量;然后运用混沌粒子群优化后的KPCA分别提取缺陷训练样本和缺陷测试样本的特征;最后根据测试样本特征与训练样本特征之间的欧式距离确定缺陷测试样本的类型.结果表明,与基于核主成分分析特征提取法、基于小波的核主成分分析特征提取法相比,文中方法提取的特征更为完整,识别率更高,运行速度较快. | 关键词 | 焊接缺陷检测;特征提取;Contourlet变换;核主成分分析;混沌粒子群优化; | 焊接学报 | 2014 |  | 35 | 07 | 17 | 21
[5 empty] | 叶志龙 | 南京航空航天大学电子信息工程学院,哈尔滨工业大学先进焊接与连接国家重点实验室
[5 empty] | 万红 | 南京航空航天大学电子信息工程学院,哈尔滨工业大学先进焊接与连接国家重点实验室
[5 empty] | 刚铁 | 南京航空航天大学电子信息工程学院,哈尔滨工业大学先进焊接与连接国家重点实验室
169 |  |  | 激光诱导焊接温度场的数值模拟 | 中文 | 周广涛 | 华侨大学机电及自动化学院,哈尔滨工业大学材料科学与工程学院博士后流动站 | 提出了激光诱导的概念,建立了激光诱导物理及热源模型,推导了激光诱导移动点热源加热薄板的准稳定状态方程.利用MARC软件对304不锈钢激光诱导焊接温度场进行了有限元分析.选取建立的激光诱导热源模型,进行二次开发编写子程序,实现激光诱导移动点热源的加载.利用高温热电偶实测激光诱导焊接的温度场热循环曲线,将模拟值与实测值进行对比分析,结果表明,模拟值与实测值吻合良好. | 关键词 | 304不锈钢;激光诱导;热源模型;温度场;数值模拟; | 焊接学报 | 2014 |  | 35 | 07 | 22 | 26
[5 empty] | 郭广磊 | 华侨大学机电及自动化学院,哈尔滨工业大学材料科学与工程学院博士后流动站
[5 empty] | 方洪渊 | 华侨大学机电及自动化学院,哈尔滨工业大学材料科学与工程学院博士后流动站
170 |  |  | Cr-Mo-V钢焊接接头塑性损伤的非线性超声评价 | 中文 | 李群 | 承压系统与安全教育部重点实验室机械与动力工程学院华东理工大学,中石化宁波工程有限公司 | 采用非线性超声纵波技术对汽轮机转子钢30Cr2Ni4MoV焊接接头不同程度塑性损伤试样进行了超声非线性信号的检测.结果表明,超声非线性参数随着焊接接头试样塑性应变或损伤的加剧而显著上升;对于同一加载情况下的试样,与母材和热影响区相比,焊缝中心的非线性参数变化最大.同时,利用透射电子显微镜对不同塑性应变焊缝中心微观结构进行观察,发现位错密度的增加是导致非线性参数随着塑性应变增大的主要原因. | 关键词 | 焊接;塑性损伤;非线性超声;转子钢; | 焊接学报 | 2014 |  | 35 | 07 | 27 | 30
[5 empty] | 张剑锋 | 承压系统与安全教育部重点实验室机械与动力工程学院华东理工大学,中石化宁波工程有限公司
[5 empty] | 项延训 | 承压系统与安全教育部重点实验室机械与动力工程学院华东理工大学,中石化宁波工程有限公司
[5 empty] | 轩福贞 | 承压系统与安全教育部重点实验室机械与动力工程学院华东理工大学,中石化宁波工程有限公司
171 |  |  | Ni元素含量对BiSbSnxNi钎料润湿性能和抗剪强度影响 | 中文 | 许媛媛 | 河南科技大学材料科学与工程学院 | 研制开发高温无铅软钎料一直是钎焊领域一大难题.熔点为270℃左右的Bi5Sb8Sn钎料因润湿性能和抗剪强度达不到要求而受到限制.通过在Bi5Sb8Sn中添加不同含量Ni元素形成新型BiSbSnNi四元合金,来改善Bi5Sb8Sn合金的润湿性能和力学性能.结果表明,尽管Ni元素的添加使BiSbSnxNi钎料合金铺展面积均较基体钎料差.但Ni元素的最佳添加量为2%时,可以改善钎料中金属间化合物的生成,能够增大钎料的铺展面积.当Ni元素含量为3%时,钎料合金的抗剪强度最高.在Ni元素含量为4%时,IMC厚度明显增加,且出现条状的富铋相,对钎料焊接接头的抗剪强度产生不利影响. | 关键词 | Bi5Sb8SnNi钎料合金;Ni;润湿性能;抗剪强度; | 焊接学报 | 2014 |  | 35 | 07 | 31 | 34
[5 empty] | 闫焉服 | 河南科技大学材料科学与工程学院
[5 empty] | 冯丽芳 | 河南科技大学材料科学与工程学院
[5 empty] | 李帅 | 河南科技大学材料科学与工程学院
172 |  |  | 束流偏移对钒合金与不锈钢电子束阻隔熔化焊接头性能的影响 | 中文 | 王亚荣 | 中国工程物理研究院机械制造工艺研究所 | 以金作为中间层采用电子束阻隔熔化焊方法来实现V-5Cr-5Ti钒合金与HR-2不锈钢之间的连接,研究电子束流的偏移对接头性能的影响.结果表明,不偏移电子束流(偏移距离d=0)焊接得到的钒合金与不锈钢接头界面将产生贯穿性裂纹,直接导致焊接失败.通过电子束流的偏移(偏移距离d等于束斑半径)一定程度降低了结合界面金属间化合物的产生,实现了钒合金与不锈钢的冶金结合.金作为中间层添加元素,很好地抑制了V/Fe界面的金属间化合物的产生,显著提高了接头性能,接头抗拉强度超过380 MPa.钒合金/不锈钢异种金属焊接接头焊缝正反面成形良好,X射线探伤未发现裂纹和气孔缺陷. | 关键词 | 电子束焊接;钒合金;不锈钢;束流偏移; | 焊接学报 | 2014 |  | 35 | 07 | 35 | 38
[5 empty] | 张勇智 | 中国工程物理研究院机械制造工艺研究所
[5 empty] | 许超 | 中国工程物理研究院机械制造工艺研究所
[5 empty] | 余洋 | 中国工程物理研究院机械制造工艺研究所
173 |  |  | 2219铝合金搅拌摩擦焊接头腐蚀行为 | 中文 | 张华 | 北京科技大学材料科学与工程学院 | 采用晶间腐蚀试验和剥落腐蚀试验研究了2219铝合金搅拌摩擦焊接头的腐蚀行为,结合金相显微镜、扫描电镜及能谱仪等分析手段研究了接头腐蚀后的表面形貌和腐蚀产物的成分,并对接头腐蚀机理进行了初步的探讨.结果表明,搅拌摩擦焊焊核区耐蚀性比母材高;腐蚀从点蚀开始,逐渐发展为晶间腐蚀和剥落腐蚀的全面腐蚀形貌;接头组织成分的均匀化,降低了材料形成局部腐蚀原电池的倾向,使得电位正向移动,接头耐蚀性增强. | 关键词 | 铝合金;搅拌摩擦焊;腐蚀; | 焊接学报 | 2014 |  | 35 | 07 | 39 | 42
[5 empty] | 孙大同 | 北京科技大学材料科学与工程学院
[5 empty] | 张贺 | 北京科技大学材料科学与工程学院
[5 empty] | 马芳芳 | 北京科技大学材料科学与工程学院
174 |  |  | 铝合金FSJ接头弧纹形成过程及主要影响因素分析 | 中文 | 邓永芳 | 南京航空航天大学机电学院 | 轴肩的偏心挤压在铝合金搅拌摩擦接头弧纹形成过程中起到了决定性作用.搅拌摩擦连接弧纹形成的过程是搅拌头偏心产生的长轴挤压软化的金属材料的过程,在长轴挤压下将产生弧纹的弧峰,两次弧峰间将产生弧谷,并且弧纹的产生可以进行数值表征.利用数值仿真对无针搅拌头进行连接过程的模拟可以得到弧纹,并利用试验方法进行了有针和无针搅拌摩擦焊接的对比.结果表明,无针的搅拌头也能产生弧纹,且弧纹的轮廓与有针时相同;弧纹的形成主要是搅拌头轴肩挤压的作用;搅拌头的前进速度越大,搅拌头的旋转频率越慢,则接头的弧纹间距将会越大;弧纹在后退侧形成的夹角比前进侧形成的夹角大. | 关键词 | 弧纹;偏心;挤压;搅拌摩擦连接; | 焊接学报 | 2014 |  | 35 | 07 | 43 | 46
[5 empty] | 左敦稳 | 南京航空航天大学机电学院
[5 empty] | 宋波 | 南京航空航天大学机电学院
[5 empty] | 孙玉利 | 南京航空航天大学机电学院
175 |  |  | 铝合金超薄板无倾角微搅拌摩擦焊接头组织性能 | 中文 | 赵慧慧 | 上海航天设备制造总厂 | 以0.5 mm厚LF3薄壁铝合金微搅拌摩擦焊搭接过程为研究对象,采用超小轴肩搅拌工具,研究了其无倾角微搅拌摩擦焊接过程,重点分析了微观组织分布特点和接头力学性能.采用内聚花纹锥形超小轴肩搅拌工具,依靠轴肩及搅拌针花纹的材料内聚效果,降低了焊缝宽度,焊缝宽度仅为3 mm,为微小薄壁壳体的焊接封装问题提供了可行的解决方案.搅拌工具的超高旋转频率运动,将搭接界面进行了充分的搅拌、混合和破碎,优于传统搅拌摩擦焊的Hook搭接界面.微搅拌摩擦焊搭接接头承载能力平均达到母材承载能力的89.6%. | 关键词 | 超薄板;无倾角搅拌摩擦焊;组织性能;显微硬度; | 焊接学报 | 2014 |  | 35 | 07 | 47 | 50
[5 empty] | 封小松 | 上海航天设备制造总厂
[5 empty] | 熊艳艳 | 上海航天设备制造总厂
[5 empty] | 宿国友 | 上海航天设备制造总厂
176 |  |  | 基于概率密度分布图的双丝脉冲焊稳定性定量评价 | 中文 | 姚屏 | 广东技术师范学院机电学院,华南理工大学机械与汽车工程学院 | 为减少双丝脉冲焊焊接过程稳定性评价的主观性,提出一种基于概率密度分布图的定量评价方法.在分析电流参数对概率密度分布影响的基础上,设计了峰值概率密度比KDT、峰值概率和KS、区间概率KP三个分项指标,从而获得最终量化指标单路评价指标Cpdf,双丝评价指标TCpdf.为验证方法的有效性,选择电参数和稳定性均不同的电流信号进行了试验.结果表明,设计的量化指标准确反映了不同双丝焊信号的稳定程度,焊接过程稳定性的定量评价得以实现.为工艺分析、智能控制参数优化提供决策参考. | 关键词 | 双丝脉冲焊;概率密度分布图;焊接稳定性;定量评价; | 焊接学报 | 2014 |  | 35 | 07 | 51 | 54
[5 empty] | 薛家祥 | 广东技术师范学院机电学院,华南理工大学机械与汽车工程学院
[5 empty] | 朱强 | 广东技术师范学院机电学院,华南理工大学机械与汽车工程学院
[5 empty] | 杨永 | 广东技术师范学院机电学院,华南理工大学机械与汽车工程学院
177 |  |  | 绝缘片约束TIG电弧载流区的静电探针分析 | 中文 | 李渊博 | 兰州理工大学省部共建有色金属先进加工与再利用国家重点实验室,西安石油大学材料加工重点实验室 | 为了认识绝缘片约束TIG电弧载流区形态及电流密度的变化,采用一种低扰动静电探针,在电弧轴向不同高度截面内测定悬浮探针电位及饱和离子电流,并对不同约束程度下电位电流波形进行对比分析.结果表明,绝缘片高于弧根时,电弧不会受到绝缘片的固壁约束作用;在绝缘片的约束作用下,载流区电位梯度增大,并在绝缘片约束方向上发生收缩;载流区电流密度和温度随绝缘片约束程度增加而增大,且在靠近电弧截面中心的区域内,电弧能量更加集中. | 关键词 | 绝缘片约束TIG电弧;静电探针;等离子体诊断; | 焊接学报 | 2014 |  | 35 | 07 | 55 | 58
[5 empty] | 朱亮 | 兰州理工大学省部共建有色金属先进加工与再利用国家重点实验室,西安石油大学材料加工重点实验室
178 |  |  | 烧结时间对自钎剂钎料显微组织和力学性能的影响 | 中文 | 李秀朋 | 郑州机械研究所新型钎焊材料与技术国家重点实验室 | 采用热压烧结法制备了Al88Si自钎剂钎料环,研究了不同烧结时间条件下自钎剂钎料的显微组织和3003铝合金钎焊接头显微组织及力学性能.结果表明,钎料显微组织为AlSi基体、块状初晶硅相和颗粒状KAlF4;随着烧结时间的增长,钎料中钎剂活性降低.3003铝合金钎焊接头钎缝组织由αAl固溶体和针状共晶硅相组成;随着烧结时间的增长,钎料的流铺性能越来越差,钎焊接头中裂纹、固体夹杂、未钎满、孔穴等缺陷逐渐增多,钎焊接头强度降低. | 关键词 | 自钎剂钎料;铝及其合金;铝硅钎料;烧结时间; | 焊接学报 | 2014 |  | 35 | 07 | 59 | 62
[5 empty] | 龙伟民 | 郑州机械研究所新型钎焊材料与技术国家重点实验室
[5 empty] | 沈元勋 | 郑州机械研究所新型钎焊材料与技术国家重点实验室
[5 empty] | 裴夤崟 | 郑州机械研究所新型钎焊材料与技术国家重点实验室
179 |  |  | 基于ADAMS/View的弧焊机器人运动精度可靠性分析方法 | 中文 | 李昌 | 辽宁科技大学机械工程与自动化学院 | 弧焊机器人各部分的传动精度会对焊枪的行走精度产生累积误差,影响焊接质量,因此有效控制其传动精度和各类随机误差成为提高设计质量的关键.文中提出一种弧焊机器人运动精度可靠性分析方法.基于ADAMS/View软件虚拟平台,建立弧焊机器人参数化虚拟试验样机,利用乘同余法编写正态分布伪随机数子函数程序,模拟机构的各种随机误差分布,实现样机的Monte Carlo参数化,从而随机建立虚拟样机进行模拟计算,获取焊接过程动态特性大样本试验数据,统计试验数据并求取其运动可靠度.结果表明,该方法不必建立复杂的机构运动学数学模型,能有效提高设计效率和精度. | 关键词 | 弧焊机器人;运动可靠性;随机误差分析;虚拟试验样机; | 焊接学报 | 2014 |  | 35 | 07 | 63 | 66
[5 empty] | 王炳晨 | 辽宁科技大学机械工程与自动化学院
[5 empty] | 韩兴 | 辽宁科技大学机械工程与自动化学院
[5 empty] | 于晓光 | 辽宁科技大学机械工程与自动化学院
180 |  |  | 6063铝合金TIG焊接头的变形行为及等效模型 | 中文 | 朱浩 | 河北省交通工程材料重点实验室,石家庄铁道大学材料科学与工程学院,苏州科技学院机械工程学院 | 用有限元软件ABAQUS对平板对接6063铝合金TIG焊接头进行拉伸模拟,研究了HAZ宽度及板厚对焊接接头变形的影响规律,进而建立TIG焊接头有限元等效模型,并用带焊缝的6063铝合金薄壁方管的压缩模拟来验证等效模型的精确性.结果表明,与母材相比,力学性能不均匀的焊接接头中应力状态较为复杂,三向应力度在母材与HAZ交界处和焊缝与HAZ交界处存在突变,三向应力度最大值的位置从母材与HAZ交界处转变为焊缝与HAZ的交界处;力学性能不均匀的焊接接头中的三向应力度不仅取决于试样的厚度,还取决于接头的几何尺寸;铝合金TIG焊接头有限元等效模型宽度为20 mm;带焊缝铝合金薄壁方管的精细模型和等效模型的载荷-位移曲线吻合较好. | 关键词 | 铝合金TIG焊接头;变形;有限元分析;等效模型; | 焊接学报 | 2014 |  | 35 | 07 | 67 | 71
[5 empty] | 郭柱 | 河北省交通工程材料重点实验室,石家庄铁道大学材料科学与工程学院,苏州科技学院机械工程学院
[5 empty] | 崔少朋 | 河北省交通工程材料重点实验室,石家庄铁道大学材料科学与工程学院,苏州科技学院机械工程学院
[5 empty] | 齐芳娟 | 河北省交通工程材料重点实验室,石家庄铁道大学材料科学与工程学院,苏州科技学院机械工程学院
181 |  |  | 油气管道全位置单枪双丝自动焊接技术 | 中文 | 张锋 | 中国石油天然气管道科学研究院,中国石油天然气管道局,中国石油天然气管道局第三工程分公司 | 依据双丝焊技术原理,研制管道全位置单枪双丝自动焊系统,并针对X80钢级管线钢进行焊接试验,制定"内焊机根焊+单枪双丝全位置自动焊填充、盖面焊"的高效焊接工艺.结果表明,管道全位置单枪双丝焊接可有效解决现有管道焊接施工中出现的焊缝层间未熔合、气孔、未焊透、焊道不连续、咬边等缺陷,保证焊接质量.同时,可将管道焊缝的单层填充厚度由传统自动焊接工艺下的2~3 mm提升至4~6 mm,且焊缝成形美观、力学性能优良,满足了管道建设工程高效化施工对焊接高效率的要求,对油气长输管道的现场焊接施工具有应用价值与指导意义. | 关键词 | 油气管道;自动焊;单枪双丝;焊接系统;力学性能; | 焊接学报 | 2014 |  | 35 | 07 | 72 | 74
[5 empty] | 王长江 | 中国石油天然气管道科学研究院,中国石油天然气管道局,中国石油天然气管道局第三工程分公司
[5 empty] | 赵勇强 | 中国石油天然气管道科学研究院,中国石油天然气管道局,中国石油天然气管道局第三工程分公司
[5 empty] | 马志锋 | 中国石油天然气管道科学研究院,中国石油天然气管道局,中国石油天然气管道局第三工程分公司
[5 empty] | 李友 | 中国石油天然气管道科学研究院,中国石油天然气管道局,中国石油天然气管道局第三工程分公司
[5 empty] | 郭奇超 | 中国石油天然气管道科学研究院,中国石油天然气管道局,中国石油天然气管道局第三工程分公司
182 |  |  | 基于多经验参数约束的等离子弧焊熔池边缘检测 | 中文 | 刘新锋 | 山东大学材料液固结构演变及加工教育部重点实验室 | 对等离子弧焊接熔池图像边缘提取算法进行了研究.拍摄了等离子弧焊接正面熔池,发现强烈的正面电弧弧光被熔池液态金属表面反射后在图像中形成大面积的灰度饱和区,弧光区域边界的灰度梯度远大于真实熔池边缘的灰度梯度,导致常规的图像处理算法不能准确地将熔池边界提取出来.针对这一问题,提出多经验参数约束的边缘检测算法,使用前n幅已处理熔池图像边缘信息和弧光最小外接曲线等多种经验参数作为引导信息对图像边缘进行约束,剔除伪边界,检测出真实的熔池边缘信息.将所提取的边缘信息与试验测量结果进行比较,表明所提出的算法能够有效快速地检测出熔池边缘. | 关键词 | 等离子弧焊接;视觉检测;熔池图像;边缘检测;多经验参数约束; | 焊接学报 | 2014 |  | 35 | 07 | 75 | 78
[5 empty] | 任文建 | 山东大学材料液固结构演变及加工教育部重点实验室
[5 empty] | 高进强 | 山东大学材料液固结构演变及加工教育部重点实验室
[5 empty] | 武传松 | 山东大学材料液固结构演变及加工教育部重点实验室
183 |  |  | 受控短路过渡CO2焊焊接电流波形参数优化 | 中文 | 陈茂爱 | 山东大学材料液固结构演变与加工教育部重点实验室,山东大学材料连接技术研究所 | 对于波控短路过渡CO2焊,电弧峰值电流Ipa,电弧基值电流Iba以及由峰值电流切换到基值电流所用的时间(拖尾时间tw)等电流波形参数是可调的,它们对过渡稳定性和焊缝质量具有很大影响,利用正交试验,对不同送丝速度下电流波形参数进行了优化.结果表明,电弧峰值电流的影响最大.送丝速度为320 cm/min时,电流波形参数Ipa,Iba和tw无论如何调整,飞溅率均在2.5%以上,焊缝表面质量差;送丝速度为360~400 cm/min时,最优电流波形参数为:Ipa=440 A,Iba=50 A,tw=0.6 ms.而在400 cm/min的送丝速度下,在宽广的电流波形参数范围内(Ipa为440~480 A,Iba为30~50A,tw为0.6~0.8 ms)均可获得飞溅率极低、焊缝表面质量好的稳定焊接过程. | 关键词 | 二氧化碳气体保护焊;飞溅;短路过渡; | 焊接学报 | 2014 |  | 35 | 07 | 79 | 82
[5 empty] | 蒋元宁 | 山东大学材料液固结构演变与加工教育部重点实验室,山东大学材料连接技术研究所
[5 empty] | 武传松 | 山东大学材料液固结构演变与加工教育部重点实验室,山东大学材料连接技术研究所
184 |  |  | Al3003铝合金激光脉冲焊温度场数值模拟 | 中文 | 傅冠生 | 宁波南车新能源科技有限公司 | 采用有限元法对超级电容器壳体焊接结构在激光脉冲焊接时的温度场演变规律进行模拟计算.在实际构件上截取各条焊缝试样进行宏观观察,确定焊缝的几何参数.在热扩散仪上对材料的热导率和比热容进行测试,获得有限元计算所需的准确的材料热物理参数.在材料试验机上对材料进行高温拉伸试验,通过多个温度点的应力应变曲线判断材料的熔点温度.结果表明,脉冲激光焊接能量集中,不会造成整个构件的整体温升,在整个焊接过程中电芯及橡胶元器件均不会发生损坏. | 关键词 | 超级电容器;激光;数值模拟;脉冲; | 焊接学报 | 2014 |  | 35 | 07 | 83 | 86
[5 empty] | 郑谋锦 | 宁波南车新能源科技有限公司
185 |  |  | 电阻点焊中电极位移的测量方法分析 | 中文 | 王先锋 | 南车株洲电力机车有限公司 | 简述了电阻点焊中传统的电极位移测量方法,包括直接测量方法、上电极运动测量方法和长臂工装测量方法.通过有限元方法分析了焊钳在设定电极力和动态电极力作用下的变形,并分析了该变形对上电极运动测量方法和长臂工装测量方法的影响.结果表明,因动态电极力的影响,使焊钳发生变形以及下电极发生相对较大垂直位移和偏转角,从而使上电极运动测量方法和长臂工装测量方法均无法准确测量电极位移值.最后提出了梯形关系的电极位移测量方法. | 关键词 | 电阻点焊;电极位移;电极力;测量方法;有限元; | 焊接学报 | 2014 |  | 35 | 07 | 87 | 90
[5 empty] | 杨颖 | 南车株洲电力机车有限公司
[5 empty] | 王国军 | 南车株洲电力机车有限公司
[5 empty] | 王雪芳 | 南车株洲电力机车有限公司
186 |  |  | 自冲铆接头组织及性能分析 | 中文 | 许竞楠 | 昆明理工大学机电工程学院 | 分析了有铆自冲铆接和压印连接的工艺特点,对比了两种不同连接方式的接头抗拉伸-抗剪强度;利用阳极化覆膜的方法制备接头金相试样,对接头机械自锁区材料的组织及流向进行观测.结果表明,有铆自冲铆接的抗拉伸-抗剪强度高于压印连接.机械连接导致的材料塑性变形,使晶粒由母材区的等轴状逐渐向纤维状过渡,依据晶粒分布特性,将有铆自冲铆接头截面划分为:母材未变形区、上板内锁区、下板内锁区、上板过渡区、下板过渡区、塑性影响区.在接头自锁区附近由于纤维组织的形成,使金属的性能产生各向异性,沿纤维方向的强度和塑性将高于垂直方向. | 关键词 | 自冲铆;压印连接;机械内锁区;接头金相组织; | 焊接学报 | 2014 |  | 35 | 07 | 91 | 95
[5 empty] | 何晓聪 | 昆明理工大学机电工程学院
[5 empty] | 曾凯 | 昆明理工大学机电工程学院
[5 empty] | 邢宝英 | 昆明理工大学机电工程学院
187 |  |  | 环境压力对高压干法GMAW熔滴过渡影响分析 | 中文 | 李凯 | 哈尔滨工业大学先进焊接与连接国家重点实验室 | 采用红外激光作为背光源,应用高速摄像系统对高压干法GMAW熔滴过渡进行了研究.通过0.4 MPa以内氩气环境的试验发现,环境压力超过临界压力后熔滴过渡形式会发生转变.随着环境压力的增加,在小电流情况下,过渡形式先由大滴过渡转变为短路过渡,进而转变为排斥过渡;在焊接电流较大情况下,熔滴依次呈现射流过渡、短路与射流混合过渡、排斥过渡.并从熔滴受力的角度分析了压力环境熔滴过渡形式转变机理.指出产生排斥过渡的原因是在环境压力的作用下电弧与弧根收缩,改变了熔滴的受力状态而产生的. | 关键词 | 高压干法;熔化极焊接;熔滴过渡; | 焊接学报 | 2014 |  | 35 | 07 | 96 | 100
[5 empty] | 高洪明 | 哈尔滨工业大学先进焊接与连接国家重点实验室
[5 empty] | 李海超 | 哈尔滨工业大学先进焊接与连接国家重点实验室
[5 empty] | 巩杉 | 哈尔滨工业大学先进焊接与连接国家重点实验室
188 |  |  | 旁路分流双面电弧焊耦合电弧形态及电弧压力测量 | 中文 | 徐向方 | 哈尔滨工程大学船舶工程学院 | 建立旁路分流MIG-TIG双面电弧焊接试验系统,利用高速摄像机拍摄电弧形态,采用"小孔快速起弧法"测量施加旁路分流前后的电弧压力分布.结果表明,施加旁路分流后,由于洛仑兹力的作用,耦合电弧的体积膨胀,电弧形态由原来的发散状变为"钟罩"形,沿弧长方向电弧截面直径变化梯度减小.与单独MIG焊电弧相比,由于耦合电弧形状的改变,导致耦合电弧压力整体显著降低,电弧中心的压力峰值仅为单独MIG焊电弧的29.4%,压力分布更加均匀,使得焊缝成形均匀美观,接头质量明显改善. | 关键词 | 旁路分流MIG-TIG双面焊;耦合电弧;电弧形态;电弧压力; | 焊接学报 | 2014 |  | 35 | 07 | 101 | 104
[5 empty] | 苗玉刚 | 哈尔滨工程大学船舶工程学院
[5 empty] | 韩端锋 | 哈尔滨工程大学船舶工程学院
[5 empty] | 吴斌涛 | 哈尔滨工程大学船舶工程学院
189 |  |  | 高强钢振动焊接工艺参数的优化 | 中文 | 苏允海 | 沈阳工业大学材料科学与工程学院 | 在WQ960高强钢GMAW焊接过程中施加机械振动,焊接过程中通过改变焊接电流、振动频率和振动振幅实现随焊随振.为了确定高强钢振动焊接的最佳工艺参数,引入正交试验方法,对各个参数下的焊接接头的微观组织、拉伸性能和冲击性能进行分析,确定最佳参数,并探究振动参数和焊接参数共同作用下高强钢焊接接头的组织性能演变规律及机理.结果表明,最佳振动焊接工艺参数为:焊接电流220 A,振动频率50 Hz,振动振幅0.5 mm;此时焊接接头的力学性能分别为:抗拉强度为875 MPa,冲击吸收功为70 J.这是因为振动可以细化晶粒,减少先共析铁素体的析出,进而使焊接接头的力学性能提高. | 关键词 | 低合金高强钢;振动焊接;正交试验; | 焊接学报 | 2014 |  | 35 | 07 | 105 | 108
[5 empty] | 马大海 | 沈阳工业大学材料科学与工程学院
[5 empty] | 林金梁 | 沈阳工业大学材料科学与工程学院
[5 empty] | 刘政军 | 沈阳工业大学材料科学与工程学院
190 |  |  | HG785D高强钢焊接热影响区性能 | 中文 | 张强 | 北京交通大学机械电子与控制工程学院 | 文中主要研究了HG785D高强钢焊接接头热影响区性能,HG785D高强钢采用熔化极活性气体保护焊(80%Ar+20%CO2)进行焊接.通过对焊缝及热影响区力学性能及显微组织分析.结果表明,热影响区冲击性能较低,同时硬度较高.且热影响焊缝金属组织由母材的回火索氏体转变为马氏体及上贝氏体,而在焊缝区,由于填充金属合金元素较多,组织为铁素体和粒状贝氏体,具有较好的韧性.在热影响区,由于马氏体及上贝氏体等硬脆相的存在使得热影响区淬硬性增强,脆性增大. | 关键词 | 高强钢;热影响区;脆性; | 焊接学报 | 2014 |  | 35 | 07 | 109 | 112
[5 empty] | 韩建民 | 北京交通大学机械电子与控制工程学院
[5 empty] | 杨智勇 | 北京交通大学机械电子与控制工程学院
[5 empty] | 王军强 | 北京交通大学机械电子与控制工程学院
191 |  |  | 焊接方法对超低碳马氏体不锈钢焊丝熔敷金属冲击韧性的影响 | 中文 | 杜兵 | 哈尔滨理工大学材料科学与工程学院,哈尔滨焊接研究所 | 针对大型水轮机转轮焊缝金属冲击韧性偏低,研究了不同焊接方法和气体含量对超低碳马氏体不锈钢熔敷金属冲击韧性的影响.结果表明,TIG焊和激光-MIG复合热源焊可有效提高熔敷金属的冲击韧性.TIG焊适合于不锈钢转轮的少量补焊,激光-MIG复合热源焊可在叶片与上冠及下环的组焊中推广应用.随着熔敷金属中C,[O],[N]元素含量的增加,熔敷金属的冲击韧性降低,但[O]元素含量是控制冲击韧性的决定因素.当熔敷金属中[O]元素含量较高时,形成较多球形氧化夹杂物,成为裂纹源,降低了冲击启裂功和裂纹扩展功,使冲击韧性明显降低. | 关键词 | 马氏体不锈钢;焊接方法;冲击韧性;水轮机转轮; | 焊接学报 | 2014 |  | 35 | 08 | 1 | 4
[5 empty] | 孙凤莲 | 哈尔滨理工大学材料科学与工程学院,哈尔滨焊接研究所
[5 empty] | 徐玉君 | 哈尔滨理工大学材料科学与工程学院,哈尔滨焊接研究所
[5 empty] | 李小宇 | 哈尔滨理工大学材料科学与工程学院,哈尔滨焊接研究所
[5 empty] | 吕晓春 | 哈尔滨理工大学材料科学与工程学院,哈尔滨焊接研究所
[5 empty] | 秦建 | 哈尔滨理工大学材料科学与工程学院,哈尔滨焊接研究所
192 |  |  | 软开关谐振过程稳定性分析与PWM控制波形优化 | 中文 | 朱志明 | 清华大学机械工程系,清华大学先进成形制造教育部重点实验室 | 在移相控制全桥功率变换器的软开关谐振过程解耦分析基础上,针对电源启动和焊接电弧负载频繁剧烈的动态变化过程,提出了一种"1-2-1"的余弦模式PWM控制波形.根据数字信号处理(DSP)的数字化脉冲宽度调制(PWM)生成原理,设计实现了基于"1-2-1"余弦模式的移相PWM控制波形,并进行了控制效果的试验验证.结果表明,采用此模式对全桥功率变换器进行移相PWM控制,不仅可以满足电源输出特性对PWM控制有效占空比的要求,而且可以保证超前臂并联谐振网络和变压器原边串联谐振网络的软开关谐振过程的动态稳定性,保持功率器件在电源启动和负载动态变化过程中的软开关状态. | 关键词 | 控制波形优化;移相PWM控制;软开关谐振;全桥变换器; | 焊接学报 | 2014 |  | 35 | 08 | 5 | 8
[5 empty] | 杨中宇 | 清华大学机械工程系,清华大学先进成形制造教育部重点实验室
[5 empty] | 夏铸亮 | 清华大学机械工程系,清华大学先进成形制造教育部重点实验室
[5 empty] | 汤莹莹 | 清华大学机械工程系,清华大学先进成形制造教育部重点实验室
193 |  |  | 相变塑性对低温相变钢焊接接头残余应力计算精度的影响 | 中文 | 邓德安 | 重庆大学材料科学与工程学院,大阪大学接合科学研究所 | 基于JWRIAN焊接数值模拟软件,开发了考虑固态相变的热—冶金—力学耦合的数值计算方法来模拟低温相变钢的焊接残余应力.重点讨论了固态相变中的体积变化、屈服强度变化和相变塑性对焊接残余应力的影响.结果表明,相变引起的体积变化和屈服强度变化对最终的焊接残余应力分布和大小有显著影响,相变塑性与前两者相比较影响相对较小,但它对焊缝和热影响区在相变过程中的应力变化趋势有一定的减缓作用,从而适度"松弛"了残余应力. | 关键词 | 固态相变;数值模拟;残余应力;相变塑性; | 焊接学报 | 2014 |  | 35 | 08 | 9 | 12
[5 empty] | 村川英一 | 重庆大学材料科学与工程学院,大阪大学接合科学研究所
[5 empty] | 麻宁绪 | 重庆大学材料科学与工程学院,大阪大学接合科学研究所
194 |  |  | 光纤激光辅助TIG焊焊缝成形特点及影响因素分析 | 中文 | 尹燕 | 兰州理工大学甘肃省有色金属新材料省部共建国家重点实验室,中国钢研科技集团有限公司 | 在活性焊接法研究的基础上提出了激光辅助TIG焊方法.焊前在氧气保护下采用小功率激光器熔化焊道表面,然后用常规TIG焊覆盖激光预熔焊道,从而可使熔深增加,熔宽减小.结果表明,激光预熔和未预熔焊道熔深、熔宽均随焊接电流的增加而增加,但激光预熔焊道熔深增加的更快;焊接速度的增加使激光预熔和未预熔焊道熔深、熔宽均减小;随激光功率增加,焊道熔深增加,熔宽减小;随预熔速度的增加,熔深先增大后减小,熔宽先减小后增大.综合最佳参数后可以得到焊缝熔深增加明显、焊缝表面成形良好的焊道,从而可以发展为一种新的活性焊接法. | 关键词 | 活性焊;激光;氧元素;熔深增加; | 焊接学报 | 2014 |  | 35 | 08 | 13 | 16
[5 empty] | 他进国 | 兰州理工大学甘肃省有色金属新材料省部共建国家重点实验室,中国钢研科技集团有限公司
[5 empty] | 王占冲 | 兰州理工大学甘肃省有色金属新材料省部共建国家重点实验室,中国钢研科技集团有限公司
[5 empty] | 张瑞华 | 兰州理工大学甘肃省有色金属新材料省部共建国家重点实验室,中国钢研科技集团有限公司
195 |  |  | TiAl合金表面激光重熔MCrAlY涂层热腐蚀性能 | 中文 | 王东生 | 南京航空航天大学机电学院,铜陵学院机械工程学院 | 采用等离子喷涂技术在TiAl合金表面制备了MCrAlY涂层,并用激光重熔工艺对涂层进行处理,研究了TiAl合金、等离子喷涂MCrAlY涂层及激光重熔MCrAlY涂层850℃下75%Na2SO4+25%NaCl(质量分数)混合盐浸泡热腐蚀性能,分析了不同试样的热腐蚀破坏机理,并讨论了激光重熔处理对涂层热腐蚀性能的影响.结果表明,等离子喷涂MCrAlY涂层能显著提高TiAl合金的耐热腐蚀性能,经过激光重熔后可进一步提高其耐热腐蚀性能.MCrAlY涂层在高温熔盐中的热腐蚀发生的是表面氧化反应和内部硫化反应,主要生成Al2O3,Cr2O3,NiO,NiCr2O4,Ni3S2及CrS等腐蚀产物. | 关键词 | 激光重熔;等离子喷涂;MCrAlY涂层;TiAl合金;热腐蚀性能; | 焊接学报 | 2014 |  | 35 | 08 | 17 | 20
[5 empty] | 田宗军 | 南京航空航天大学机电学院,铜陵学院机械工程学院
[5 empty] | 沈理达 | 南京航空航天大学机电学院,铜陵学院机械工程学院
[5 empty] | 黄因慧 | 南京航空航天大学机电学院,铜陵学院机械工程学院
196 |  |  | 激光增强GMAW焊接熔滴过渡控制试验 | 中文 | 朱加雷 | 北京石油化工学院机械工程学院 | 水下环境压力对于焊接熔滴过渡和焊接过程稳定性具有一定的负面阻碍作用,需要提供额外的作用力帮助稳定焊接电弧和改善熔滴过渡状态;为验证激光增强熔滴过渡控制技术的可行性,搭建了空气环境下的相关试验系统,并进行了激光增强前后的熔滴过渡状态对比研究.结果表明,在焊接过程中施加一定功率密度的激光对熔滴过渡行为具有明显的改善作用,可以在一定范围内改善熔滴过渡状态,并可以通过激光控制过渡熔滴的大小,提高焊接过程的稳定性.试验结果为进一步开展激光增强高压干法水下焊接试验奠定了基础. | 关键词 | 激光增强;熔滴过渡;高速摄像; | 焊接学报 | 2014 |  | 35 | 08 | 21 | 24
[5 empty] | 焦向东 | 北京石油化工学院机械工程学院
[5 empty] | 乔溪 | 北京石油化工学院机械工程学院
[5 empty] | 贾存锋 | 北京石油化工学院机械工程学院
197 |  |  | 高速列车6005A-T6铝合金焊接接头软化分析 | 中文 | 吕晓春 | 机械科学研究院哈尔滨焊接研究所,徐工机械建设机械分公司 | 测试了6005A-T6铝合金双丝MIG焊和激光-双丝MIG复合焊的焊接热循环曲线,并利用热处理方法进行了焊接软化的热模拟试验,探讨了6005A-T6铝合金焊接接头的软化问题.结果表明,焊接热循环峰值温度超过260℃时热影响区开始软化,当峰值温度达到350℃左右时软化最为严重,晶内的非稳态强化相β″相及β’相转变为平衡态的β相(Mg2Si)并聚集长大是造成软化的根本原因;受热温度在260~500℃的热影响区,焊后经简单的时效处理后,硬度无法恢复至原始状态;复合焊的焊接热循环曲线在260℃以上的高温停留时间相对较短,这是造成复合焊接头软化程度低于常规MIG焊的直接原因. | 关键词 | 高速列车;6005A-T6铝合金;复合焊;接头软化; | 焊接学报 | 2014 |  | 35 | 08 | 25 | 29
[5 empty] | 雷振 | 机械科学研究院哈尔滨焊接研究所,徐工机械建设机械分公司
[5 empty] | 张健 | 机械科学研究院哈尔滨焊接研究所,徐工机械建设机械分公司
[5 empty] | 掌丽华 | 机械科学研究院哈尔滨焊接研究所,徐工机械建设机械分公司
198 |  |  | 一种改进的微组装焊点三维重建算法 | 中文 | 赵辉煌 | 湖南大学电气与信息工程学院,衡阳师范学院计算机科学系 | 焊点表面三维重建是微组装质量三维检测与控制技术的重点研究内容之一.焊点图像中存在的高亮区,使得微电子组装焊点表面三维重建成为难点问题.为解决此问题,通过分析焊点表面光照反射项,结合焊点图像的特点,依据光照反射原理,推导焊点表面反射光照反射模型;通过分析图像中高亮区的形成原理,提出一种改进的微组装焊点表面三维重建算法.结果表明,与基于其它传统光照反射模型的三维重建方法相比,采用提出的三维重建算法可解决微组装焊点三维重建失真问题,重建出的焊点三维形状更加理想. | 关键词 | 焊点;微电子组装;三维重建;阴影恢复形状算法; | 焊接学报 | 2014 |  | 35 | 08 | 30 | 34
[5 empty] | 王耀南 | 湖南大学电气与信息工程学院,衡阳师范学院计算机科学系
[5 empty] | 孙雅琪 | 湖南大学电气与信息工程学院,衡阳师范学院计算机科学系
[5 empty] | 魏书堤 | 湖南大学电气与信息工程学院,衡阳师范学院计算机科学系
199 |  |  | 不锈钢点焊接头S-N曲线转折点的优化过渡 | 中文 | 朱国仁 | 吉林大学链传动研究所,吉林大学机械科学与工程学院 | 基于成组法、升降法试验,绘制出不锈钢点焊接头S-N曲线,根据所绘制的S-N曲线和升降法试验数据分析比较确定S-N曲线在转折点处需要进行转折过渡.为了使制定出的S-N曲线和转折点疲劳寿命N0具有更好的实际工程应用价值,提出了过渡点处采用变斜率斜线段连接的理论及方法.通过试验验证了S-N曲线转折点处采用变斜率斜线段过渡方法的可行性,并对两条曲线进行了比较分析.结果表明,利用新方法绘制的S-N曲线能更准确的显示点焊接头的性能. | 关键词 | 点焊接头;S-N曲线;转折点;变斜率斜线段过渡; | 焊接学报 | 2014 |  | 35 | 08 | 35 | 38
[5 empty] | 陈松 | 吉林大学链传动研究所,吉林大学机械科学与工程学院
[5 empty] | 王振宝 | 吉林大学链传动研究所,吉林大学机械科学与工程学院
200 |  |  | Q235B钢对接焊接头振动S-N曲线的分析 | 中文 | 范文学 | 内蒙古工业大学材料科学与工程学院,内蒙古工业大学矿业学院 | 通过分析确定Q235B钢对接焊接头的振动疲劳S-N曲线与静疲劳S-N曲线是具有相同斜率的连续型曲线,并基于静疲劳S-N曲线推得振动疲劳S-N曲线的表达式.文中通过试验确定了Q235B钢对接焊接头的静疲劳S-N曲线和不同加载频率下对应的真实拉伸强度,确定了振动疲劳修正系数为0.345 2,经过残余应力和接头板厚修正后,利用振动疲劳S-N曲线预测了疲劳寿命为5×106周次时振动疲劳极限为114.84 MPa,与试验值相差仅为7.60%.结果表明,文中所用方法能够用于Q235B钢振动S-N曲线的推断. | 关键词 | Q235B钢;焊接接头;振动疲劳;S-N曲线; | 焊接学报 | 2014 |  | 35 | 08 | 39 | 42
[5 empty] | 陈芙蓉 | 内蒙古工业大学材料科学与工程学院,内蒙古工业大学矿业学院
[5 empty] | 解瑞军 | 内蒙古工业大学材料科学与工程学院,内蒙古工业大学矿业学院
[5 empty] | 唐大富 | 内蒙古工业大学材料科学与工程学院,内蒙古工业大学矿业学院
201 |  |  | 紫铜厚大结构件钨极氩弧焊热裂纹形成机理 | 中文 | 李一楠 | 青岛理工大学山东省高校摩擦学与先进表面技术重点实验室,哈尔滨工业大学先进焊接及连接国家重点实验室 | 对紫铜厚大结构件钨极氩弧焊(GTAW)热裂纹形成机理进行了研究.对热裂纹的动态形成过程进行观察和分析,在普罗霍罗夫理论基础上优化了热裂纹形成判据,并建立了基于刚性拘束热裂纹试验的紫铜厚板GTAW有限元模型.结果表明,内部变形率Δε是促使开裂的内因,得到HS201焊缝金属在脆性温度区间内(BTR)的横向拉伸应力及Δε的变化规律,并与其高温延性进行对比,得到不预热工艺下热裂纹产生的原因.为了防止热裂纹的出现,模拟并分析了不同预热温度下HS201焊缝金属的Δε的变化规律,预热温度由500℃降为420℃即可避免热裂纹出现. | 关键词 | 紫铜;热裂纹;钨极氩弧焊; | 焊接学报 | 2014 |  | 35 | 08 | 43 | 47
[5 empty] | 闫久春 | 青岛理工大学山东省高校摩擦学与先进表面技术重点实验室,哈尔滨工业大学先进焊接及连接国家重点实验室
[5 empty] | 郭峰 | 青岛理工大学山东省高校摩擦学与先进表面技术重点实验室,哈尔滨工业大学先进焊接及连接国家重点实验室
[5 empty] | 彭子龙 | 青岛理工大学山东省高校摩擦学与先进表面技术重点实验室,哈尔滨工业大学先进焊接及连接国家重点实验室
202 |  |  | 修焊机器人非线性关节系统建模与控制算法 | 中文 | 刘佳君 | 清华大学先进成形制造教育部重点实验室,浙江清华长三角研究院 | 针对所研制修焊机器人关节存在死区、间隙等高度非线性环节,影响系统动态响应性能与作业路径精度的问题,采用粒子群优化的方法辨识了含间隙非线性环节的机器人主动关节模型,结合辨识结果采用间隙补偿切换控制算法,并综合采用基于速度逆运动学的前馈反馈复合控制,提高了主动关节的角度跟踪控制精度.控制算法的实际试验结果显示,机器人各主动关节联动控制下的机器人末端作业单元直线路径的平均误差0.2 mm.结果表明,所采用软件算法有效弥补了低精密度减速器的不足,降低硬件成本. | 关键词 | 修焊机器人;非线性系统;辨识;间隙补偿;前馈; | 焊接学报 | 2014 |  | 35 | 08 | 48 | 52
[5 empty] | 孙振国 | 清华大学先进成形制造教育部重点实验室,浙江清华长三角研究院
[5 empty] | 张文增 | 清华大学先进成形制造教育部重点实验室,浙江清华长三角研究院
[5 empty] | 陈强 | 清华大学先进成形制造教育部重点实验室,浙江清华长三角研究院
203 |  |  | 三光路熔池图像的视觉注意特征提取 | 中文 | 章妍 | 上海交通大学机器人焊接智能化实验室 | 焊缝跟踪和熔透控制都是焊接质量控制中的重要部分.试验采用三光路视觉传感系统,在铝合金脉冲GTAW焊接过程中,三个光路同时采集熔池正前方、斜后方、斜下方图像,并投影到同一幅图像上.图像包含了焊缝、正面熔池和背面熔池等丰富的信息.采用视觉注意的方法找到图像各部分与熔池特征参数相关的小区域进行处理,将图像中包含的熔池特征参数提取出来.结果表明,视觉注意方法用于焊接过程中熔池特征的实时检测时,由于只处理感兴趣的小区域,比一般方法具有更高的明确性以及高效性. | 关键词 | 焊接质量控制;熔池图像处理;视觉注意;感兴趣区域检测; | 焊接学报 | 2014 |  | 35 | 08 | 53 | 56
[5 empty] | 吕娜 | 上海交通大学机器人焊接智能化实验室
[5 empty] | 黄一鸣 | 上海交通大学机器人焊接智能化实验室
[5 empty] | 陈善本 | 上海交通大学机器人焊接智能化实验室
204 |  |  | 2219铝合金搅拌摩擦焊温度场的三维实体耦合数值模拟 | 中文 | 杜岩峰 | 首都航天机械公司,北京航空航天大学机械工程及自动化学院 | 为更贴近实际的模拟搅拌摩擦焊焊接过程中复杂的热力行为,试验通过建立三维搅拌摩擦焊过程数学模型,采用三维实体耦合的有限元方法来分析2219铝合金搅拌摩擦焊热过程和温度场分布.结果表明,搅拌摩擦焊焊缝的温度场梯度呈现上密下疏,前密后疏的分布状态,最高温度位于后退侧的搅拌针与轴肩的过渡区,焊缝后退边的温度高于前进边,搅拌针底部温度超过2219铝合金的再结晶温度,可确保对接接头根部形成紧密焊缝,模拟结果为研究搅拌摩擦焊的机理和优化搅拌摩擦焊焊接工艺提供了支持. | 关键词 | 2219铝合金;搅拌摩擦焊;温度场;数值模拟; | 焊接学报 | 2014 |  | 35 | 08 | 57 | 60
[5 empty] | 白景彬 | 首都航天机械公司,北京航空航天大学机械工程及自动化学院
[5 empty] | 田志杰 | 首都航天机械公司,北京航空航天大学机械工程及自动化学院
[5 empty] | 李劲松 | 首都航天机械公司,北京航空航天大学机械工程及自动化学院
[5 empty] | 张彦华 | 首都航天机械公司,北京航空航天大学机械工程及自动化学院
205 |  |  | 厚板铝合金搅拌摩擦焊接头组织及性能沿厚度方向的变化规律 | 中文 | 高辉 | 北京石油化工学院,北京化工大学机电工程学院,中国航空工业集团北京航空制造工程研究所 | 通过分层法对30 mm厚7A05-T6铝合金搅拌摩擦焊接头焊核区不同位置的微观组织、力学性能进行了研究.结果表明,上表层附近的再结晶晶粒尺寸最大;当旋转频率为360 r/min,焊接速度为100 mm/min时,TI到T5层的抗拉强度分别为326,354,342,334和307 MPa,呈先高后低的趋势,且屈服强度和断后伸长率也呈一样的趋势;微观断口中存在大量的网状韧窝,其中分层切片T2上韧窝最深.显微硬度分布为焊缝上部高于下部,沿焊缝中心不对称分布.随厚度增加,轴肩产生的摩擦热自上到下不断降低,是造成中下部工件性能下降的主要原因. | 关键词 | 搅拌摩擦焊;力学性能;微观组织;7A05铝合金; | 焊接学报 | 2014 |  | 35 | 08 | 61 | 65
[5 empty] | 董继红 | 北京石油化工学院,北京化工大学机电工程学院,中国航空工业集团北京航空制造工程研究所
[5 empty] | 张坤 | 北京石油化工学院,北京化工大学机电工程学院,中国航空工业集团北京航空制造工程研究所
[5 empty] | 栾国红 | 北京石油化工学院,北京化工大学机电工程学院,中国航空工业集团北京航空制造工程研究所
206 |  |  | FPGA焊点连接失效故障诊断 | 中文 | 王建业 | 空军工程大学防空反导学院 | 利用焊点内建自测(solder joint built-in self-test,SJ BIST)方法,建立球栅阵列(ball grid array,BGA)封装现场可编程门阵列(field programmable gate array,FPGA)焊点连接失效故障诊断的模型,用multisim进行仿真,并在Altera DE2平台上进行验证.结果表明,相比已有的文献资料,文中对SJ BIST诊断方法进行了更详细论证,更详细地确定了焊点阻抗大小,从而可得到更准确的FPGA焊点健康状态信息. | 关键词 | 内建自测;现场可编程门阵列;球栅阵列;焊点;故障诊断; | 焊接学报 | 2014 |  | 35 | 08 | 66 | 70
[5 empty] | 丁浩 | 空军工程大学防空反导学院
[5 empty] | 刘苍 | 空军工程大学防空反导学院
[5 empty] | 梁清龙 | 空军工程大学防空反导学院
207 |  |  | 采用不同结构Cu/V填充层的钛合金/不锈钢电子束焊接试验 | 中文 | 王廷 | 哈尔滨工业大学(威海)山东省特种焊接技术重点实验室,哈尔滨工业大学先进焊接与连接国家重点实验室,哈尔滨工业大学机电工程学院 | 对采用不同结构Cu/V填充层的钛合金与不锈钢电子束焊接头横截面形貌、微观组织及力学性能进行了分析.结果表明,采用片层结构的Cu/V填充层进行焊接时,焊缝组织由钒基固溶体、铜基固溶体及铁基固溶体组成,但由于焊缝底部有钢层未熔,形成未熔合缺陷,接头强度为288 MPa.采用楔形结构的Cu/V填充层,在保持接头固溶体过渡组织结构特征的同时,消除了未熔合缺陷,接头抗拉强度达到385 MPa.未熔钒层为接头力学性能薄弱区域,不同结构填充层的焊接接头断裂均发生于未熔钒层处. | 关键词 | TA15钛合金;304不锈钢;电子束焊接;力学性能;微观组织; | 焊接学报 | 2014 |  | 35 | 08 | 71 | 74
[5 empty] | 张秉刚 | 哈尔滨工业大学(威海)山东省特种焊接技术重点实验室,哈尔滨工业大学先进焊接与连接国家重点实验室,哈尔滨工业大学机电工程学院
[5 empty] | 张艳桥 | 哈尔滨工业大学(威海)山东省特种焊接技术重点实验室,哈尔滨工业大学先进焊接与连接国家重点实验室,哈尔滨工业大学机电工程学院
[5 empty] | 冯吉才 | 哈尔滨工业大学(威海)山东省特种焊接技术重点实验室,哈尔滨工业大学先进焊接与连接国家重点实验室,哈尔滨工业大学机电工程学院
[5 empty] | 钟诗胜 | 哈尔滨工业大学(威海)山东省特种焊接技术重点实验室,哈尔滨工业大学先进焊接与连接国家重点实验室,哈尔滨工业大学机电工程学院
208 |  |  | 基于最小二乘法的脉冲MIG焊参数一元化调节 | 中文 | 薛家祥 | 华南理工大学机械与汽车工程学院,江西理工大学机电工程学院 | 针对数字化焊机焊接参数复杂繁琐,不易于实现大规模工艺试验的特点,提出了一种基于最小二乘法的脉冲MIG焊参数一元化调节方法.该方法利用经工艺试验得到的大步距标定的焊接电流与各种焊接参数的拟合关系,得到最佳的拟合曲线,充分利用了所有的经试验得到的理想数据,并且容易实现软件编程,算法简便,可快速实现大范围内对焊接参数的连续调节.通过对单脉冲、双脉冲焊接参数的拟合处理并且进行试焊,焊接过程稳定,能够得到成形美观、飞溅较少、鱼鳞纹清晰的焊缝.结果表明,该拟合方法稳定、可靠、可行. | 关键词 | 最小二乘法;曲线拟合;一元化调节;数字化焊机; | 焊接学报 | 2014 |  | 35 | 08 | 75 | 78
[5 empty] | 姜乘风 | 华南理工大学机械与汽车工程学院,江西理工大学机电工程学院
[5 empty] | 张晓莉 | 华南理工大学机械与汽车工程学院,江西理工大学机电工程学院
[5 empty] | 朱晓军 | 华南理工大学机械与汽车工程学院,江西理工大学机电工程学院
[5 empty] | 朱强 | 华南理工大学机械与汽车工程学院,江西理工大学机电工程学院
209 |  |  | 搅拌摩擦焊焊接5083铝合金板材焊核区的晶体取向 | 中文 | 袁鸽成 | 广东工业大学材料与能源学院 | 采用搅拌摩擦焊焊接了5083铝合金板材,借助电子背散射衍射技术和取向成像分析软件,对比性地分析了母材和焊核区的晶粒形貌、取向差分布、织构组分及取向分布函数,分析了焊核区晶体取向的变化.结果表明,在热—力作用下,焊核区发生动态再结晶,显示等轴晶粒形貌,平均晶粒尺寸约为15.8μm,同时大角度晶界比例明显增加.母材的黄铜织构B{011}<211>和S织构{123}<634>的比例分别达到30.6%和13.6%以上;搅拌摩擦焊后,焊核区的B织构和S织构的比例分别降至4%和1.8%,原位再结晶形成的R{124}<211>织构组分约为7.7%,焊核区其它常见面心立方金属织构组分的比例均低于8%,意味着焊核区由强取向组织转变为弱取向组织. | 关键词 | 5083铝合金;搅拌摩擦焊;焊核区;晶体取向; | 焊接学报 | 2014 |  | 35 | 08 | 79 | 82
[5 empty] | 梁春朗 | 广东工业大学材料与能源学院
[5 empty] | 刘洪 | 广东工业大学材料与能源学院
[5 empty] | 袁潜 | 广东工业大学材料与能源学院
210 |  |  | 液压支架用785高强度钢焊接温度场模拟与验证 | 中文 | 迟露鑫 | 重庆理工大学材料科学与工程学院 | 为了优化785高强度钢焊接工艺参数,能够提供焊件上典型位置的准确热循环曲线,掌握和预测焊接过程中及焊后焊件组织、性能变化规律,采用ANSYS有限元软件对20 mm板材焊接温度场进行数值模拟,并将模拟结果与相同工艺条件下焊接试验数据进行比较.结果表明,焊接热循环曲线的模拟结果与试验数据高度吻合;模拟焊接热影响区的宽度与实际测量值基本一致;从母材到熔合区,板条贝氏体逐渐减少,粒状贝氏体逐渐增加,晶粒尺寸也逐渐变得粗大. | 关键词 | 785高强度钢;数值模拟;温度场;组织; | 焊接学报 | 2014 |  | 35 | 08 | 83 | 86
[5 empty] | 孙昭藩 | 重庆理工大学材料科学与工程学院
[5 empty] | 伍光凤 | 重庆理工大学材料科学与工程学院
211 |  |  | 高速TIG-MIG复合焊焊缝驼峰及咬边消除机理 | 中文 | 娄小飞 | 山东大学材料连接技术研究所,广西机电职业技术学院 | 搭建了TIG-MIG复合焊试验平台及电参数—高速图像同步采集系统,进行了一系列低碳钢高速TIG-MIG复合焊工艺试验,研究了高速TIG-MIG复合焊的电弧形态、熔滴过渡及熔池行为对焊缝成形的影响,并确定了合适的匹配参数.结果表明,MIG焊电流在240~300 A,且TIG焊电流与MIG焊电流相当时,TIG-MIG复合焊焊接过程稳定,即使在焊接速度高达2.5 m/min时,焊缝仍无驼峰、咬边等缺陷,与传统MIG焊相比,熔深增加,熔宽减小.TIG-MIG复合焊由于电弧间的相互作用,两电弧指向发生偏转,电弧压力减小,焊接过程不产生弧坑,且熔宽变窄,这是避免驼峰和咬边缺陷的主要原因. | 关键词 | TIG-MIG复合焊;高速焊;驼峰;咬边; | 焊接学报 | 2014 |  | 35 | 08 | 87 | 90
[5 empty] | 陈茂爱 | 山东大学材料连接技术研究所,广西机电职业技术学院
[5 empty] | 武传松 | 山东大学材料连接技术研究所,广西机电职业技术学院
[5 empty] | 叶克力 | 山东大学材料连接技术研究所,广西机电职业技术学院
212 |  |  | SA738Gr.B钢焊接热影响区组织及性能的热模拟试验 | 中文 | 丁连征 | 太原理工大学材料学院,机械科学研究院哈尔滨焊接研究所 | 采用热膨胀的方法测定了钢制安全壳用钢SA738Gr.B在不同冷却速度下的组织转变,采用GLEEBLE-2000试验机模拟分析了焊接参数对热影响区组织及冲击韧性的影响,进行了实际焊接,验证了与实际组织的相一致性.结果表明,随冷却速度的降低,SA738Gr.B钢板先后发生贝氏体转变、先共析铁素体析出及先共析铁素体+珠光体组织的转变.多层多道焊时,实际热影响区组织以混合组织为主,其基体组织基本符合同冷却速度条件下的热模拟组织,具有较高的抗裂性能.研究结果对生产实践具有较好的参考和指导作用. | 关键词 | SA738Gr.B钢;热模拟;热影响区;力学性能; | 焊接学报 | 2014 |  | 35 | 08 | 91 | 94
[5 empty] | 王锴 | 太原理工大学材料学院,机械科学研究院哈尔滨焊接研究所
[5 empty] | 孟庆森 | 太原理工大学材料学院,机械科学研究院哈尔滨焊接研究所
213 |  |  | 异质接头应力集中系数与坡口角度和材料差异度的关系方程 | 中文 | 薛钢 | 哈尔滨工业大学先进焊接与连接国家重点实验室,中国船舶重工集团公司第七二五研究所 | 基于有限单元法针对异质对接接头设计,以提高接头疲劳承载能力以及更准确的预测异质接头疲劳失效位置为目标,考察了坡口角度和材料差异度对异质对接接头焊趾应力集中系数和焊根应力集中系数的影响,并给出了削平异质对接接头焊趾和焊根应力集中系数与坡口角度和材料差异度之间的关系方程.结果表明,随着坡口角度和材料差异度的增加,对接接头焊根应力集中系数增大,焊趾应力集中系数减小.应力集中系数关系方程与有限元结果吻合较好,相对误差在3%以内. | 关键词 | 焊根应力集中系数;焊趾应力集中系数;坡口角度;材料差异度; | 焊接学报 | 2014 |  | 35 | 08 | 95 | 98
[5 empty] | 王涛 | 哈尔滨工业大学先进焊接与连接国家重点实验室,中国船舶重工集团公司第七二五研究所
[5 empty] | 方洪渊 | 哈尔滨工业大学先进焊接与连接国家重点实验室,中国船舶重工集团公司第七二五研究所
214 |  |  | 自保护药芯焊丝全位置焊接电弧稳定性分析与评价 | 中文 | 张天理 | 天津大学材料科学与工程学院,北京工业大学材料科学与工程学院 | 采用高速摄像仪和汉诺威弧焊质量分析仪对三种市售X70管线用自保护药芯焊丝全位置焊接的熔滴过渡及电弧稳定性进行观察分析.结果表明,全位置焊接电弧稳定性为1号焊丝最好,3号居中,2号最差;电流变异系数比标准差更能准确地反映电弧稳定性;单凭平均短路时间不能作为判定电弧稳定性的依据,必须结合短路时间频次分布图才有意义;短路过渡时电弧电压概率密度分布为双驼峰形状,双驼峰处曲线的概率密度分布及整条曲线的收敛情况可作为评定电弧稳定性的重要参考依据. | 关键词 | 自保护药芯焊丝;全位置焊接;熔滴过渡;电弧稳定性; | 焊接学报 | 2014 |  | 35 | 08 | 99 | 102
[5 empty] | 栗卓新 | 天津大学材料科学与工程学院,北京工业大学材料科学与工程学院
[5 empty] | 荆洪阳 | 天津大学材料科学与工程学院,北京工业大学材料科学与工程学院
[5 empty] | 李国栋 | 天津大学材料科学与工程学院,北京工业大学材料科学与工程学院
[5 empty] | 李红 | 天津大学材料科学与工程学院,北京工业大学材料科学与工程学院
[5 empty] | 宋绍朋 | 天津大学材料科学与工程学院,北京工业大学材料科学与工程学院
215 |  |  | 特厚耐候桥梁钢板模拟热影响粗晶区组织性能 | 中文 | 程丙贵 | 江苏省(沙钢)钢铁研究院 | 使用热模拟试验机模拟60 mm厚耐候桥梁钢Q500qENH在不同焊接热输入(E)下热影响粗晶区热循环过程,研究了单道次热循环下热影响粗晶区(CGHAZ)、多道次焊接下CGHAZ经二次峰值温度(T2p)加热的各亚区(临界加热(IRCGHAZ)和过临界加热(SRCGHAZ))的组织和性能.结果表明,随着E的提高,CGHAZ显微组织由板条状贝氏体逐渐向粒状贝氏体过渡,马氏体/奥氏体(M/A)组元逐渐粗化,夏比(Charpy)冲击吸收功和维氏硬度逐渐降低.当E不超过50 kJ/cm时,SRCGHAZ呈韧性断裂;提高T2p导致SRCGHAZ韧性提高;当E升高至100kJ/cm时,SRCGHAZ为脆性区.各种E下的IRCGHAZ含有粗大的M/A组元,均为脆性区. | 关键词 | 耐候桥梁钢板;模拟焊接热影响粗晶区;韧性; | 焊接学报 | 2014 |  | 35 | 08 | 103 | 107
[5 empty] | 刘东升 | 江苏省(沙钢)钢铁研究院
216 |  |  | 焊接极性对水下高压干法GMAW影响分析 | 中文 | 李凯 | 哈尔滨工业大学先进焊接与连接国家重点实验室 | 通过环境压力为0.1~2.0 MPa的水下高压干法熔化极气体保护焊(GMAW)试验,比较了直流反接与直流正接焊接过程特点.结果表明,直流反接时,当压力超过0.2 MPa后开始出现少量飞溅,随着环境压力增加,飞溅数量逐渐增多而尺寸逐渐减小.直流正接时,当环境压力大于0.4 MPa后,焊接过程稳定,几乎无飞溅产生.通过高速摄像分析总结了直流反接产生两种飞溅形式及其特征.熔滴偏离型飞溅是伴随着排斥过渡产生的;熔滴反弹型飞溅是由于熔滴接触母材后受向上方向电磁力作用,脱离母材而产生的,并分析了直流正接时飞溅较小的原因. | 关键词 | 水下高压干法;熔化极焊接;焊缝成形;飞溅; | 焊接学报 | 2014 |  | 35 | 08 | 108 | 112
[5 empty] | 高洪明 | 哈尔滨工业大学先进焊接与连接国家重点实验室
[5 empty] | 李海超 | 哈尔滨工业大学先进焊接与连接国家重点实验室
[5 empty] | 丁扬 | 哈尔滨工业大学先进焊接与连接国家重点实验室
217 |  |  | 微量CO2对MGH956合金超声电弧TIG焊的影响 | 中文 | 雷玉成 | 江苏大学材料科学与工程学院,江苏大学江苏省高端结构材料重点实验室 | 对MGH956合金进行超声电弧TIG焊接,在纯氩气保护中添加一定比例的CO2,通过对比在保护气体中添加0.5%的CO2前后焊缝组织和接头性能的变化,分析了在超声电弧的基础上微量CO2对焊缝组织及接头性能的作用机制及影响规律.结果表明,施加超声电弧后,焊缝晶粒变小,气孔变少,焊缝的抗拉强度有所提高;在施加超声电弧的基础上,在纯氩气中加入0.5%的CO2,焊缝中心晶粒呈细小等轴晶,且分布均匀,接头的抗拉强度明显提高,并实现了接头断裂方式由脆性断裂转化为韧性断裂.此外在纯氩气中加入0.5%的CO2后,焊缝的硬度增加,接头的综合性能得到了提高. | 关键词 | MGH956合金;TIG焊;超声电弧;微量CO2;显微组织; | 焊接学报 | 2014 |  | 35 | 09 | 1 | 5
[5 empty] | 罗雅 | 江苏大学材料科学与工程学院,江苏大学江苏省高端结构材料重点实验室
[5 empty] | 任丹 | 江苏大学材料科学与工程学院,江苏大学江苏省高端结构材料重点实验室
[5 empty] | 梁申勇 | 江苏大学材料科学与工程学院,江苏大学江苏省高端结构材料重点实验室
218 |  |  | 铝/镀锌钢异种金属旁路分流MIG电弧熔钎焊界面区组织与接头性能 | 中文 | 苗玉刚 | 哈尔滨工程大学水下机器人技术重点实验室,哈尔滨工程大学船舶工程学院 | 以2 mm厚6061铝合金与镀锌钢板为试验材料,进行旁路分流MIG电弧熔钎焊工艺试验.采用金相显微镜、扫描电镜和拉伸试验机对接头组织及力学性能进行研究,分析了不同焊接速度时界面层组织和接头性能的变化规律.结果表明,随焊接速度增加焊接热输入减少,界面温度下降,元素扩散速度降低,导致接头界面结合层变薄.另外接头强度随焊接速度与界面层厚度增加呈现先增加后减小的趋势,最高强度达135.32 MPa.当焊接速度较低时,界面温度高,易形成脆性金属间化合物,导致其接头性能下降;高速焊接时,铝/钢界面反应不充分,甚至存在未钎合和气孔等缺陷,影响了接头性能. | 关键词 | 旁路分流;MIG电弧熔钎焊;异种金属;焊接速度;界面层; | 焊接学报 | 2014 |  | 35 | 09 | 6 | 10
[5 empty] | 吴斌涛 | 哈尔滨工程大学水下机器人技术重点实验室,哈尔滨工程大学船舶工程学院
[5 empty] | 韩端锋 | 哈尔滨工程大学水下机器人技术重点实验室,哈尔滨工程大学船舶工程学院
[5 empty] | 徐向方 | 哈尔滨工程大学水下机器人技术重点实验室,哈尔滨工程大学船舶工程学院
219 |  |  | BGA焊点界面化合物纳米压痕力学行为 | 中文 | 王丽凤 | 哈尔滨理工大学材料科学与工程学院 | 利用纳米压痕法对BGA焊点(Cu,Ni)6Sn5,Cu6Sn5,Cu3Sn界面化合物(IMC)进行了压痕试验.基于Oliver-Pharr法确定了(Cu,Ni)6Sn5,Cu6Sn5,Cu3Sn的弹性模量和压痕硬度,研究了加载速率对IMC纳米压痕力学行为的影响及其变化规律.结果表明,锯齿流变效应与加载速率的大小是相关的.在加载速率较小的情况下(Cu,Ni)6Sn5,Cu6Sn5,Cu3Sn都具有锯齿流变效应,但程度不同;在加载速率较大的情况下(Cu,Ni)6Sn5,Cu3Sn锯齿流变效应不明显,而Cu6Sn5的锯齿流变效应相对明显.(Cu,Ni)6Sn5,Cu6Sn5,Cu3Sn界面IMC的弹性模量分别为126,118,135 GPa;压痕硬度分别为6.5,6.3,5.8 GPa;含镍的(Cu,Ni)6Sn5化合物弹性模量和压痕硬度均比Cu6Sn5的值要高. | 关键词 | 纳米压痕;界面化合物;锯齿流变效应;力学行为; | 焊接学报 | 2014 |  | 35 | 09 | 11 | 14
[5 empty] | 戴文勤 | 哈尔滨理工大学材料科学与工程学院
[5 empty] | 张璞乐 | 哈尔滨理工大学材料科学与工程学院
[5 empty] | 孟工戈 | 哈尔滨理工大学材料科学与工程学院
220 |  |  | 基于薄板搭接的互感式焊缝跟踪传感器的分析 | 中文 | 洪波 | 湘潭大学机械工程学院 | 采用双矩形截面圆柱线圈互感式传感器作为焊缝跟踪传感器,实现了薄板搭接的焊缝跟踪.利用等效圆形回路法计算了轴线相交的矩形截面圆柱线圈之间的互感系数.使用Ansys有限元分析软件,建立了传感器的三维模型,对传感器线圈的参数进行了优化设计,分析了线圈轴线夹角对于传感器输出的影响,确定了适合于焊缝跟踪的互感式传感器结构.最后进行了互感式焊缝跟踪传感器的焊缝跟踪具体试验,传感器输出线性度良好,跟踪精度达到要求,为薄板搭接的自动焊缝跟踪技术提供了新的方法. | 关键词 | 薄板搭接;互感式;有限元分析;焊缝跟踪; | 焊接学报 | 2014 |  | 35 | 09 | 15 | 18
[5 empty] | 刘湘 | 湘潭大学机械工程学院
[5 empty] | 何荣拓 | 湘潭大学机械工程学院
[5 empty] | 阳佳旺 | 湘潭大学机械工程学院
221 |  |  | 活性剂对激光-电弧复合焊接的影响 | 中文 | 尹燕 | 兰州理工大学甘肃省有色金属新材料省部共建国家重点实验室,中国钢研科技集团有限公司 | 提出了激光-电弧复合活性焊接法,以提高小功率激光-电弧复合焊接的熔深.在待焊不锈钢表面涂覆一层活性剂,然后进行激光-电弧复合焊接.研究了工艺参数对焊缝成形性的影响,并对焊接接头的组织性能进行了分析.结果表明,涂覆活性剂后可以使复合焊接的熔深增加,并且可以细化复合焊焊缝组织.复合焊接头与复合活性焊接头的显微硬度变化规律一致.复合活性焊接头的抗拉强度较高,达到母材抗拉强度的92%.复合活性焊接头的腐蚀速率低于复合焊接头的腐蚀速率,具有良好的耐蚀性能. | 关键词 | 活性剂;复合焊接;组织;性能; | 焊接学报 | 2014 |  | 35 | 09 | 19 | 22
[5 empty] | 王占冲 | 兰州理工大学甘肃省有色金属新材料省部共建国家重点实验室,中国钢研科技集团有限公司
[5 empty] | 张瑞华 | 兰州理工大学甘肃省有色金属新材料省部共建国家重点实验室,中国钢研科技集团有限公司
[5 empty] | 袁政伟 | 兰州理工大学甘肃省有色金属新材料省部共建国家重点实验室,中国钢研科技集团有限公司
[5 empty] | 他进国 | 兰州理工大学甘肃省有色金属新材料省部共建国家重点实验室,中国钢研科技集团有限公司
222 |  |  | 低碳钢焊接接头氢渗透与氢损伤行为分析 | 中文 | 张敬强 | 哈尔滨工业大学先进焊接与连接国家重点实验室,浙江工业大学化工机械设计研究院 | 对退火态低碳钢焊接接头进行了电解充氢,得到了接头不同位置产生氢损伤的微观组织,用电化学方法测量了焊后接头不同位置的氢渗透曲线,计算了接头不同位置的扩散系数、稳态平均氢浓度和扩散氢含量,解释了低碳钢焊接接头的不同位置充氢产生氢气泡、氢鼓泡及氢致裂纹数目差异的机理.结果表明,母材处表征扩散系数远小于焊缝处,平均氢浓度远大于焊缝处,导致母材处的氢渗透与损伤行为较明显,表面溢出氢气泡和近表面产生的氢鼓泡数目远多于焊缝处,然而焊缝处由于塑韧性较母材差,焊接残余应力较大,产生较多氢致裂纹,多位于氢浓度较大的近表面,内部由于拘束较大而产生少数细长裂纹. | 关键词 | 焊接接头;氢渗透;氢损伤;电化学; | 焊接学报 | 2014 |  | 35 | 09 | 23 | 26
[5 empty] | 付雷 | 哈尔滨工业大学先进焊接与连接国家重点实验室,浙江工业大学化工机械设计研究院
[5 empty] | 王佳杰 | 哈尔滨工业大学先进焊接与连接国家重点实验室,浙江工业大学化工机械设计研究院
[5 empty] | 杨建国 | 哈尔滨工业大学先进焊接与连接国家重点实验室,浙江工业大学化工机械设计研究院
[5 empty] | 方洪渊 | 哈尔滨工业大学先进焊接与连接国家重点实验室,浙江工业大学化工机械设计研究院
223 |  |  | 7N01铝合金脉冲MIG焊与直流CMT焊多次补焊试验 | 中文 | 梁志敏 | 河北科技大学材料科学与工程学院,南车青岛四方机车车辆股份有限公司 | 高速列车用7N01铝合金有较大热裂纹倾向,而补焊时该问题更突出.分别采用脉冲MIG焊和低热输入直流CMT焊对4 mm厚7N01铝合金对接接头进行1次、2次、3次补焊,分析了补焊焊接接头的宏观成形、微观组织和硬度.结果表明,脉冲MIG补焊时下塌量和熔宽均大于直流CMT补焊,脉冲MIG补焊焊道与先焊焊缝微观组织界面明显,先焊焊缝晶粒粗大且晶界发生重熔,熔合区变宽,而直流CMT补焊焊道界面不明显,焊缝微观组织晶粒细小,熔合区无明显变化;脉冲MIG焊3次补焊后软化现象较直流CMT补焊严重.采用直流CMT焊进行7N01铝合金补焊,可有效降低热裂纹倾向并缓解接头性能下降. | 关键词 | 7N01铝合金;补焊;热裂纹;冷金属过渡;脉冲熔化极气体保护焊; | 焊接学报 | 2014 |  | 35 | 09 | 27 | 31
[5 empty] | 李亚博 | 河北科技大学材料科学与工程学院,南车青岛四方机车车辆股份有限公司
[5 empty] | 赵双双 | 河北科技大学材料科学与工程学院,南车青岛四方机车车辆股份有限公司
[5 empty] | 汪殿龙 | 河北科技大学材料科学与工程学院,南车青岛四方机车车辆股份有限公司
[5 empty] | 路浩 | 河北科技大学材料科学与工程学院,南车青岛四方机车车辆股份有限公司
224 |  |  | Ni元素对Cr-Ni-Mo系高强焊缝组织演化的影响 | 中文 | 彭杏娜 | 钢铁研究总院先进钢铁流程及材料国家重点实验室,北京强度环境研究所 | 主要利用金相显微镜(OM)、高分辨热场扫描电镜(FEGSEM)附带能谱仪(EDX)、透射电镜(TEM)等手段对不同Ni元素含量的高强钢焊缝组织及成分进行了观察分析,阐明了焊缝成分对组织的影响.利用Thermol-Calc热力学软件对两种焊缝的凝固模式进行了探讨.结果表明,随着Ni元素含量的提高,高强钢焊缝由板条贝氏体和马氏体为主的组织变为板条更细小的马氏体与粗大联合贝氏体的混合组织,而且焊缝硬度大大提高.Ni元素含量的增加提高了焊缝强度,并保持了良好的低温韧性.Ni元素含量的提高改变了焊缝的凝固模式,直接由液态转变为奥氏体,造成合金元素Mn和Ni在枝晶间偏析. | 关键词 | 高强焊缝;微观组织;凝固模式;Ni元素; | 焊接学报 | 2014 |  | 35 | 09 | 32 | 36
[5 empty] | 彭云 | 钢铁研究总院先进钢铁流程及材料国家重点实验室,北京强度环境研究所
[5 empty] | 田志凌 | 钢铁研究总院先进钢铁流程及材料国家重点实验室,北京强度环境研究所
[5 empty] | 王涛 | 钢铁研究总院先进钢铁流程及材料国家重点实验室,北京强度环境研究所
225 |  |  | 钛合金线性摩擦焊接头形成机制 | 中文 | 郎波 | 北京航空制造工程研究所 | 采用扫描电镜和透射电镜研究TC11同种及TC11与TC17异种钛合金接头微观组织,以探明线性摩擦焊接头形成机制.结果表明,同种钛合金线性摩擦焊接头形成过程与异种钛合金明显不同,这主要是由于二者产热行为不同所致.同种钛合金焊接时,刚开始阶段是以摩擦产热为主,界面形成金属键连接后界面金属的变形产热将占主导.异种钛合金焊接时,刚开始阶段也是以摩擦产热为主,而当界面形成金属键连接后TC11一侧金属的变形产热将是接头热输入的主要来源.随着热量向TC17一侧金属的传导,TC17将发生大变形,接头热输入以TC11与TC17的共同变形产热为主. | 关键词 | 钛合金;线性摩擦焊;微观组织;产热行为; | 焊接学报 | 2014 |  | 35 | 09 | 37 | 40
[5 empty] | 张田仓 | 北京航空制造工程研究所
[5 empty] | 陶军 | 北京航空制造工程研究所
[5 empty] | 郭德伦 | 北京航空制造工程研究所
226 |  |  | 丝束位向关系对电子束填丝堆焊焊缝成形的影响 | 中文 | 赵健 | 哈尔滨工业大学先进焊接与连接国家重点实验室 | 对5种不同丝束空间位向关系下的焊接稳定性及焊缝成形特点进行了研究.结果表明,丝束空间位向关系通过影响焊接过程热量分配及焊丝熔化过渡特性,进而影响焊缝成形.自熔焊、丝束分离及丝束部分相交时,焊接过程稳定,焊缝成形良好,而丝遮挡束与非接触过渡条件下焊接过程不稳定,焊缝成形较差.熔深从大到小规律为自熔焊,丝束分离,丝束部分相交,丝遮挡束,非接触过渡丝束关系;除非接触过渡下的熔宽最小之外,其它关系下熔宽相当;余高从高到低规律为非接触过渡丝束关系,丝遮挡束,丝束分离,丝束部分相交,自熔焊. | 关键词 | 丝束空间位向;堆焊;电子束焊接;焊缝成形; | 焊接学报 | 2014 |  | 35 | 09 | 41 | 44
[5 empty] | 张秉刚 | 哈尔滨工业大学先进焊接与连接国家重点实验室
[5 empty] | 李晓鹏 | 哈尔滨工业大学先进焊接与连接国家重点实验室
227 |  |  | 水下焊条电弧焊扩散氢含量及焊缝组织特征分析 | 中文 | 程方杰 | 天津大学材料科学与工程学院,天津大学天津市现代连接技术重点实验室 | 对影响水下焊条电弧焊扩散氢含量的主要因素和焊缝组织进行分析研究.结果表明,电弧周围的水对焊缝增氢的贡献并不大,仅仅使扩散氢含量增加0.4%,扩散氢来源的主体是药皮中的结晶水和防水层材料所携带的H元素,分别使扩散氢含量增加12.1%和21.8%,工件表面的铁锈也是焊缝增氢的一个不容忽视的因素,会使扩散氢含量上升达28.2%.焊缝组织为少量的侧板条铁素体和贝氏体,热影响区(HAZ)则含有大量马氏体组织.其焊接接头的最高硬度一般都超过0.4 GPa,硬度峰值出现在熔合线附近,在焊缝热影响区内会形成典型的焊道下裂纹缺陷. | 关键词 | 水下焊接;水下焊条电弧焊;扩散氢;裂纹; | 焊接学报 | 2014 |  | 35 | 09 | 45 | 48
[5 empty] | 胡生辉 | 天津大学材料科学与工程学院,天津大学天津市现代连接技术重点实验室
[5 empty] | 高文斌 | 天津大学材料科学与工程学院,天津大学天津市现代连接技术重点实验室
[5 empty] | 邓彩艳 | 天津大学材料科学与工程学院,天津大学天津市现代连接技术重点实验室
[5 empty] | 王东坡 | 天津大学材料科学与工程学院,天津大学天津市现代连接技术重点实验室
[5 empty] | 荆洪阳 | 天津大学材料科学与工程学院,天津大学天津市现代连接技术重点实验室
228 |  |  | 机械振动对WQ960钢焊接接头组织和性能的影响 | 中文 | 苏允海 | 沈阳工业大学材料科学与工程学院 | 采用机械振动辅助MAG焊焊接WQ960高强度钢,通过对不同振动参数下焊接接头的显微组织和力学性能分析,研究机械振动对焊接接头的显微组织、冲击韧性和抗拉强度的影响规律.结果表明,机械振动的施加提高焊缝和熔合区的冲击吸收功效果明显,可达15%,对热影响区的冲击吸收功影响不大,焊接接头的抗拉性能也有所提高,但幅度不大仅为2%.施加机械振动后改善了一次柱状晶的形态,得到以细小的针状铁素体为主的焊缝组织,这对提高焊接接头的强韧性十分有利.振动状态下焊缝冲击断口纤维区的韧窝较深,晶状区的解理台阶层次明显,存在较多的撕裂棱,且均匀细化. | 关键词 | 低合金高强度钢;振动焊接;晶粒细化;力学性能; | 焊接学报 | 2014 |  | 35 | 09 | 49 | 52
[5 empty] | 马大海 | 沈阳工业大学材料科学与工程学院
[5 empty] | 林金梁 | 沈阳工业大学材料科学与工程学院
[5 empty] | 刘政军 | 沈阳工业大学材料科学与工程学院
229 |  |  | 基于临界折射纵波无损评价激光熔覆层应力 | 中文 | 刘彬 | 江苏科技大学江苏省先进焊接技术重点实验室,装甲兵工程学院装备再制造技术国防科技重点实验室 | 基于临界折射纵波声弹性理论对激光熔覆层应力的评价方法进行研究.结果表明,激光熔覆层各向异性组织及层间界面是导致其临界折射纵波信号信噪比低、波形畸变程度大的主要因素,弹性极限内随应力的增大,临界折射纵波信号间时间差基本呈线性规律增大,当应力达到658 MPa时,再随应力的增大,时间差呈跳跃趋势变化,激光熔覆层各向异性组织引起的熔覆层不均匀塑性变形是导致上述结果的主要因素,且随应力的增大该影响程度亦逐渐增大.应力验证结果最大相对误差为4.5%,因而认为采用临界折射纵波法可实现激光熔覆层应力的无损评价. | 关键词 | 临界折射纵波;时间差;应力;互相关;激光熔覆层; | 焊接学报 | 2014 |  | 35 | 09 | 53 | 56
[5 empty] | 董世运 | 江苏科技大学江苏省先进焊接技术重点实验室,装甲兵工程学院装备再制造技术国防科技重点实验室
230 |  |  | AlN陶瓷表面单道激光熔覆铜应力应变数值分析 | 中文 | 周利 | 哈尔滨工业大学(威海)山东省特种焊接技术重点实验室,哈尔滨工业大学(威海)材料科学与工程学院 | 激光熔敷过程中保护气体对工件的散热作用不可忽略,根据简化二维流体模型将散热问题转化为流体力学问题并将对流换热转化为导热,针对保护气体对工件的散热形式展开探讨并对散热效果进行了定量化表征,发现对流换热系数为热导率的数百倍.将保护气体的散热计算结果引入AlN陶瓷表面单道激光熔覆铜应力与应变计算过程中,根据第一和第三强度理论,发现熔覆过程中裂纹产生形式主要包括3种,分别为铜覆层与AlN陶瓷基体结合面撕裂、AlN陶瓷上表面拉裂和垂直于熔覆方向的铜熔覆层横向裂纹,分析其产生机理并据此提出优化工艺参数的指导原则. | 关键词 | 激光熔覆;保护气体;对流换热;裂纹; | 焊接学报 | 2014 |  | 35 | 09 | 57 | 60
[5 empty] | 赵洪运 | 哈尔滨工业大学(威海)山东省特种焊接技术重点实验室,哈尔滨工业大学(威海)材料科学与工程学院
[5 empty] | 舒凤远 | 哈尔滨工业大学(威海)山东省特种焊接技术重点实验室,哈尔滨工业大学(威海)材料科学与工程学院
[5 empty] | 冯吉才 | 哈尔滨工业大学(威海)山东省特种焊接技术重点实验室,哈尔滨工业大学(威海)材料科学与工程学院
231 |  |  | 锡镀层对BAg50CuZn钎料性能的影响 | 中文 | 王星星 | 郑州机械研究所新型钎焊材料与技术国家重点实验室 | 以BAg50CuZn钎料为研究对象,在其表面电镀锡,借助扫描电镜(SEM)观察锡镀层的表面形貌,采用差热分析仪(differential scanning calorimetry,DSC)和润湿试验炉分析锡镀层对合金钎料熔化温度和润湿性能的影响,并对镀覆锡后合金钎料的成分进行了讨论.结果表明,随着钎料表面镀覆Sn元素含量增加,合金钎料的DSC吸热峰向左偏移、熔化温度降低,钎料的润湿铺展性能呈上升趋势.在镀覆Sn元素含量为4.8%(质量分数)时,合金钎料表面锡镀层平整、致密,钎料的铺展面积最大,为236 mm2.镀覆元素Sn后的钎料中,Ag,Cu,Zn元素含量均减少,元素含量降低幅度大小顺序依次为Cu,Ag,Zn. | 关键词 | 银钎料;锡镀层;润湿性能;熔化温度; | 焊接学报 | 2014 |  | 35 | 09 | 61 | 64
[5 empty] | 龙伟民 | 郑州机械研究所新型钎焊材料与技术国家重点实验室
[5 empty] | 马佳 | 郑州机械研究所新型钎焊材料与技术国家重点实验室
[5 empty] | 吕登峰 | 郑州机械研究所新型钎焊材料与技术国家重点实验室
232 |  |  | 镍-铝粉末压坯燃烧热分析 | 中文 | 冯广杰 | 哈尔滨工业大学先进焊接与连接国家重点实验室 | 以镍-铝混合粉末压坯作为研究对象,利用差热分析(DTA)试验分析了镍-铝粉末压坯的自蔓延反应.并通过在真空炉中加热,观测镍-铝粉末压坯的燃烧状况,对燃烧产物进行X射线衍射(XRD)相组成分析.利用热量传递相关知识,进行理论公式推导分析了镍-铝粉末压坯比表面积对实际燃烧温度的影响,对比了镍-铝粉末压坯不同传热形式的影响.结果表明,镍-铝粉末压坯的自蔓延反应分为3个阶段,固相反应,共晶液相,剧烈反应;镍-铝粉末压坯比表面积的增大会提高实际燃烧温度;镍-铝粉末压坯与周围环境通过导热方式散失的热量大于热辐射方式散失的热量. | 关键词 | 粉末压坯;燃烧;热分析; | 焊接学报 | 2014 |  | 35 | 09 | 65 | 68
[5 empty] | 李卓然 | 哈尔滨工业大学先进焊接与连接国家重点实验室
[5 empty] | 徐慨 | 哈尔滨工业大学先进焊接与连接国家重点实验室
[5 empty] | 刘羽 | 哈尔滨工业大学先进焊接与连接国家重点实验室
233 |  |  | 焊接热循环对Ni-Fe基合金高温力学性能的影响 | 中文 | 吴栋 | 中国科学院金属研究所沈阳材料科学国家(联合)实验室 | 采用焊接热模拟试验,分析了焊接热循环对一种700℃超超临界火电机组高温部件候选材料——Ni-Fe基高温合金组织和高温性能的影响.结果表明,焊接热循环过程使合金中γ’相以及MC碳化物大量固溶.700℃持久试验中HAZ试样在400 MPa的持久断裂时间低于母材,300和350 MPa的持久断裂时间与母材相当.随着持久试验进行,HAZ组织中的晶界逐渐析出M23C6,晶内重新析出大量γ’相,使HAZ的持久性能逐渐恢复.高温焊接热循环使MC发生部分溶解,为M23C6在后续持久试验时效中的析出提供了C元素. | 关键词 | 镍铁基高温合金;焊接热循环;持久断裂; | 焊接学报 | 2014 |  | 35 | 09 | 69 | 72
[5 empty] | 陆善平 | 中国科学院金属研究所沈阳材料科学国家(联合)实验室
[5 empty] | 李殿中 | 中国科学院金属研究所沈阳材料科学国家(联合)实验室
234 |  |  | 一种镍基高温合金熔敷金属的组织及性能 | 中文 | 邢希学 | 天津大学天津市现代连接技术重点实验室,上海新力动力设备研究所 | 通过热力学计算、光学显微镜(OM)、扫描电镜(SEM)和透射电镜(TEM)等分析了一种镍基高温合金熔敷金属的组织结构和力学性能.结果表明,试验用镍基高温合金熔敷金属的组织主要由柱状NiCr奥氏体以及在其亚晶间分布的少量γ’相、MC型碳化物和Laves相组成.熔敷金属组织结构完好,无裂纹、孔洞等缺陷,但多数合金元素存在偏析行为,其中元素Fe在亚晶粒中心含量较高,元素Mo,Nb,Al和Si在亚晶间含量较高,而元素Cr不存在偏析行为.熔敷金属具有良好的强度和韧性,在拉伸试验及冲击试验中其断裂形式均为塑性断裂,断口形貌为典型的韧窝状. | 关键词 | 镍基高温合金;熔敷金属;热力学计算;微观组织;力学性能; | 焊接学报 | 2014 |  | 35 | 09 | 73 | 76
[5 empty] | 邸新杰 | 天津大学天津市现代连接技术重点实验室,上海新力动力设备研究所
235 |  |  | 高速列车用6061和7N01铝合金焊接接头断裂韧性分析 | 中文 | 吴影 | 西南交通大学四川省先进焊接及表面工程技术研究中心,西南交通大学牵引动力国家重点实验室,唐山轨道客车有限责任公司产品技术研发中心 | 按照国家标准GB/T 21143—2007《金属材料准静态断裂韧度的统一试验方法》求得高速列车用6061和7N01铝合金焊接接头中焊缝、热影响区和母材3个区域的CTOD值δc和J积分值Jc,借助于数理统计的方法对焊接接头的断裂韧性进行了分析,并结合金相组织和断口形貌分析了它们之间关系.结果表明,对数正态分布对小样本断裂韧性数据拟合程度最好;6061和7N01铝合金焊接接头中各区域δc值和Jc值热影响区最大,焊缝次之,母材最小;6061和7N01铝合金焊接接头比较,7N01铝合金焊接接头中母材和焊缝的δc值和Jc值都优于6061铝合金焊接接头的相同区域;热影响区的δc值6061铝合金优于7N01铝合金;而热影响区的Jc值7N01铝合金优于6061铝合金. | 关键词 | 6061铝合金;7N01铝合金;断裂韧性;对数正态分布; | 焊接学报 | 2014 |  | 35 | 09 | 77 | 81
[5 empty] | 陈辉 | 西南交通大学四川省先进焊接及表面工程技术研究中心,西南交通大学牵引动力国家重点实验室,唐山轨道客车有限责任公司产品技术研发中心
[5 empty] | 苟国庆 | 西南交通大学四川省先进焊接及表面工程技术研究中心,西南交通大学牵引动力国家重点实验室,唐山轨道客车有限责任公司产品技术研发中心
[5 empty] | 于金朋 | 西南交通大学四川省先进焊接及表面工程技术研究中心,西南交通大学牵引动力国家重点实验室,唐山轨道客车有限责任公司产品技术研发中心
[5 empty] | 车小莉 | 西南交通大学四川省先进焊接及表面工程技术研究中心,西南交通大学牵引动力国家重点实验室,唐山轨道客车有限责任公司产品技术研发中心
[5 empty] | 王志海 | 西南交通大学四川省先进焊接及表面工程技术研究中心,西南交通大学牵引动力国家重点实验室,唐山轨道客车有限责任公司产品技术研发中心
236 |  |  | 焊接热输入对铝/镀锌钢CMT熔-钎焊接头组织与性能的影响 | 中文 | 崔佃忠 | 江苏科技大学江苏省先进焊接技术重点实验室 | 采用ER4043焊丝对5052铝/Q235镀锌钢进行CMT熔-钎焊,研究焊接热输入对接头组织及性能的影响.结果表明,焊缝熔宽、热影响区粗化程度、界面层硬度及厚度均随热输入的增加而增大,过热组织粗化导致拉伸试样在铝母材热影响区断裂.熔焊区组织主要为垂直于基底向焊缝中心生长的α-Al树枝晶及Al-Si共晶组织,钎焊区界面层厚度在2.55~6.86μm之间,铝侧界面主要为FeAl3金属间化合物,呈凹凸不平锯齿状;钢侧界面平滑,主要为Fe2Al5(热输入较低时)或FeAl2,FeAl(热输入较高时). | 关键词 | 铝/钢;CMT熔-钎焊;热输入;金属间化合物; | 焊接学报 | 2014 |  | 35 | 09 | 82 | 86
[5 empty] | 芦笙 | 江苏科技大学江苏省先进焊接技术重点实验室
[5 empty] | 崔晴晴 | 江苏科技大学江苏省先进焊接技术重点实验室
[5 empty] | 刘彬 | 江苏科技大学江苏省先进焊接技术重点实验室
237 |  |  | 拉保持对316L奥氏体不锈钢焊接接头低周疲劳循环应力响应及损伤机制的影响 | 中文 | 李明娜 | 辽宁石油化工大学机械工程学院,甘肃蓝科石化高新装备股份有限公司 | 在873 K温度下对316L奥氏体不锈钢母材和焊缝分别进行连续和拉保持低周疲劳试验,使用光学显微镜(OM)和透射电镜(TEM)对试样位错微观结构和裂纹扩展形貌进行观察,分析拉保持对母材和焊缝低周疲劳循环应力响应及损伤机制的影响.结果表明,母材在连续和拉保持低周疲劳试验初期都发生循环硬化,焊缝在连续低周疲劳试验中发生连续循环软化,而在拉保持试验后期则出现明显循环稳定阶段;母材和焊缝试样拉保持低周疲劳寿命低于其连续低周疲劳寿命;母材和焊缝在连续低周疲劳试验中裂纹主要以穿晶方式扩展,而在拉保持试验中焊缝是以沿晶或混合方式扩展. | 关键词 | 奥氏体不锈钢;低周疲劳;拉保持;循环应力响应;损伤机制; | 焊接学报 | 2014 |  | 35 | 09 | 87 | 91
[5 empty] | 刘峰 | 辽宁石油化工大学机械工程学院,甘肃蓝科石化高新装备股份有限公司
238 |  |  | 5052-O铝合金电阻点焊裂纹产生机理及抑制 | 中文 | 吴松 | 上海交通大学上海市激光制造与材料改性重点实验室,上海翼锐汽车科技有限公司 | 首先以5052-O铝合金(Al-Mg合金)为分析材料通过单脉冲电阻点焊工艺分析裂纹的产生及其机理,然后利用SORPAS软件模拟分析单脉冲、多脉冲工艺的裂纹倾向性,探讨采用平直端面电极+多脉冲工艺对接头热影响区液化裂纹的作用,并在优化电极+多脉冲工艺下结合模拟结果验证并分析抑制特定区域液化裂纹产生的机理.结果表明,多脉冲工艺相对于单脉冲而言,其裂纹危险分布系数有所降低,多脉冲工艺对裂纹产生的倾向性影响仍然较小,但是在优化电极+多脉冲工艺下电极端面的环状凹痕能够完全抑制裂纹的产生,并能够提升点焊接头的力学性能. | 关键词 | 5052-O铝合金;电阻点焊;裂纹;电极; | 焊接学报 | 2014 |  | 35 | 09 | 92 | 96
[5 empty] | 王敏 | 上海交通大学上海市激光制造与材料改性重点实验室,上海翼锐汽车科技有限公司
[5 empty] | 孔谅 | 上海交通大学上海市激光制造与材料改性重点实验室,上海翼锐汽车科技有限公司
[5 empty] | 高柏恩 | 上海交通大学上海市激光制造与材料改性重点实验室,上海翼锐汽车科技有限公司
[5 empty] | 孙游 | 上海交通大学上海市激光制造与材料改性重点实验室,上海翼锐汽车科技有限公司
239 |  |  | 焊条电弧焊仿真操作中运条轨迹的检测与评价 | 中文 | 李喆 | 西安交通大学金属材料强度国家重点实验室 | 针对可视化焊接模拟仿真系统中如何评定焊接操作水平问题,设计了焊条电弧焊操作模拟训练平台,包括模拟焊枪、模拟试板、图像检测模块、倾角传感器,主控计算机与评价系统,实现了对焊工操作模拟中焊条轨迹实时位置的高精度检测;从保证焊缝平直及控制焊接速度的原则出发提出了从直线度、均一度、均匀度、焊缝边缘停留时间和相似度等5个方面对焊接操作的运条轨迹进行分析与评价的方法,并通过计算机编程已嵌入到可视化焊接模拟仿真系统中,系统运行平稳.结果表明,能够客观评价焊接操作者的技术水平. | 关键词 | 焊接培训;模拟训练;操作运条;轨迹评价; | 焊接学报 | 2014 |  | 35 | 09 | 97 | 100
[5 empty] | 詹恒顺 | 西安交通大学金属材料强度国家重点实验室
[5 empty] | 张建勋 | 西安交通大学金属材料强度国家重点实验室
240 |  |  | AZ31镁合金搅拌摩擦焊焊缝电化学性能的分析 | 中文 | 沈长斌 | 大连交通大学材料科学与工程学院 | 试验的样品为3 mm厚挤压态AZ31镁合金,采用搅拌摩擦焊接工艺对焊而成.通过静态失重法、动电位极化曲线以及交流阻抗谱(electrochemical impedance spectroscopy,EIS)测试,研究了室温下浓度5%(质量分数)NaCl溶液中AZ31镁合金搅拌摩擦焊焊缝和母材的电化学行为.结果表明,在室温腐蚀介质中通过静态失重法测得AZ31镁合金母材和焊缝在168 h后的平均腐蚀速率分别为0.154和0.135 g/(m2·h),通过动电位极化曲线及交流阻抗谱(EIS)测得AZ31镁合金母材和焊缝的腐蚀电流分别为0.001 63和0.000 45 A/cm2,极化电阻分别为9.553和12.61Ω/cm2.AZ31镁合金搅拌摩擦焊焊缝的抗腐蚀性能优于其母材的表现. | 关键词 | 镁合金;搅拌摩擦焊;静态失重;动电位极化曲线;交流阻抗谱; | 焊接学报 | 2014 |  | 35 | 09 | 101 | 104
[5 empty] | 杨野 | 大连交通大学材料科学与工程学院
[5 empty] | 陈影 | 大连交通大学材料科学与工程学院
241 |  |  | 热切缺陷对陶瓷封装钎焊组装工艺可靠性的影响——I.热切缺陷评估 | 中文 | 曾超 | 哈尔滨工业大学先进焊接与连接国家重点实验室 | 陶瓷封装制造钎焊工艺可靠性与裸露在陶瓷表面的热切缺陷有关,针对裸露在陶瓷侧面和棱边附近的热切缺陷进行研究和评估.通过3-D光学显微镜和扫描电子显微镜(SEM)分别对生瓷状态和烧结之后的热切表面进行观察,确定热切缺陷的形态特征.依据Griffth断裂准则,通过三点弯曲强度试验对缺陷的损伤进行评估.多重比较检验方法用来分析不同表面状态下的强度统计.观察结果表明,热切缺陷是一种形态明显不同的新型缺陷,同时不同表面的多重比较也表明,相对于陶瓷的本征缺陷,热切缺陷对结构的损伤更大,从而会显著降低组装结构的可靠度. | 关键词 | 热切缺陷;多重比较;强度评估;工艺可靠性; | 焊接学报 | 2014 |  | 35 | 09 | 105 | 108
[5 empty] | 王春青 | 哈尔滨工业大学先进焊接与连接国家重点实验室
[5 empty] | 田艳红 | 哈尔滨工业大学先进焊接与连接国家重点实验室
[5 empty] | 张威 | 哈尔滨工业大学先进焊接与连接国家重点实验室
242 |  |  | DH36高强度钢摩擦柱塞焊工艺与接头组织性能 | 中文 | 殷亚运 | 天津大学天津市现代连接技术重点实验室,海洋石油工程股份有限公司 | 对高强度船体结构钢DH36钢板进行了摩擦柱塞焊工艺试验研究,对焊接接头微观组织、显微硬度、抗拉强度及连接界面处冲击吸收功进行了观察与测试,对连接界面处拉伸断口进行了扫描电镜观察.结果表明,采用优化摩擦柱塞焊工艺可成功实现DH36高强度钢和柱塞的冶金连接,焊缝区出现明显的硬化倾向,其显微硬度最高可达333 MPa;焊接接头抗拉强度高于母材,连接界面处拉伸断口具有微小等轴韧窝和解理断裂的混合特征,但接头连接界面处冲击吸收功为37 J±5 J,明显低于母材205 J.这是由于焊接热循环过程中在母材与柱塞连接界面附近产生了大量贝氏体及魏氏体铁素体组织导致的韧性降低造成的. | 关键词 | 摩擦柱塞焊;微观组织;力学性能;冲击韧性; | 焊接学报 | 2014 |  | 35 | 09 | 109 | 112
[5 empty] | 杨新岐 | 天津大学天津市现代连接技术重点实验室,海洋石油工程股份有限公司
[5 empty] | 崔雷 | 天津大学天津市现代连接技术重点实验室,海洋石油工程股份有限公司
[5 empty] | 曹军 | 天津大学天津市现代连接技术重点实验室,海洋石油工程股份有限公司
[5 empty] | 许威 | 天津大学天津市现代连接技术重点实验室,海洋石油工程股份有限公司
[5 empty] | 张敏 | 西安理工大学材料科学与工程学院
[5 empty] | 刘明志 | 西安理工大学材料科学与工程学院
[5 empty] | 陈阳阳 | 西安理工大学材料科学与工程学院
[5 empty] | 李继红 | 西安理工大学材料科学与工程学院
245 |  |  | 轴向磁场对非熔化极焊接电弧的影响 | 中文 | 陈树君 | 北京工业大学机械工程与应用电子技术学院,天津航天长征火箭制造有限公司 | 利用设计的轴向磁场产生装置,采用理论与试验相结合的思路,将其作用于非熔化极焊接过程,包括等离子焊接和钨极氩弧焊(TIG)两种焊接方法.利用高速摄像装置观察电弧形态变化,获得并对比两种电弧的变化情况.结果表明,由于等离子电弧本身组成的特殊性,导致其与TIG电弧在同样磁场作用下发生变化的程度不同.然后做出运动受力分析,建立了轴向磁场下的粒子运动模型,由于粒子轴向运动速度的差异性,导致轴向磁场下带电粒子的运动阶段的不同,给出了两者在磁场下不同变化的原因. | 关键词 | 轴向磁场;非熔化极焊接;受力分析;粒子运动模型; | 焊接学报 | 2014 |  | 35 | 10 | 5 | 8
[5 empty] | 蒙丹阳 | 北京工业大学机械工程与应用电子技术学院,天津航天长征火箭制造有限公司
[5 empty] | 苏再为 | 北京工业大学机械工程与应用电子技术学院,天津航天长征火箭制造有限公司
[5 empty] | 蒋凡 | 北京工业大学机械工程与应用电子技术学院,天津航天长征火箭制造有限公司
[5 empty] | 鲁永生 | 北京工业大学机械工程与应用电子技术学院,天津航天长征火箭制造有限公司
246 |  |  | 连接温度对TiAl/Ti3AlC2扩散焊接头界面结构及性能的影响 | 中文 | 宋晓国 | 哈尔滨工业大学先进焊接与连接国家重点实验室,哈尔滨工业大学(威海)山东省特种焊接技术重点实验室 | 采用Ti/Ni复合中间层实现了TiAl合金和Ti3AlC2陶瓷的扩散连接,利用SEM,XRD等分析方法对接头界面结构进行了分析.结果表明,TiAl/Ti3AlC2接头典型界面结构为TiAl/Ti3Al+Al3NiTi2/Ti3Al/α-Ti+Ti2Ni/Ti2Ni/TiNi/Ni3Ti/Ni/Ni3(Ti,Al)/Ni3Al+TiCx+Ti3AlC2/Ti3AlC2.随着连接温度的升高,TiAl/Ti界面处的Tiss层逐渐减小,Ti3Al化合物层逐渐变厚;TiNi化合物层厚度显著增加,Ti2Ni和Ni3Ti层厚度基本保持不变.接头抗剪强度随连接温度升高先增加后减小,当连接温度为850℃时,接头的抗剪强度最高可达到85.3 MPa.接头主要在Ni/Ti3AlC2界面及Ti3AlC2基体处发生断裂. | 关键词 | 钛铝合金;陶瓷;扩散连接;界面组织; | 焊接学报 | 2014 |  | 35 | 10 | 9 | 12
[5 empty] | 王美荣 | 哈尔滨工业大学先进焊接与连接国家重点实验室,哈尔滨工业大学(威海)山东省特种焊接技术重点实验室
[5 empty] | 林兴涛 | 哈尔滨工业大学先进焊接与连接国家重点实验室,哈尔滨工业大学(威海)山东省特种焊接技术重点实验室
[5 empty] | 刘甲坤 | 哈尔滨工业大学先进焊接与连接国家重点实验室,哈尔滨工业大学(威海)山东省特种焊接技术重点实验室
[5 empty] | 曹健 | 哈尔滨工业大学先进焊接与连接国家重点实验室,哈尔滨工业大学(威海)山东省特种焊接技术重点实验室
[5 empty] | 冯吉才 | 哈尔滨工业大学先进焊接与连接国家重点实验室,哈尔滨工业大学(威海)山东省特种焊接技术重点实验室
247 |  |  | 基于Labview的脉冲激光-电弧复合焊接相位匹配触发控制系统 | 中文 | 宋刚 | 大连理工大学辽宁省先进连接技术重点实验室 | 介绍了基于NI Labview开发的脉冲激光-电弧复合焊接相位匹配触发控制系统.应用NI PCI6221数据采集卡对交流电弧信号进行采集,通过上位机对数据进行实时处理并捕获电弧特征点,从而精确识别电弧相位,实现在特定电弧相位对单脉冲激光的连续触发.提出了加锁触发思想,消除了激光的误触发,并实现了脉冲激光与电弧间的倍频关系及激光器的触发频率保护功能.结果表明,该系统实现了电弧特定相位与激光脉冲的精确触发控制,为脉冲激光与交流电弧能量的柔性复合以及两种热源相互作用机理研究提供了技术支持. | 关键词 | 焊接;激光-电弧复合;相位匹配;控制系统; | 焊接学报 | 2014 |  | 35 | 10 | 13 | 16
[5 empty] | 刘澈 | 大连理工大学辽宁省先进连接技术重点实验室
[5 empty] | 宋秋平 | 大连理工大学辽宁省先进连接技术重点实验室
[5 empty] | 刘黎明 | 大连理工大学辽宁省先进连接技术重点实验室
248 |  |  | X80级管线钢三丝埋弧焊接热过程的数值分析 | 中文 | 赵明 | 中国石油大学(华东)机电工程学院 | 针对X80级高强管线钢纵向焊缝三电极串列三丝埋弧焊,借助ANSYS有限元分析软件,采用生死单元技术处理双V形坡口填充,利用双椭球体积热源分布模式实现载荷的施加与求解,建立焊接热过程数值分析模型.计算结果表明,焊接开始后1.6 s时出现三电极共熔池现象,到5 s时焊接过程达到准稳态,形成长度逾100 mm的熔池;焊缝区和HAZ的焊接热循环曲线出现三个高温波峰,延长了热循环曲线的高温停留时间,是HAZ晶粒粗化和焊接接头性能劣化的主要诱因.焊接工艺试验与数值计算结果对比表明,熔宽比熔深吻合更加良好,考虑焊缝余高可进一步提高计算精度. | 关键词 | 管线钢;多丝埋弧焊;热影响区;热循环曲线;数值模拟; | 焊接学报 | 2014 |  | 35 | 10 | 17 | 20
[5 empty] | 王海燕 | 中国石油大学(华东)机电工程学院
[5 empty] | 万夫伟 | 中国石油大学(华东)机电工程学院
[5 empty] | 罗德通 | 中国石油大学(华东)机电工程学院
249 |  |  | 水下自蔓延焊接技术 | 中文 | 尹玉军 | 军械工程学院机械制造教研室 | 基于自蔓延高温合成技术,研究水下构件的自蔓延快速焊接技术.所用焊料由高热剂(CuO+Cu2O+Al)、造气剂(CaCO3)、合金剂(FeSi+MnFe)及造渣剂(B2O3)四部分组成.焊块采用石墨坩埚/矩管复合结构设计,其中矩管的一端密封,另一端部分封接,留下开口,可实现对燃烧火焰加热方向的控制,同时采用低功率的钨丝/线圈点火方式,以KNO3/Al-Mg为点火料,以石蜡对焊块开口处密封,解决了水下自蔓延快速焊接可行性难题.结果表明,该技术无需大功率电源和复杂操作,可在0.5 m水深环境下自行快速燃烧形成焊接接头,且接头抗拉强度经测试达到135 MPa,基本上达到了水下结构件应急抢修的目的. | 关键词 | 水下焊接;自蔓延;快速抢修;焊接机理; | 焊接学报 | 2014 |  | 35 | 10 | 21 | 24
[5 empty] | 潘传增 | 军械工程学院机械制造教研室
[5 empty] | 苏珊 | 军械工程学院机械制造教研室
250 |  |  | 2A12铝合金变极性等离子弧穿孔焊缝性能分析 | 中文 | 姜祎 | 海军工程大学勤务学院,装甲兵工程学院装备再制造技术国防科技重点实验室 | 采用具有辅助压缩孔喷嘴结构的焊枪,在大电流高焊速的焊接工艺下制备了2A12铝合金变极性等离子弧穿孔焊缝,并分析了焊缝的组织和力学性能.由于辅助压缩孔对焊接电弧的压缩,使正面焊缝宽度变窄,背面焊缝宽度增加,并提高了两侧焊缝的余高.焊缝内部以细小的等轴非枝晶结构为主,其强化相以Al2Cu为主,还有少量的S相.Al2Cu的形状及其分布状况决定了焊缝的力学性能,试验表明基体和焊缝的硬度差别不大,焊缝沿中轴线的显微硬度呈马鞍状分布,焊缝内部比较平缓,正反两侧焊缝的硬度分布波动较大. | 关键词 | 变极性等离子弧;铝合金;穿孔焊缝;力学性能; | 焊接学报 | 2014 |  | 35 | 10 | 25 | 28
[5 empty] | 刘明 | 海军工程大学勤务学院,装甲兵工程学院装备再制造技术国防科技重点实验室
[5 empty] | 吕耀辉 | 海军工程大学勤务学院,装甲兵工程学院装备再制造技术国防科技重点实验室
[5 empty] | 徐滨士 | 海军工程大学勤务学院,装甲兵工程学院装备再制造技术国防科技重点实验室
251 |  |  | 焊接残余应力对2024铝合金薄板疲劳寿命的影响 | 中文 | 张正伟 | 大连理工大学工业装备结构分析国家重点实验室 | 对搅拌磨擦焊、TIG焊和激光焊进行数值模拟,得到焊接残余应力场.将残余应力场施加到线弹性断裂力学模型之中,运用J积分方法计算残余应力强度因子,并计算裂纹扩展速率,通过与试验结果和虚拟裂纹闭合法计算结果进行对比,验证了文中所使用方法的正确性.研究发现,残余应力强度因子的分布与残余应力分布形式相似.残余应力的引入,对应力比有较大影响,但随着应力比的增大,残余应力对应力比的影响逐渐减弱.焊接残余应力的引入缩短了焊接构件的使用寿命,当裂纹长度较小时,TIG焊接构件使用寿命比搅拌摩擦焊接构件和激光焊接构件使用寿命短. | 关键词 | 焊接残余应力场;J积分;残余应力强度因子;裂纹扩展速率; | 焊接学报 | 2014 |  | 35 | 10 | 29 | 32
[5 empty] | 张昭 | 大连理工大学工业装备结构分析国家重点实验室
[5 empty] | 张洪武 | 大连理工大学工业装备结构分析国家重点实验室
252 |  |  | 覆纳米银铜粉焊膏的制备及其连接性分析 | 中文 | 曹洋 | 浙江省冶金研究院有限公司浙江省钎焊材料与技术重点实验室,哈尔滨工业大学先进焊接与连接国家重点实验室 | 提出将纳米银与覆纳米银铜粉按照比例混合制备焊膏,用于低温连接纯度为99.99%的无氧紫铜板:首先利用液相化学还原法制备出平均粒径为20~35 nm的纳米银颗粒,同时利用化学镀制备覆纳米银铜粉颗粒.之后将纳米银与覆纳米银铜粉机械混合制备焊膏并在200℃烧结温度,10 MPa压力,保温30 min条件下烧结连接无氧紫铜板,并与纳米银焊膏单独烧结情况做对比分析,通过扫描电镜(SEM)观察连接接头形貌,其中纳米银与覆纳米银铜粉混合焊膏得到的烧结接头界面连接紧密,接头组织内有一定的孔隙率,其平均抗剪强度达20 MPa. | 关键词 | 纳米银;覆银铜;低温连接; | 焊接学报 | 2014 |  | 35 | 10 | 33 | 36
[5 empty] | 刘平 | 浙江省冶金研究院有限公司浙江省钎焊材料与技术重点实验室,哈尔滨工业大学先进焊接与连接国家重点实验室
[5 empty] | 魏红梅 | 浙江省冶金研究院有限公司浙江省钎焊材料与技术重点实验室,哈尔滨工业大学先进焊接与连接国家重点实验室
[5 empty] | 林铁松 | 浙江省冶金研究院有限公司浙江省钎焊材料与技术重点实验室,哈尔滨工业大学先进焊接与连接国家重点实验室
[5 empty] | 何鹏 | 浙江省冶金研究院有限公司浙江省钎焊材料与技术重点实验室,哈尔滨工业大学先进焊接与连接国家重点实验室
[5 empty] | 顾小龙 | 浙江省冶金研究院有限公司浙江省钎焊材料与技术重点实验室,哈尔滨工业大学先进焊接与连接国家重点实验室
253 |  |  | 低占空比下脉冲电流频率对Ti-6Al-4V焊缝组织性能的影响 | 中文 | 杨舟 | 北京航空航天大学机械工程及自动化学院,中国石油物资公司 | 采用超高频脉冲GTAW(ultra high frequency pulse gas tungsten arc welding,UHFP-GTAW)工艺在占空比20%的条件下完成了Ti-6Al-4V钛合金组织性能试验,以平均晶粒尺寸表征晶粒细化程度,研究了20%占空比条件下,脉冲频率对晶粒细化、组织特征及接头拉伸性能的影响规律.结果表明,与常规GTAW(conventional gas tungsten arc welding,C-GTAW)相比,UHFP-GTAW焊缝区以网篮状组织为主,热影响区α’相以短针状为主呈现;焊缝区平均晶粒尺寸最大减小了32%,晶粒显著细化;断后伸长率和断面收缩率最大分别提高了140%和275%,接头塑性明显改善.与50%占空比下平均晶粒尺寸减小率16.7%相比,晶粒得到进一步细化,同时平均断后伸长率及断面收缩率分别提高了22%,33%. | 关键词 | 钛合金;超高频脉冲电流;钨极氩弧焊;网篮组织;力学性能; | 焊接学报 | 2014 |  | 35 | 10 | 37 | 40
[5 empty] | 齐铂金 | 北京航空航天大学机械工程及自动化学院,中国石油物资公司
[5 empty] | 从保强 | 北京航空航天大学机械工程及自动化学院,中国石油物资公司
[5 empty] | 杨明轩 | 北京航空航天大学机械工程及自动化学院,中国石油物资公司
[5 empty] | 高明健 | 北京航空航天大学机械工程及自动化学院,中国石油物资公司
254 |  |  | 活性MAG焊电弧特征及熔池流动分析 | 中文 | 路浩 | 南车青岛四方机车车辆股份有限公司技术本部,沈阳航空航天大学航空航天工程学部,河北科技大学材料科学与工程学院 | 提出了活性熔化极气体保护焊新方法,可增加焊接熔深,改善难熔焊接结构的熔合不良,获得高质量的焊接接头.对活性熔化极气体保护焊电弧状态和熔池表面形态进行了采集和分析,用钨粒子示踪法进行试验,分析了电弧形态和熔池流动.结果表明,活性熔化极气体保护焊电弧收缩显著,电弧形态更加集中,熔池内部液态金属的流动方向为从熔池周边向中心流动,熔池流动更为有序.对于钢的活性熔化极气体保护焊方法,熔池流动行为改变是增加焊接熔深的主要因素. | 关键词 | 活性熔化极气体保护焊;熔池流动;电弧形态; | 焊接学报 | 2014 |  | 35 | 10 | 41 | 44
[5 empty] | 邢敬伟 | 南车青岛四方机车车辆股份有限公司技术本部,沈阳航空航天大学航空航天工程学部,河北科技大学材料科学与工程学院
[5 empty] | 邢立伟 | 南车青岛四方机车车辆股份有限公司技术本部,沈阳航空航天大学航空航天工程学部,河北科技大学材料科学与工程学院
[5 empty] | 梁志敏 | 南车青岛四方机车车辆股份有限公司技术本部,沈阳航空航天大学航空航天工程学部,河北科技大学材料科学与工程学院
255 |  |  | 铝合金液态填充焊的工艺特性分析 | 中文 | 彭进 | 哈尔滨工业大学先进焊接与连接国家重点实验室,机械科学研究院哈尔滨焊接研究所 | 采用高速摄像和工艺试验相结合的方法分析了液态填充焊的影响因素,进行了焊接接头质量分析.结果表明,激光液态填充焊有两种填充模式:焊丝半熔态、焊丝全熔态.焊接电流较小时,焊丝为半熔态,液态填材顺焊丝流向熔池;焊接电流较大时,焊丝为全熔态,依靠间隙的毛细作用,能稳定的流入熔池中.随着焊接速度的提高匙孔距熔池边缘的距离变小.为了使液态填材稳定的过渡到熔池中,光丝间距应控制在-0.5~2.0 mm范围内.经过接头质量分析发现:与激光填丝焊相比,液态填充焊接焊缝中的气孔率明显降低. | 关键词 | 激光技术;液态填充焊;电弧熔丝;高速摄像;铝合金; | 焊接学报 | 2014 |  | 35 | 10 | 45 | 48
[5 empty] | 李俐群 | 哈尔滨工业大学先进焊接与连接国家重点实验室,机械科学研究院哈尔滨焊接研究所
[5 empty] | 林尚扬 | 哈尔滨工业大学先进焊接与连接国家重点实验室,机械科学研究院哈尔滨焊接研究所
[5 empty] | 邓洲 | 哈尔滨工业大学先进焊接与连接国家重点实验室,机械科学研究院哈尔滨焊接研究所
256 |  |  | 造渣剂对激光熔覆制备铁铝金属间化合物的影响 | 中文 | 王静 | 山东大学材料液固结构演变与加工教育部重点实验室 | 通过激光熔覆添加和不添加造渣剂的铁铝混合粉末在Q235钢基体上制备出铁铝金属间化合物熔覆层,研究了造渣剂对熔覆层的组织和性能的影响.结果表明,向熔覆粉末中添加造渣剂不仅可以显著细化熔覆层晶粒,还可以影响熔覆层的物相结构.当熔覆粉末中Fe,Al原子比例接近3:1时,所制备的熔覆层均由B2结构的FeAl相和DO3结构的Fe3Al组成,但添加造渣剂后所得熔覆层中含有较多DO3结构的Fe3Al.结果表明,添加造渣剂的熔覆层有着更高的显微硬度、更好的抗氧化性能和耐蚀性能. | 关键词 | 激光熔覆;铁铝金属间化合物;造渣剂;耐氧化性;耐蚀性; | 焊接学报 | 2014 |  | 35 | 10 | 49 | 52
[5 empty] | 邹勇 | 山东大学材料液固结构演变与加工教育部重点实验室
[5 empty] | 贾胜凯 | 山东大学材料液固结构演变与加工教育部重点实验室
[5 empty] | 余蕾 | 山东大学材料液固结构演变与加工教育部重点实验室
257 |  |  | 激光-电弧复合焊接过程中等离子体的耦合行为 | 中文 | 陈明华 | 大连理工大学辽宁省先进连接技术重点实验室 | 激光-电弧复合热源可以形成3种焊缝横截面的形貌,根据焊接参数对焊缝横截面形貌的影响建立了激光和电弧等离子体相互作用的物理机制.通过考察复合焊接过程中电弧等离子体中原子分布状态、电弧辐射光谱信息以及激光"匙孔"的行为对机制进行了验证.结果表明,激光对电弧等离子体的作用是通过激光形成的"匙孔"及其内部等离子体实现的,在适当参数下,电弧等离子体弧柱会进入激光"匙孔"内部,并与"匙孔"等离子体发生耦合放电,最终形成复合等离子体.电弧等离子体和"匙孔"等离子体的耦合作用有利于提高热源的能量密度. | 关键词 | 激光-电弧复合热源;匙孔;等离子体;机制; | 焊接学报 | 2014 |  | 35 | 10 | 53 | 56
[5 empty] | 李陈宾 | 大连理工大学辽宁省先进连接技术重点实验室
[5 empty] | 刘黎明 | 大连理工大学辽宁省先进连接技术重点实验室
258 |  |  | TA15钛合金激光非晶-纳米晶增强镍基涂层的组织结构及耐磨性 | 中文 | 李嘉宁 | 北京航空制造工程研究所高能束流加工技术重点实验室,中航工业北京航空材料研究院 | 在重要航空材料TA15钛合金基材表面进行激光同轴送粉熔覆Ni60A-Ni包WC-TiB2-Y2O3混合粉末可生成非晶-纳米晶增强复合涂层.对涂层进行微观组织观察、显微硬度测试及室温干摩擦磨损试验.结果表明,涂层主要由γ-(Fe,Ni),WC,α-W2C,M12C,Ti-B化合物,Ti-Al金属间化合物,Mo,Zr与V元素的碳化物以及非晶相构成.整个涂层为非晶、纳米晶及其它晶化相共存.涂层较TA15钛合金表现出更好的耐磨损性,且涂层的主要磨损机制为磨粒磨损与粘着磨损.纳米晶颗粒的产生可使涂层磨损表面光滑,有利于摩擦系数与磨损量的降低. | 关键词 | 激光熔覆;表面改性;磨损性能; | 焊接学报 | 2014 |  | 35 | 10 | 57 | 60
[5 empty] | 巩水利 | 北京航空制造工程研究所高能束流加工技术重点实验室,中航工业北京航空材料研究院
[5 empty] | 李怀学 | 北京航空制造工程研究所高能束流加工技术重点实验室,中航工业北京航空材料研究院
[5 empty] | 单飞虎 | 北京航空制造工程研究所高能束流加工技术重点实验室,中航工业北京航空材料研究院
259 |  |  | 基于Fourier拟合曲面的X射线焊缝缺陷检测 | 中文 | 李雪琴 | 西华大学机械工程与自动化学院,四川大学制造科学与工程学院,昆明理工大学机电工程学院 | 针对在强噪声、低对比度及复杂背景特征下X射线焊缝图像的缺陷检测问题,提出了去噪处理、焊缝边缘分割及缺陷检测的方法.用快速离散Curvelet变换和循环平移相结合的方法,对焊缝图像进行滤波去噪,同时对图像列灰度曲线用最大类间方差法提取焊缝区域.在图像预处理后,采用三阶Fourier曲线对图像列灰度曲线进行拟合并扩展到三维空间,构造出自适应阈值面,最后利用原图像与构造曲面三维灰度图的灰度值差异,准确分割背景与缺陷区域.结果表明,与传统缺陷检测算法相比,该方法能准确提取出焊缝缺陷,漏检率和误判率低,准确率可达95%. | 关键词 | X射线;焊缝图像;缺陷检测;Curvelet变换;Fourier拟合; | 焊接学报 | 2014 |  | 35 | 10 | 61 | 64
[5 empty] | 刘培勇 | 西华大学机械工程与自动化学院,四川大学制造科学与工程学院,昆明理工大学机电工程学院
[5 empty] | 殷国富 | 西华大学机械工程与自动化学院,四川大学制造科学与工程学院,昆明理工大学机电工程学院
[5 empty] | 蒋红海 | 西华大学机械工程与自动化学院,四川大学制造科学与工程学院,昆明理工大学机电工程学院
260 |  |  | 激光扫描焊接工艺对铝合金焊接气孔率的影响 | 中文 | 周立涛 | 机械科学研究总院哈尔滨焊接研究所,西安航天精密机电研究所 | 以6061铝合金为研究对象,研究了激光扫描焊接过程中光束的扫描轨迹、扫描幅度与扫描频率对6061铝合金气孔产生的影响规律.结果表明,与激光非扫描焊接相比,采用光束垂直于焊缝、平行于焊缝和圆形运动3种不同轨迹的扫描方式均有利于抑制铝合金激光焊接气孔的产生,且以光束为圆形轨迹的扫描方式为最佳.光束的扫描幅度及扫描频率对气孔的产生也有重要的影响.采用光束为圆形轨迹的扫描方式,当扫描幅度大于0.65 mm、扫描频率在100~220 Hz范围内时,气孔率可控制在0.5%以内.气孔的产生与焊缝形状有关,减少焊缝深宽比有利于气孔的抑制. | 关键词 | 铝合金;激光扫描焊接;气孔抑制; | 焊接学报 | 2014 |  | 35 | 10 | 65 | 68
[5 empty] | 王旭友 | 机械科学研究总院哈尔滨焊接研究所,西安航天精密机电研究所
[5 empty] | 王威 | 机械科学研究总院哈尔滨焊接研究所,西安航天精密机电研究所
[5 empty] | 王诗洋 | 机械科学研究总院哈尔滨焊接研究所,西安航天精密机电研究所
261 |  |  | 变电站接地网的焊缝腐蚀分析 | 中文 | 冯拉俊 | 西安理工大学陕西省腐蚀与防护重点实验室,陕西电力科学研究院 | 为了给接地网焊缝的腐蚀防护提供基础,通过电化学噪声和埋片模拟方法,研究了接地网焊缝与母材腐蚀的差别.结果发现在陕西省孝义变电站土壤中,Q235钢接地网焊缝出现了较多暂态峰,母材的暂态峰较少,焊缝腐蚀对接地网泄流的电压更敏感;腐蚀过程中母材噪声阻值Rn=3.38×104Ω/cm2,焊缝噪声阻值Rn=1.44×104Ω/cm2;母材的腐蚀速率为0.067 mm/a,含有焊缝的焊接接头腐蚀速率为0.077 mm/a,母材为均匀腐蚀,焊缝主要为局部腐蚀. | 关键词 | 接地网;焊缝腐蚀;电化学噪声;局部腐蚀; | 焊接学报 | 2014 |  | 35 | 10 | 69 | 72
[5 empty] | 邓博 | 西安理工大学陕西省腐蚀与防护重点实验室,陕西电力科学研究院
[5 empty] | 闫爱军 | 西安理工大学陕西省腐蚀与防护重点实验室,陕西电力科学研究院
[5 empty] | 张静 | 西安理工大学陕西省腐蚀与防护重点实验室,陕西电力科学研究院
262 |  |  | NiCrMoV耐热钢汽轮机转子焊缝韧性薄弱区的成因 | 中文 | 李轶非 | 清华大学机械工程系,上海电气电站设备有限公司上海汽轮机厂 | 采用热模拟的方法研究了30Cr2Ni4MoV汽轮机转子用钢多层多道焊焊缝韧性薄弱区的成因.采用光学显微镜、扫描电镜和透射电镜研究了层间局部富碳区域组织对韧性的影响规律.结果表明,焊缝层间局部富碳区域的M-A组元是造成层间韧性薄弱的主要原因之一.M-A组元对韧性的影响与M-A组元的分布、形态、尺寸等因素有关.热模拟二次峰值温度为680℃时,层间回火区M-A组元发生了部分分解;二次峰值温度为820℃时,层间不完全相变区原奥氏体晶界处M-A组元体积增大,晶内M-A组元呈平行的大颗粒链状分布,二次峰值温度为1 050℃时,原奥氏体晶界部分消失,晶内M-A组元部分呈弥散分布. | 关键词 | 耐热钢;M-A组元;焊缝韧性;不完全相变区; | 焊接学报 | 2014 |  | 35 | 10 | 73 | 76
[5 empty] | 蔡志鹏 | 清华大学机械工程系,上海电气电站设备有限公司上海汽轮机厂
[5 empty] | 潘际銮 | 清华大学机械工程系,上海电气电站设备有限公司上海汽轮机厂
[5 empty] | 刘霞 | 清华大学机械工程系,上海电气电站设备有限公司上海汽轮机厂
[5 empty] | 王朋 | 清华大学机械工程系,上海电气电站设备有限公司上海汽轮机厂
[5 empty] | 霍鑫 | 清华大学机械工程系,上海电气电站设备有限公司上海汽轮机厂
[5 empty] | 沈红卫 | 清华大学机械工程系,上海电气电站设备有限公司上海汽轮机厂
263 |  |  | TIG熔敷Ti-Si-C系统在Ti-5Al-2.5Sn表面形成陶瓷涂层的化学反应分析 | 中文 | 闫文青 | 武汉科技大学钢铁冶金及资源利用省部共建教育部重点实验室,华南理工大学机械与汽车工程学院,河南柴油机集团有限责任公司407厂 | 采用TIG热源在钛合金表面堆焊Ti-SiC和Ti-SiC-C两种体系的粉末,形成表面陶瓷涂层.利用SEM和XRD等分析手段对两种配方陶瓷涂层的微观组织和物相进行了分析,用热力学方法计算了两种系统中各种可能发生的化学反应的Gibbs自由能变化.结果表明,Ti-SiC系统熔敷层的微观组织主要由树枝状的TiC、针棒状和菊花状的Ti5Si3相组成,其反应机理为:8Ti+3SiC→3TiC+Ti5Si3.Ti-SiC-C系统熔敷层的微观组织除了树枝状的TiC相之外,还有TiSi2和Ti3SiC2,其反应机理为:6Ti+3SiC+C→Ti3SiC2+TiSi2+2TiC.通过对两种系统的微观组织及化学反应分析可得出,在Ti-SiC系统中适当的添加石墨,可生成具有自润滑性能的Ti3SiC2相,避免Ti5Si3脆性相的生成. | 关键词 | 钨极氩弧焊熔敷;陶瓷涂层;反应机理;热力学分析; | 焊接学报 | 2014 |  | 35 | 10 | 77 | 80
[5 empty] | 桂赤斌 | 武汉科技大学钢铁冶金及资源利用省部共建教育部重点实验室,华南理工大学机械与汽车工程学院,河南柴油机集团有限责任公司407厂
[5 empty] | 戴乐 | 武汉科技大学钢铁冶金及资源利用省部共建教育部重点实验室,华南理工大学机械与汽车工程学院,河南柴油机集团有限责任公司407厂
264 |  |  | 基于电子束快速成形金属粉末扫描路径试验 | 中文 | 陈云霞 | 河海大学机电工程学院,上海交通大学电子信息与电气工程学院,江苏科技大学材料科学与工程学院 | 扫描路径的优化对于提高电子束快速成形工艺的效率和加工质量具有较大影响,设计4种不同的电子束快速成形的扫描路径,针对投影扫描和轮廓线偏置扫描的温度场进行了有限元计算和试验.结果表明,采用轮廓线偏置扫描时只需较小的电子束电流就能使粉末达到较高的温度,高温区域与扫描区域一致,即得到的成形区域与扫描区域一致,扫描区域上各点的熔化量也基本一致,成形件表面比较均匀平整,且有利于下次铺粉,成形效果均优于投影扫描.同时偏置间距越小,成形效果越好. | 关键词 | 电子束烧结成形;扫描路径;能量密度;数值模拟; | 焊接学报 | 2014 |  | 35 | 10 | 81 | 84
[5 empty] | 王小京 | 河海大学机电工程学院,上海交通大学电子信息与电气工程学院,江苏科技大学材料科学与工程学院
[5 empty] | 陈善本 | 河海大学机电工程学院,上海交通大学电子信息与电气工程学院,江苏科技大学材料科学与工程学院
[5 empty] | 姚舜 | 河海大学机电工程学院,上海交通大学电子信息与电气工程学院,江苏科技大学材料科学与工程学院
265 |  |  | 侧向送丝光纤激光单道熔覆层组织 | 中文 | 李凯斌 | 上海工程技术大学材料工程学院 | 采用正交试验法在不锈钢表面侧向送丝单道激光熔覆,确定激光功率、扫描速度、送丝速度对熔覆层横截面几何尺寸、宽高比及稀释率影响,找出最佳工艺参数组合并进行组织分析.结果表明,当激光功率为2 000 W,扫描速度为4 mm/s,送丝速度为20 mm/s时可得到稳定良好的熔覆层;熔覆层从结合区到表层晶粒形态依次是平面晶、胞状晶、柱状树枝晶、等轴树枝晶、转向树枝晶;熔覆层组织由γ奥氏体和残余δ铁素体组成,δ铁素体主要成蠕虫状、骨架状和侧板条状分布于奥氏体枝晶间或晶界处;熔覆层显微维氏硬度平均值(195 MPa)与基材(207 MPa)相当且分布相对均匀,热影响区维氏硬度略低(178 MPa). | 关键词 | 激光熔覆;侧向送丝;微观组织;显微硬度; | 焊接学报 | 2014 |  | 35 | 10 | 85 | 88
[5 empty] | 李东 | 上海工程技术大学材料工程学院
[5 empty] | 刘东宇 | 上海工程技术大学材料工程学院
[5 empty] | 于治水 | 上海工程技术大学材料工程学院
266 |  |  | 12Cr1MoV耐热钢管焊接温度场模拟与试验验证 | 中文 | 迟露鑫 | 重庆理工大学材料科学与工程学院 | 为了得到珠光体耐热钢12Cr1MoV合理的钢管焊接热输入,准确预测焊接热影响区宽度,能够提供典型位置的热循环曲线,掌握和预测焊后热影响区及附近区域组织转变规律,采用ANSYS有限元软件对钢管焊接过程进行数值模拟,并将模拟结果与试验数据进行比较.结果表明,采集特征点热循环曲线与模拟结果非常吻合;焊接热影响区宽度模拟值与实测值基本一致;焊缝区以针状铁素体为主,热影响区主要是先共析铁素体和伪共析索氏体,过热区有少量铁素体和粒状贝氏体. | 关键词 | 12Cr1MoV钢;数值模拟;温度场;组织; | 焊接学报 | 2014 |  | 35 | 10 | 89 | 92
[5 empty] | 孙昭藩 | 重庆理工大学材料科学与工程学院
[5 empty] | 伍光凤 | 重庆理工大学材料科学与工程学院
267 |  |  | 基于SYSWELD的双椭球热源模型参数的确定 | 中文 | 李瑞英 | 大庆师范学院物理与电气信息工程学院,中国石油大学机电工程学院 | 给出了应用SYSWELD软件的校正工具对双椭球热源形状参数和热输入进行确定的方法,提出了利用该法确定上述参数应遵循的两条原则.利用该法合理调整热源参数,较好地解决了采用Guass分布或双椭圆分布热源模式计算结果中尾部后拖不足的问题.结果表明,计算所得上表面和横截面熔池形状及熔合线走向与实测数据基本吻合,为运动电弧作用下的GTAW数值模拟与智能控制提供了理论依据和基础数据.文中分析了熔合线走向计算结果与试验结果误差较大的原因,为下一步工作指出方向. | 关键词 | 双椭球热源模式;熔池形状;有限元法;钨极氩弧焊;熔池尾部后拖; | 焊接学报 | 2014 |  | 35 | 10 | 93 | 96
[5 empty] | 赵明 | 大庆师范学院物理与电气信息工程学院,中国石油大学机电工程学院
[5 empty] | 吴春梅 | 大庆师范学院物理与电气信息工程学院,中国石油大学机电工程学院
268 |  |  | 基于形态学的焊锡粉颗粒定量分析 | 中文 | 路林 | 沈阳工业大学化工装备学院,哈尔滨工业大学先进焊接与连接国家重点实验室,University of Dayton Department of Chemical and Materials Engineering | 采用形态学的方法对超声雾化法生产的焊锡粉颗粒形态进行描述与统计分析.由于焊锡粉颗粒棱角度高、形状不规则,是影响配制焊膏质量的关键因素.建立焊锡粉颗粒的分形维度与长宽比来作为两个重要的焊锡粉颗粒形态特征参数.通过对焊粉颗粒的几何投影图像进行计算,连续运用形态学中的腐蚀和膨胀两种方法刻画焊粉颗粒轮廓,并对颗粒数目和半径等形态信息统计计算,建立分形维度的拟合方程.结果表明,文中所提出的形态学方法适用于分割粘连焊粉颗粒图像,并且对于焊锡粉颗粒的长宽比与分形维度统计能够准确地反映焊锡粉颗粒真实形态. | 关键词 | 无铅焊锡粉颗粒;分形维度;图像处理;腐蚀变换;膨胀变换; | 焊接学报 | 2014 |  | 35 | 10 | 97 | 100
[5 empty] | 孙佳 | 沈阳工业大学化工装备学院,哈尔滨工业大学先进焊接与连接国家重点实验室,University of Dayton Department of Chemical and Materials Engineering
[5 empty] | 王红梅 | 沈阳工业大学化工装备学院,哈尔滨工业大学先进焊接与连接国家重点实验室,University of Dayton Department of Chemical and Materials Engineering
[5 empty] | 汪立强 | 沈阳工业大学化工装备学院,哈尔滨工业大学先进焊接与连接国家重点实验室,University of Dayton Department of Chemical and Materials Engineering
269 |  |  | 铁粉焊条的焊接气孔分析 | 中文 | 尹士科 | 中国钢研科技集团有限公司,北京米勒电器制造有限公司 | 为了确定气孔的性质,采用悬浮熔融气相色谱仪,测定了气孔中气体的成分,并利用扫描电镜观察了内部气孔的形貌.结果表明,不论是酸性焊条还是碱性焊条,其焊缝气孔中的气体都是CO和H2的混合气体,且在气孔的形成过程中CO起着更主要的作用.焊缝内部气孔的形状主要有两种,一种呈长虫状,多分布在焊缝厚度方向的中上部位;另一种呈海螺状,常分布在焊缝根部附近.试验还表明,提高焊条烘干温度时,碱性焊条的扩散氢量减少,气孔的数量也减少;酸性焊条则不同,焊缝中的扩散氢虽然减少了,但气孔数量反而增多了,故不能用扩散氢量的多少来度量气孔的产生与否. | 关键词 | 铁粉焊条;电弧焊接;内部气孔;扩散氢量; | 焊接学报 | 2014 |  | 35 | 10 | 101 | 104
[5 empty] | 吴树雄 | 中国钢研科技集团有限公司,北京米勒电器制造有限公司
[5 empty] | 王勇 | 中国钢研科技集团有限公司,北京米勒电器制造有限公司
[5 empty] | 王移山 | 中国钢研科技集团有限公司,北京米勒电器制造有限公司
270 |  |  | 一种T6态Al-13.0Si-0.7Mg合金的焊接性分析 | 中文 | 滕莹雪 | 辽宁科技大学材料与冶金学院,哈尔滨工业大学先进焊接与连接国家重点实验室 | 分别采用ER4047和ER5183焊丝对T6态的Al-13.0Si-0.7Mg合金进行平板对接试验,为了降低热输入的影响,使用双脉冲MIG双面焊成形工艺,确定了两种焊丝对应的焊接工艺参数并且获得了良好的焊缝成形.鱼骨状热裂纹试验说明该种合金及两种焊丝对该合金的抗热裂性能良好.在此基础之上,对焊接接头进行金相组织观察和力学性能测试.结果表明,两种焊丝对应的焊接接头显微组织的差别较大;拉伸试验表明两种焊丝的接头强度为母材的70%左右,显微硬度测试结果表明焊缝热影响区存在软化现象. | 关键词 | Al-13.0Si-0.7Mg合金;鱼骨状裂纹试验;显微组织;力学性能; | 焊接学报 | 2014 |  | 35 | 10 | 105 | 108
[5 empty] | 张玉岐 | 辽宁科技大学材料与冶金学院,哈尔滨工业大学先进焊接与连接国家重点实验室
[5 empty] | 郭菁 | 辽宁科技大学材料与冶金学院,哈尔滨工业大学先进焊接与连接国家重点实验室
[5 empty] | 杨春利 | 辽宁科技大学材料与冶金学院,哈尔滨工业大学先进焊接与连接国家重点实验室
271 |  |  | 一种铁路辙叉用贝氏体钢的焊接热模拟 | 中文 | 王秋影 | 西南交通大学材料科学与工程学院,铁道科学研究院 | 针对一种辙叉用贝氏体钢,采用Gleeble-3500对其焊接热循环过程进行了热模拟试验.采用光学显微镜、扫描电子显微镜、透射电子显微镜和硬度试验对不同冷却速度下焊接热影响区的组织和性能进行研究.作出加热和冷却膨胀曲线,并采用切线法测定奥氏体转变开始温度(Ac1)、奥氏体转变结束温度(Ac3)和不同冷却速度下的相转变温度.根据试验结果绘出辙叉用贝氏体钢的焊接热影响区连续冷却转变(simulated heat affected zone continuous cooling transforming,SHCCT)曲线,为其焊接性研究提供了基础数据,并用于预测热影响区的组织和性能,可用于指导贝氏体钢辙叉焊接及焊补工艺的优化设计. | 关键词 | 贝氏体钢;辙叉;SHCCT图;显微组织;焊接热模拟; | 焊接学报 | 2014 |  | 35 | 10 | 109 | 112
[5 empty] | 陈辉 | 西南交通大学材料科学与工程学院,铁道科学研究院
[5 empty] | 胡智博 | 西南交通大学材料科学与工程学院,铁道科学研究院
[5 empty] | 江超 | 西南交通大学材料科学与工程学院,铁道科学研究院
[5 empty] | 李达 | 西南交通大学材料科学与工程学院,铁道科学研究院
272 |  |  | 铝合金活性MIG焊接电弧行为及微观组织分析 | 中文 | 路浩 | 南车青岛四方机车车辆股份有限公司技术本部,河北科技大学材料科学与工程学院 | 提出了活性熔化极气体保护焊新方法,可增加焊接熔深,改善难熔焊接结构的熔合不良,获得高质量的焊接接头.对铝合金活性熔化极气体保护焊电弧状态进行了分析,发现活性熔化极气体保护焊电弧收缩,电流密度提高.对铝合金活性熔化极气体保护焊焊接接头微观组织进行了分析,与熔化极气体保护焊方法相比,结果表明,透射电镜和面扫描分析表明活性剂的添加没有改变强化相的种类,不会影响焊缝中各种组元的成分含量,同时也对Mn,Cr,Ti等元素的分布没有影响. | 关键词 | 活性熔化极气体保护焊;铝合金;电弧形态;接头组织; | 焊接学报 | 2014 |  | 35 | 11 | 1 | 4
[5 empty] | 邢立伟 | 南车青岛四方机车车辆股份有限公司技术本部,河北科技大学材料科学与工程学院
[5 empty] | 梁志敏 | 南车青岛四方机车车辆股份有限公司技术本部,河北科技大学材料科学与工程学院
273 |  |  | 热障涂层高温TGO生长变化 | 中文 | 韩志勇 | 中国民航大学天津市民用航空器适航与维修重点实验室 | 通过Abaqus有限元分析软件对热障涂层在高温氧化过程中的热氧化物层(themally growth oxide,TGO)生长机制进行研究.结果表明,当高温氧化到100 h时,TGO厚度由初始的0.5μm生长至6.7μm且在不同位置TGO的厚度略微不同.随着高温时间的增加,热障涂层在TGO的波峰、波谷以及涂层边界处容易出现应力较大值,且和周围材料相比应力明显较大,此时,这些位置容易达到材料开裂临界应力,形成裂纹萌生点,使得涂层失效.在高温氧化过程中,涂层吸收总能量为43.6 J,其中少部分转化为涂层变形所消耗的能量,剩下的能量为高温氧化过程中涂层成分改变,微观组织改变以及裂纹萌生扩展提供能量. | 关键词 | 热障涂层;热氧化物;Abaqus有限元软件; | 焊接学报 | 2014 |  | 35 | 11 | 5 | 8
[5 empty] | 王晓梅 | 中国民航大学天津市民用航空器适航与维修重点实验室
[5 empty] | 王志平 | 中国民航大学天津市民用航空器适航与维修重点实验室
274 |  |  | 基于阶梯模型的摆动焊接温度场数值模拟 | 中文 | 蹤雪梅 | 徐工集团江苏徐州工程机械研究院 | 根据摆动焊接速度和方向的变化规律,建立了电弧摆动焊接适用范围更加广泛的阶梯模型,以Q345平板对接接头为研究对象,利用焊接模拟软件SYSWELD对摆动焊接过程的温度场进行数值模拟,获得了焊缝区瞬态温度场以及各节点的焊接热循环曲线.结果表明,电弧摆动阶梯模型的瞬态温度场形状与带状热源模型不同,当热源由中间向两边摆动时,阶梯模型的熔池呈头小尾大的椭圆形;电弧摆动阶梯模型的焊接热循环曲线也与带状热源模型不同,阶梯模型的焊接热循环曲线在加热和冷却过程中都会出现一个小波峰,表明焊缝在加热和冷却过程受到电弧摆动的影响. | 关键词 | 摆动焊接;阶梯模型;数值模拟;温度场; | 焊接学报 | 2014 |  | 35 | 11 | 9 | 12
[5 empty] | 吴斌 | 徐工集团江苏徐州工程机械研究院
[5 empty] | 张立平 | 徐工集团江苏徐州工程机械研究院
[5 empty] | 李稳 | 徐工集团江苏徐州工程机械研究院
275 |  |  | 焊接热循环峰值温度及冷却速率对SA508-3钢粗晶区组织和性能的影响 | 中文 | 吕晓春 | 哈尔滨工业大学先进焊接与连接国家重点实验室,哈尔滨焊接研究所,清华大学机械工程系 | 针对核电设备用SA508-3钢粗晶区,采用热模拟技术研究了在不预热前提下二次焊接热循环峰值温度及冷却速率对粗晶区组织和性能的影响.结果表明,粗晶区在经历不同峰值温度及冷却速率的焊接热循环后,其显微硬度与冲击韧性起伏较大,是SA508-3钢焊接接头中性能极不稳定的区域.粗晶区在经历峰值温度600~700℃的二次焊接热循环后可以获得较好的强韧性匹配.t8/5为10 s时,粗晶区在经历峰值温度750~950℃的二次焊接热循环后,在晶界附近形成的隐晶马氏体以及晶粒的进一步粗化,使得综合性能最差,应加以避免. | 关键词 | SA508-3钢;粗晶区;峰值温度;冷却速率; | 焊接学报 | 2014 |  | 35 | 11 | 13 | 17
[5 empty] | 何鹏 | 哈尔滨工业大学先进焊接与连接国家重点实验室,哈尔滨焊接研究所,清华大学机械工程系
[5 empty] | 秦建 | 哈尔滨工业大学先进焊接与连接国家重点实验室,哈尔滨焊接研究所,清华大学机械工程系
[5 empty] | 杜兵 | 哈尔滨工业大学先进焊接与连接国家重点实验室,哈尔滨焊接研究所,清华大学机械工程系
[5 empty] | 胡忠全 | 哈尔滨工业大学先进焊接与连接国家重点实验室,哈尔滨焊接研究所,清华大学机械工程系
276 |  |  | 气孔对铝合金焊接接头超长疲劳寿命的影响 | 中文 | 何超 | 四川大学能源工程安全与灾害力学教育部重点实验室 | 采用超声疲劳试验方法对铝合金5052-H32焊接接头进行疲劳试验,研究其在超长寿命区间(107~109周次)的疲劳强度及失效机理.结果表明,相同疲劳寿命下焊接接头疲劳强度较母材下降了73.3%,在超高周疲劳区间仍然会发生疲劳破坏;断口观察发现焊接缺陷(气孔)是诱发疲劳裂纹萌生的主要原因.为揭示焊接缺陷对焊接接头疲劳裂纹萌生及扩展的影响,采用有限元技术分析了气孔对应力集中系数和裂纹尖端应力强度因子的影响.最后讨论了焊接缺陷对疲劳寿命的影响机制及裂纹扩展特性. | 关键词 | 焊接接头;铝合金;超高周疲劳;气孔;应力强度因子; | 焊接学报 | 2014 |  | 35 | 11 | 18 | 22
[5 empty] | 崔仕明 | 四川大学能源工程安全与灾害力学教育部重点实验室
[5 empty] | 刘永杰 | 四川大学能源工程安全与灾害力学教育部重点实验室
[5 empty] | 王清远 | 四川大学能源工程安全与灾害力学教育部重点实验室
277 |  |  | 激光功率对激光-双丝脉冲MIG复合焊接电弧形态及熔滴过渡的影响 | 中文 | 张晓枫 | 天津大学天津市现代连接技术重点实验室,天津职业技术师范大学天津市高速切削与精密加工重点实验室 | 通过搭建激光-双丝脉冲MIG复合焊接系统,利用高速摄像与电信号采集系统对激光-双丝脉冲MIG复合焊接在不同激光功率下的电压电流信号及高速摄像信号进行同步采集,研究激光功率对焊接过程的电弧形态、熔滴过渡过程的影响.结果发现,由于激光等离子体与电弧等离子体的相互作用,电弧形态和熔滴受力状态发生改变.随着激光功率的增大,激光对电弧的吸引能力增强,促进熔滴过渡的等离子流力竖直向下的分力减小,熔滴过渡频率降低. | 关键词 | 激光-双丝脉冲MIG复合焊;熔滴过渡;电弧形态;高速摄像; | 焊接学报 | 2014 |  | 35 | 11 | 23 | 26
[5 empty] | 李桓 | 天津大学天津市现代连接技术重点实验室,天津职业技术师范大学天津市高速切削与精密加工重点实验室
[5 empty] | 杨立军 | 天津大学天津市现代连接技术重点实验室,天津职业技术师范大学天津市高速切削与精密加工重点实验室
[5 empty] | 高莹 | 天津大学天津市现代连接技术重点实验室,天津职业技术师范大学天津市高速切削与精密加工重点实验室
278 |  |  | 基于阴影的激光深熔焊熔池形态分析 | 中文 | 张艳喜 | 广东工业大学机电工程学院 | 熔池形态特别是熔池体积使用现有测量手段难以直接进行测量.采用大功率盘形激光对304型不锈钢厚板进行平板堆焊,通过外加辅助强红外激光光源投射熔池阴影,采用高速摄像机加装组合滤光片摄取清晰地熔池及其阴影动态图像,提取焊接过程中熔池投射阴影的面积变化,并进行一元线性回归和相关性分析.结果表明,熔池的阴影面积变化与焊接质量存在正相关性,为焊接质量检测提供了新方法. | 关键词 | 大功率盘形激光焊;熔池阴影;熔池形态;焊接质量; | 焊接学报 | 2014 |  | 35 | 11 | 27 | 30
[5 empty] | 高向东 | 广东工业大学机电工程学院
279 |  |  | Ag-Cu-Sn-Ti活性钎焊Gr/2024Al复合材料与TC4钛合金 | 中文 | 石俊秒 | 哈尔滨工业大学先进焊接与连接国家重点实验室,哈尔滨工业大学山东省特种焊接技术重点实验室 | 采用自制的AgCuSnTi钎料对发汗材料Gr/2024Al复合材料和TC4钛合金进行钎焊,对焊后接头界面组织及力学性能进行了分析.结果表明,接头典型界面组织为Gr/2024Al/Ti3AlC2/Ag2Al+Ag3Sn+Al2Cu+Al5CuTi2/Al5CuTi2+Ag3Sn/TC4.钎焊时,活性元素Ti与Gr/2024Al复合材料的石墨基体发生活性反应,实现了TC4与Gr/2024Al复合材料的低温连接,保证了复合材料的力学性能及发汗功能.随钎焊温度升高及保温时间延长,钎缝组织中弥散分布的Al5CuTi2化合物聚集长大成块状,使接头性能下降.当钎焊温度为680℃,保温时间为10min时接头抗剪强度达到最大值17MPa,其为Gr/2024Al复合材料母材强度的70%. | 关键词 | Gr/2024Al复合材料;TC4、AgCuSnTi钎料;界面组织;抗剪强度; | 焊接学报 | 2014 |  | 35 | 11 | 31 | 34
[5 empty] | 张丽霞 | 哈尔滨工业大学先进焊接与连接国家重点实验室,哈尔滨工业大学山东省特种焊接技术重点实验室
[5 empty] | 李宏伟 | 哈尔滨工业大学先进焊接与连接国家重点实验室,哈尔滨工业大学山东省特种焊接技术重点实验室
[5 empty] | 田晓羽 | 哈尔滨工业大学先进焊接与连接国家重点实验室,哈尔滨工业大学山东省特种焊接技术重点实验室
[5 empty] | 冯吉才 | 哈尔滨工业大学先进焊接与连接国家重点实验室,哈尔滨工业大学山东省特种焊接技术重点实验室
280 |  |  | 高端刀具异种钢A-TIG焊焊接性 | 中文 | 尹燕 | 兰州理工大学甘肃省有色金属新材料省部共建国家重点实验室,中国钢研科技集团有限公司,阳江十八子集团有限公司 | 针对高端刀具焊接时必须整体预热,接头质量不稳定的问题,采用A-TIG焊接方法对高端刀具中的430不锈钢刀背和3Cr13-1Cr17-3Cr13"三明治"复合不锈钢刀刃进行焊接.研究了活性剂对焊缝熔深﹑焊缝气孔﹑接头力学性能﹑微观组织及接头抗腐蚀性能的影响,并和常规TIG焊进行了比较.结果表明,利用A-TIG可以无需预热实现430不锈钢刀背和3Cr13-1Cr17-3Cr13"三明治"不锈钢刀刃的焊接,且单面焊双面成形,焊缝中未出现气孔、裂纹,接头抗拉强度可达606 MPa;接头热影响区非常窄,焊缝晶粒得到细化;活性剂的加入未降低焊接接头的抗腐蚀性能.因此,高端刀具异种钢A-TIG焊具有良好的焊接性,接头质量高. | 关键词 | A-TIG焊;异种钢;微观组织;力学性能; | 焊接学报 | 2014 |  | 35 | 11 | 35 | 38
[5 empty] | 刘钊 | 兰州理工大学甘肃省有色金属新材料省部共建国家重点实验室,中国钢研科技集团有限公司,阳江十八子集团有限公司
[5 empty] | 孙鹏 | 兰州理工大学甘肃省有色金属新材料省部共建国家重点实验室,中国钢研科技集团有限公司,阳江十八子集团有限公司
[5 empty] | 张瑞华 | 兰州理工大学甘肃省有色金属新材料省部共建国家重点实验室,中国钢研科技集团有限公司,阳江十八子集团有限公司
[5 empty] | 李积回 | 兰州理工大学甘肃省有色金属新材料省部共建国家重点实验室,中国钢研科技集团有限公司,阳江十八子集团有限公司
281 |  |  | 炸药爆炸速度对铝/钛爆炸焊接复合管结合界面及性能的影响 | 中文 | 邓伟 | 中国人民解放军63981部队,解放军理工大学野战工程学院 | 通过在粉状乳化炸药中添加不同比例密度调节剂,配制了自然堆积状态下爆炸速度范围为1450~2550m/s的低爆炸速度炸药;采用该爆炸速度炸药进行了铝/钛复合管爆炸焊接试验,结合最小碰撞速度理论,对试验结果及其界面微观结构和结合强度测试进行了分析.结果表明,该复合管爆炸焊接的合适爆炸速度约为1950~2150m/s,其结合质量能够满足后续加工要求;爆炸速度对复合管的界面结合波形影响很大,且复合管前端波幅较小,沿着爆轰传播方向逐渐增大,至末端时又变小,波形且呈现不太规则的扁平波状结合现象,分析认为主要是因为在复合管的爆炸焊接环境和爆炸产物飞散条件与复合板不同所致. | 关键词 | 爆炸焊接;铝/钛复合管;爆轰速度;结合质量; | 焊接学报 | 2014 |  | 35 | 11 | 39 | 42
[5 empty] | 陆明 | 中国人民解放军63981部队,解放军理工大学野战工程学院
[5 empty] | 徐倩 | 中国人民解放军63981部队,解放军理工大学野战工程学院
282 |  |  | 热喷涂TiB2-Ni复合涂层组织结构和力学性能 | 中文 | 祝弘滨 | 北京工业大学材料学院,北京矿冶研究总院 | 采用团聚烧结方法制备TiB2-Ni复合粉末喂料,并采用大气等离子喷涂和高速火焰喷涂两种喷涂方法制备了TiB2-Ni涂层,比较分析了两种涂层的显微组织、物相组成、孔隙率、硬度和断裂韧性.结果表明,与等离子喷涂相比,高速火焰喷涂制备的TiB2-Ni涂层具有更高的致密度,TiB2含量,硬度和断裂韧性.两种涂层中TiB2都没有发生明显的脱硼,氧化,但等离子喷涂过程中TiB2向金属相中发生了溶解生成了大量脆性Ni20Ti3B6相,并降低了涂层中TiB2的含量,这是涂层硬度和断裂韧性相对较低的主要原因. | 关键词 | TiB2-Ni涂层;大气等离子喷涂;高速火焰喷涂;Ni20Ti3B6; | 焊接学报 | 2014 |  | 35 | 11 | 43 | 46
[5 empty] | 李辉 | 北京工业大学材料学院,北京矿冶研究总院
[5 empty] | 栗卓新 | 北京工业大学材料学院,北京矿冶研究总院
283 |  |  | 高温超声冲击处理Q345钢焊接接头的疲劳性能 | 中文 | 邓彩艳 | 天津大学天津市现代连接技术重点实验室,徐工集团江苏徐州工程机械研究院 | 利用自行研制的超声冲击处理装置,对Q345钢对接接头焊趾区分别进行了室温(20℃),250,350及450℃下的高温超声冲击处理,并对处理后接头的疲劳性能进行了研究.结果表明,在应力比R=0.1的条件下,室温及高温超声冲击处理均能有效改善Q345钢对接接头的疲劳性能,且250℃超声冲击处理接头的疲劳性能与原始焊态相比,改善程度最大,高达99.41%.此外,在残余应力和应力集中因素的影响下,焊接接头疲劳强度的改善程度随超声冲击温度的升高呈先上升后下降的趋势. | 关键词 | 高温超声冲击;焊接接头;疲劳性能; | 焊接学报 | 2014 |  | 35 | 11 | 47 | 50
[5 empty] | 刘夕 | 天津大学天津市现代连接技术重点实验室,徐工集团江苏徐州工程机械研究院
[5 empty] | 王东坡 | 天津大学天津市现代连接技术重点实验室,徐工集团江苏徐州工程机械研究院
284 |  |  | Ti6Al4V合金表面氩弧熔覆原位合成TiC-TiB2增强钛基复合涂层组织与耐磨性 | 中文 | 王振廷 | 黑龙江科技大学材料科学与工程学院,徐州工程学院江苏省大型工程装备检测与控制重点建设实验室 | 以B4C和Ni60A粉末为预涂材料,采用氩弧熔覆技术,在Ti6Al4V合金表面原位合成TiC与TiB2增强相增强钛基复合材料涂层.运用XRD,SEM等分析手段研究了复合涂层的显微组织,利用显微硬度仪测试了复合涂层的显微硬度并用磨损试验机分析了其在室温干滑动磨损条件下的耐磨性能.结果表明,熔覆层组织主要由TiC和TiB2组成,TiC颗粒和TiB2颗粒弥散分布在基体上,TiC颗粒的尺寸为2~3μm,而呈长条状的TiB2颗粒尺寸为3~5μm.显微硬度和耐磨性测试结果表明,该复合涂层显微维氏硬度高达1200MPa左右,复合涂层的耐磨性能比Ti6Al4V基体提高约20倍. | 关键词 | 氩弧熔覆;原位合成;耐磨性; | 焊接学报 | 2014 |  | 35 | 11 | 51 | 54
[5 empty] | 高红明 | 黑龙江科技大学材料科学与工程学院,徐州工程学院江苏省大型工程装备检测与控制重点建设实验室
[5 empty] | 梁刚 | 黑龙江科技大学材料科学与工程学院,徐州工程学院江苏省大型工程装备检测与控制重点建设实验室
[5 empty] | 丁元柱 | 黑龙江科技大学材料科学与工程学院,徐州工程学院江苏省大型工程装备检测与控制重点建设实验室
285 |  |  | 基于ANSYS的车身柔性件点焊装配应力分析 | 中文 | 李素丽 | 陕西国防工业职业技术学院,西安交通大学机械制造系统工程国家重点试验室 | 采用通用有限元分析软件ANSYS对点焊装夹过程中垂直装夹间隙、水平装夹间隙和焊点个数等因素对焊点部位最大应力的影响进行分析.采用ANSYS的参数化设计语言建立有限元分析模型,将上述影响因素通过定义变量的形式进行参数化,使用ANSYS内置的点焊模拟功能创建点焊集,同使用耦合自由度的传统点焊模拟方法相比,该方法考虑点焊半径和焊点强度等因素,而且使用很方便.结果表明,同垂直装夹间隙相比,水平装夹间隙对焊点部位影响较大;随着焊点个数增多,有效连接面积增大,单个焊点部位最大应力降低. | 关键词 | 点焊;焊装偏差;应力应变; | 焊接学报 | 2014 |  | 35 | 11 | 55 | 58
[5 empty] | 魏正英 | 陕西国防工业职业技术学院,西安交通大学机械制造系统工程国家重点试验室
[5 empty] | 卢秉恒 | 陕西国防工业职业技术学院,西安交通大学机械制造系统工程国家重点试验室
286 |  |  | 铝/裸钢板冷金属过渡点塞焊接头组织及力学性能 | 中文 | 黄倩 | 兰州理工大学有色金属先进加工与再利用省部共建国家重点实验室,通用汽车公司北美研发中心 | 采用Al Si5铝合金焊丝,冷金属过渡方法对6061铝合金和裸钢板进行了搭接点塞焊试验,运用正交试验法优化工艺参数,分析了接头的界面结构特征及其性能.结果表明,采用上述方法成功实现了铝和裸钢板的连接,点焊接头成形美观、性能良好;工艺参数显著性顺序为裸钢板孔径大小、点焊时间、送丝速度;接头为典型的点熔钎焊接头,由钎焊结合区和熔焊结合区组成;接头上的缺陷主要是气孔;接头的最大抗拉剪载荷可达4 k N以上,断裂方式为撕裂型断裂. | 关键词 | 冷金属过渡点塞焊;铝/裸钢板;正交试验;力学性能; | 焊接学报 | 2014 |  | 35 | 11 | 59 | 62
[5 empty] | 曹睿 | 兰州理工大学有色金属先进加工与再利用省部共建国家重点实验室,通用汽车公司北美研发中心
[5 empty] | 朱海霞 | 兰州理工大学有色金属先进加工与再利用省部共建国家重点实验室,通用汽车公司北美研发中心
[5 empty] | 陈剑虹 | 兰州理工大学有色金属先进加工与再利用省部共建国家重点实验室,通用汽车公司北美研发中心
[5 empty] | 王培中 | 兰州理工大学有色金属先进加工与再利用省部共建国家重点实验室,通用汽车公司北美研发中心
287 |  |  | 湿热环境对Zn-2Al钎料显微组织及力学性能的影响 | 中文 | 吕登峰 | 郑州机械研究所新型钎焊材料与技术国家重点实验室,哈尔滨工业大学先进焊接与连接技术国家重点实验室 | 针对Zn-2Al钎料在湿热环境下的时效劣化行为,通过高温高湿加速腐蚀试验模拟了湿热大气环境,研究了在恒定湿热环境下腐蚀时间对钎料显微组织、力学性能及润湿性能的影响.结果表明,钎料表观腐蚀深度与腐蚀时间呈线性关系,水汽腐蚀主要发生在晶界处,当腐蚀达到一定程度后,钎料内形成了大量的腐蚀裂纹和腐蚀孔洞.晶间腐蚀是晶内富锌η相为阴极,晶界处富铝α相为阳极而溶解的电化学腐蚀.钎料的抗拉强度、塑性和韧性均随着腐蚀时间的延长而降低,钎料在1060铝板上的润湿面积随着腐蚀时间的增加而急剧减小. | 关键词 | 锌铝钎料;湿热环境;晶间腐蚀;力学性能;显微组织; | 焊接学报 | 2014 |  | 35 | 11 | 63 | 66
[5 empty] | 龙伟民 | 郑州机械研究所新型钎焊材料与技术国家重点实验室,哈尔滨工业大学先进焊接与连接技术国家重点实验室
[5 empty] | 张冠星 | 郑州机械研究所新型钎焊材料与技术国家重点实验室,哈尔滨工业大学先进焊接与连接技术国家重点实验室
[5 empty] | 王星星 | 郑州机械研究所新型钎焊材料与技术国家重点实验室,哈尔滨工业大学先进焊接与连接技术国家重点实验室
[5 empty] | 何鹏 | 郑州机械研究所新型钎焊材料与技术国家重点实验室,哈尔滨工业大学先进焊接与连接技术国家重点实验室
288 |  |  | 盐雾环境对超声冲击前后铝合金焊接接头力学性能的影响 | 中文 | 李达 | 西南交通大学材料科学与工程学院,西南交通大学生命科学与工程学院,南车青岛四方机车车辆股份有限公司 | 对6005铝合金焊接接头进行超声冲击处理,对冲击前后焊接接头进行残余应力测试.结果表明,超声冲击后,6005铝合金焊缝及热影响区(HAZ)均变为残余压应力,应力分布较为均匀.对冲击前后试样进行盐雾腐蚀试验.超声冲击后的试样在腐蚀不同时间后,其腐蚀产物均少于未冲击试样,超声冲击后焊接接头硬度得到提高,焊缝及HAZ的硬化层深度分别为1.5 mm及2.1 mm,腐蚀14天后,硬化层能够保持在0.9 mm,可有效地保护基体.另外,腐蚀同样时间后,冲击后的焊接接头试样能够保持较好的综合力学性能. | 关键词 | 铝合金焊接接头;超声冲击;盐雾腐蚀;残余应力;力学性能; | 焊接学报 | 2014 |  | 35 | 11 | 67 | 70
[5 empty] | 王晓敏 | 西南交通大学材料科学与工程学院,西南交通大学生命科学与工程学院,南车青岛四方机车车辆股份有限公司
[5 empty] | 孙兵 | 西南交通大学材料科学与工程学院,西南交通大学生命科学与工程学院,南车青岛四方机车车辆股份有限公司
[5 empty] | 陈辉 | 西南交通大学材料科学与工程学院,西南交通大学生命科学与工程学院,南车青岛四方机车车辆股份有限公司
[5 empty] | 刘力云 | 西南交通大学材料科学与工程学院,西南交通大学生命科学与工程学院,南车青岛四方机车车辆股份有限公司
[5 empty] | 李鹏 | 西南交通大学材料科学与工程学院,西南交通大学生命科学与工程学院,南车青岛四方机车车辆股份有限公司
289 |  |  | 搅拌摩擦焊过程搅拌针切面轮廓分析 | 中文 | 赵华夏 | 中国航空工业集团公司北京航空制造工程研究所 | 基于搅拌摩擦焊接过程"切面分析法",建立了搅拌针切面轮廓特征点运动行为数学表达式,并在数学分析的基础上提出了"界面畸变"、"冷搭接"、"洋葱环结构"等搅拌摩擦焊接头特征的产生机制.基于上述研究结果,提出了一种搅拌针形貌优化思路,从改善塑性金属迁移行为的角度,通过三切面设计,有效消除了大厚度铝合金搅拌摩擦焊对接接头中的"S"线,以及筋板搭接接头中的"冷搭接"缺陷,研究工作为搅拌摩擦焊产品的研制提供了技术支持. | 关键词 | 搅拌摩擦焊;切面分析;界面畸变;冷搭接缺陷; | 焊接学报 | 2014 |  | 35 | 11 | 71 | 74
[5 empty] | 孟强 | 中国航空工业集团公司北京航空制造工程研究所
[5 empty] | 董继红 | 中国航空工业集团公司北京航空制造工程研究所
[5 empty] | 董春林 | 中国航空工业集团公司北京航空制造工程研究所
290 |  |  | 铝锂合金填充式摩擦点焊微观组织演化 | 中文 | 张成聪 | 上海航天设备制造总厂技术中心,北京有色金属研究总院国家有色金属及电子材料测试中心 | 利用光学显微镜、扫描电镜、电子背散射衍射(EBSD)等手段对5A90铝锂合金填充式摩擦点焊接头各个区域的微观组织进行了分析.结果表明,焊核区发生完全动态再结晶,由细小的等轴晶组成,底部存在晶粒更加细小的细晶带,焊核区晶粒分布无明显织构.热力影响区发生了部分再结晶,由发生再结晶的等轴晶以及发生部分回复的变形晶粒组成,具有较多的变形组织特征;热力影响区与焊核区存在明显的分界面,分界面由尺寸明显小于周围晶粒的细晶组成,晶界较为密集. | 关键词 | 填充式摩擦点焊;铝锂合金;组织演化;电子背散射衍射; | 焊接学报 | 2014 |  | 35 | 11 | 75 | 78
[5 empty] | 封小松 | 上海航天设备制造总厂技术中心,北京有色金属研究总院国家有色金属及电子材料测试中心
[5 empty] | 郭立杰 | 上海航天设备制造总厂技术中心,北京有色金属研究总院国家有色金属及电子材料测试中心
[5 empty] | 左玉婷 | 上海航天设备制造总厂技术中心,北京有色金属研究总院国家有色金属及电子材料测试中心
291 |  |  | 不同温度锻造的Ti2AlNb/TC11双合金焊接界面组织在热暴露时的变化 | 中文 | 贾倩 | 西北工业大学材料学院,难变形材料锻造技术研究应用中心,贵州航空动力公司叶片分厂 | 利用光学显微镜OM和透射电子显微镜TEM研究了Ti2AlNb/TC11双合金经近等温锻造、梯度热处理后以不同时间在550℃热暴露的显微组织变化.结果表明,热暴露期间,接头及Ti2AlNb基体组织有B2→O+β分解发生,α2相向B2晶界迁移,热暴露时间越长,α2相偏聚越严重,在热暴露100h时聚集成块状,同时随热暴露时间的延长,β相变得粗大,体积分数增加,当接头部位的铝、铌含量高时,α2相在晶界偏聚成块,同时原始O相与B2相分解而来的次生O相叠加而导致其粗化. | 关键词 | 双合金;近等温锻造;热暴露;组织; | 焊接学报 | 2014 |  | 35 | 11 | 79 | 83
[5 empty] | 姚泽坤 | 西北工业大学材料学院,难变形材料锻造技术研究应用中心,贵州航空动力公司叶片分厂
[5 empty] | 张东亚 | 西北工业大学材料学院,难变形材料锻造技术研究应用中心,贵州航空动力公司叶片分厂
[5 empty] | 秦春 | 西北工业大学材料学院,难变形材料锻造技术研究应用中心,贵州航空动力公司叶片分厂
[5 empty] | 涂唯坚 | 西北工业大学材料学院,难变形材料锻造技术研究应用中心,贵州航空动力公司叶片分厂
[5 empty] | 杨国宝 | 西北工业大学材料学院,难变形材料锻造技术研究应用中心,贵州航空动力公司叶片分厂
[5 empty] | 耿景东 | 西北工业大学材料学院,难变形材料锻造技术研究应用中心,贵州航空动力公司叶片分厂
292 |  |  | 焊缝强度匹配对铝合金焊接接头三向应力度分布的影响 | 中文 | 朱浩 | 石家庄铁道大学河北省交通工程材料重点实验室,石家庄铁道大学材料科学与工程学院 | 用有限元软件ABAQUS对不同焊缝强度匹配的6063铝合金焊接接头进行拉伸模拟,研究了焊缝强度匹配对焊接接头中三向应力度分布的影响.同时,在每种强度匹配条件下,研究了HAZ宽度对焊接接头中三向应力度分布的影响.结果表明,与母材相比,不同焊缝强度匹配的焊接接头中应力状态较为复杂,三向应力度在母材与HAZ交界处和焊缝与HAZ交界处存在突变;高强匹配接头中三向应力度最大值最高,低强匹配接头中三向应力度最大值最小;等强匹配条件下,随着HAZ宽度的增大,三向应力度最大值的位置从母材与HAZ交界处转变为焊缝与HAZ的交界处;高强匹配条件下,三向应力度的最大值都出现在焊缝与HAZ的交界处,随着HAZ宽度增大,三向应力度的最大值逐渐减小;低强匹配条件下,三向应力度的最大值都出现在母材与HAZ的交界处,随着HAZ宽度增大,三向应力度的最大值逐渐减小. | 关键词 | 铝合金焊接接头;强度匹配;热影响区;三向应力度;有限元分析; | 焊接学报 | 2014 |  | 35 | 11 | 84 | 88
[5 empty] | 郭柱 | 石家庄铁道大学河北省交通工程材料重点实验室,石家庄铁道大学材料科学与工程学院
[5 empty] | 崔少朋 | 石家庄铁道大学河北省交通工程材料重点实验室,石家庄铁道大学材料科学与工程学院
[5 empty] | 王彦红 | 石家庄铁道大学河北省交通工程材料重点实验室,石家庄铁道大学材料科学与工程学院
293 |  |  | 一种电子束扫描焊控制技术 | 中文 | 韦寿祺 | 桂林电子科技大学机电工程学院 | 阐述了由有限线段和圆弧组合逼近二维焊缝轨迹扫描焊的三步骤:示教寻迹、轨迹计算和扫描焊.采取斜角与直角坐标数据互换,解决制造工艺引起的x,y扫描轴不垂直问题;采用以电子束偏转幅值及速度为因变量动态校正偏扫励磁电流方法,解决扫描轨迹失真问题;采用以电子束偏移矢量为因变量动态校正聚焦励磁电流方法,解决偏转后束斑散焦问题."跑道"形焊缝扫描焊试验结果为:焊缝偏离中心小于0.08 mm、焊缝深度误差小于0.13 mm、焊缝表面宽度误差小于0.16 mm,结果表明,电子束扫描焊三步骤能够比较精确地复现焊缝轨迹及较好的焊接效果. | 关键词 | 电子束扫描焊;坐标变换;扫描轨迹失真;束斑散焦; | 焊接学报 | 2014 |  | 35 | 11 | 89 | 92
[5 empty] | 李雪娇 | 桂林电子科技大学机电工程学院
[5 empty] | 莫金海 | 桂林电子科技大学机电工程学院
294 |  |  | 微细电火花线切割加工表面耐蚀性的试验分析 | 中文 | 张彬 | 哈尔滨工程大学机电工程学院,哈尔滨工程大学图书馆,哈尔滨工程大学工程训练中心 | 为了了解不同材料在微细电火花线切割(MWEDM)加工下的表面耐蚀性,分别对W18Cr4V,60Si2Mn和M42三种材料进行加工,借助微电解池装置和电化学工作站对各试件做表面耐蚀性试验,进行电化学阻抗谱和动电位极化曲线测量分析,采用倒置金相显微镜对腐蚀后的表面进行拍照观察并与平磨加工表面进行对比.结果表明,微细电火花线切割加工表面耐蚀性整体优于平磨加工表面;对于不同材料,MWEDM表面耐蚀性存在显著差异;对于同种材料,选取适当的加工参数能够得到耐蚀性较好的表面. | 关键词 | 微细电火花线切割;耐蚀性;阻抗谱;极化曲线; | 焊接学报 | 2014 |  | 35 | 11 | 93 | 96
[5 empty] | 郭黎滨 | 哈尔滨工程大学机电工程学院,哈尔滨工程大学图书馆,哈尔滨工程大学工程训练中心
[5 empty] | 崔海 | 哈尔滨工程大学机电工程学院,哈尔滨工程大学图书馆,哈尔滨工程大学工程训练中心
[5 empty] | 张慧刚 | 哈尔滨工程大学机电工程学院,哈尔滨工程大学图书馆,哈尔滨工程大学工程训练中心
295 |  |  | 动态感应加热消除轨面堆焊热影响区马氏体组织 | 中文 | 兖文涛 | 北京工业大学材料科学与工程学院 | 采用动态感应加热的方法消除了U71Mn钢轨轨面堆焊后热影响区的马氏体组织.通过光学显微组织分析和显微硬度测试对马氏体组织的消除效果进行了识别.结果表明,U71Mn钢轨在冷焊的工艺下,热影响区内会产生裂纹,显微组织为马氏体组织.随着预热和后热温度的提高,马氏体组织的消除效果越加明显.当预热温度为320℃,后热温度为550℃时可以完全避免热影响区内马氏体组织的形成,生成比母材珠光体晶粒细小的索氏体组织,热影响区的硬度分布均匀. | 关键词 | 动态感应加热;U71Mn钢轨;堆焊;马氏体组织; | 焊接学报 | 2014 |  | 35 | 11 | 97 | 100
[5 empty] | 李晓延 | 北京工业大学材料科学与工程学院
[5 empty] | 李辉 | 北京工业大学材料科学与工程学院
[5 empty] | 孙建通 | 北京工业大学材料科学与工程学院
296 |  |  | 变极性TIG焊电弧压力分析 | 中文 | 程林 | 天津大学天津市现代连接技术重点实验室 | 采用压力传感器获取不同条件下的变极性钨极氩弧焊(VPTIG)横焊时的电弧压力,研究分析了电弧压力在径向上的分布规律,对比研究了直流TIG焊、反极性期间占5%,15%的变极性TIG中心电弧压力.结果表明,变极性TIG焊电弧压力的径向分布属于双面指数分布.焊接电流在100~140 A范围内,在电流均值相等的情况下,由于反极性期间电子发射机制和电弧发散等原因,随着一个周期内钨极为正半波的时间比例增加,电弧压力逐渐减小,且焊接电弧积分力与电流的平方近似成正比例关系. | 关键词 | 双面指数分布;电弧压力;横焊;变极性钨极氩弧焊; | 焊接学报 | 2014 |  | 35 | 11 | 101 | 104
[5 empty] | 胡绳荪 | 天津大学天津市现代连接技术重点实验室
[5 empty] | 王志江 | 天津大学天津市现代连接技术重点实验室
297 |  |  | 热切缺陷对陶瓷封装钎焊组装工艺可靠性的影响——Ⅱ.接头结构设计 | 中文 | 曾超 | 哈尔滨工业大学先进焊接与连接国家重点实验室 | 陶瓷封装钎焊组装工艺可靠性由工艺过程中的应力与此前在陶瓷中形成的缺陷之间的交互作用决定.针对在陶瓷元件不同位置分布的缺陷类型不同及危险程度不同这一特性,通过ANSYS有限元软件对钎焊组装应力在陶瓷元件中的分布特性进行分析,基于将高的工艺应力和危险性缺陷在空间中错位的设计思想进行接头结构设计,以提高钎焊组装工艺的可靠性.结果表明,这种有别于传统的应力设计中进行整体应力降低优化的观点,是针对陶瓷封装制造缺陷空间分布特性的一种更为灵活的接头结构设计方法,对提高陶瓷封装制造可靠性具有实效性意义. | 关键词 | 热失配;接头结构;工艺可靠性; | 焊接学报 | 2014 |  | 35 | 11 | 105 | 108
[5 empty] | 王春青 | 哈尔滨工业大学先进焊接与连接国家重点实验室
[5 empty] | 田艳红 | 哈尔滨工业大学先进焊接与连接国家重点实验室
[5 empty] | 张威 | 哈尔滨工业大学先进焊接与连接国家重点实验室
298 |  |  | 钛合金(TC4)电子束焊接模拟 | 中文 | 曾庆继 | 天津大学材料学院,天津市现代连接技术重点实验室,中国电子科技集团第18研究所 | 通过工艺试验,获得了9 mm厚TC4电子束焊接最佳工艺参数;利用有限元软件ABAQUS建立模型.结果表明,模拟焊缝形貌和表面残余应力结果与实测结果具有非常高的一致性,说明了穿透性强的圆锥热源和辐射性强的双椭球热源组成的复合热源能够有效地反应出电子束焊接特点,证明了有限元模型的正确性;进而对模拟结果进一步分析,得到焊缝周围存在较高残余应力,尤其是在焊件内部存在危险的三维拉伸应力状态. | 关键词 | 电子束焊接;钛合金;有限元模拟;残余应力;复合热源; | 焊接学报 | 2014 |  | 35 | 11 | 109 | 112
[5 empty] | 徐连勇 | 天津大学材料学院,天津市现代连接技术重点实验室,中国电子科技集团第18研究所
[5 empty] | 韩永典 | 天津大学材料学院,天津市现代连接技术重点实验室,中国电子科技集团第18研究所
[5 empty] | 荆洪阳 | 天津大学材料学院,天津市现代连接技术重点实验室,中国电子科技集团第18研究所
[5 empty] | 周春亮 | 天津大学材料学院,天津市现代连接技术重点实验室,中国电子科技集团第18研究所
[5 empty] | 马运柱 | 中南大学粉末冶金国家重点实验室
[5 empty] | 刘昊阳 | 中南大学粉末冶金国家重点实验室
[5 empty] | 刘文胜 | 中南大学粉末冶金国家重点实验室
[5 empty] | 蔡青山 | 中南大学粉末冶金国家重点实验室
[5 empty] | 张华 | 北京科技大学材料科学与工程学院,哈尔滨工业大学现代焊接生产技术国家重点实验室
[5 empty] | 张贺 | 北京科技大学材料科学与工程学院,哈尔滨工业大学现代焊接生产技术国家重点实验室
[5 empty] | 孙大同 | 北京科技大学材料科学与工程学院,哈尔滨工业大学现代焊接生产技术国家重点实验室
[5 empty] | 马芳芳 | 北京科技大学材料科学与工程学院,哈尔滨工业大学现代焊接生产技术国家重点实验室
303 |  |  | 微间隙焊缝磁光成像分形维数识别方法 | 中文 | 高向东 | 广东工业大学机电工程学院 | 针对紧密对接、无坡口、肉眼难以分辨的微间隙焊缝,采用磁光成像方法获取焊缝位置信息,并运用分形维数方法解决焊缝磁光图像存在较多干扰的问题.根据图像大视野相关信息处理图像,避免受到图像微小细节干扰对焊缝位置识别精度的影响,较传统图像处理法具有显著的抗干扰性.对焊缝磁光图像进行滤波去噪,将图像细分成块并计算出每个图像块的分形维数,再选取合适阈值对图像进行分割,准确地提取出焊缝中心位置.试验结果表明,运用分形维数提取磁光图像焊缝边缘区域特征,能够获取较准确的焊缝位置信息,为焊缝跟踪控制提供重要基础. | 关键词 | 微间隙焊缝;磁光图像;分形维数;识别; | 焊接学报 | 2014 |  | 35 | 12 | 11 | 14
[5 empty] | 刘益 | 广东工业大学机电工程学院
[5 empty] | 张驰 | 广东工业大学机电工程学院
304 |  |  | 基于焊枪倾角信息融合的弯曲焊缝轨迹跟踪 | 中文 | 高延峰 | 南昌航空大学航空制造工程学院 | 文中介绍了以轮式移动机器人为被控对象,以旋转电弧作为传感器,根据傅里叶变换后的一次谐波分量对焊枪偏差和倾角进行检测,同时根据焊枪的移动状态判断焊枪与焊缝切向之间的夹角.基于T-S模糊逻辑系统对旋转电弧传感器采集的焊枪倾角和焊枪与焊缝切向之间的夹角进行融合.以焊枪偏差和融合后的焊枪倾角作为输入,以机器人左右车轮和水平滑块的运动作为输出,构成双输入多输出控制系统.基于模糊控制理论设计控制器,实现焊缝跟踪的同时对焊枪倾角进行调整,并通过实际焊接试验验证了控制器的跟踪效果. | 关键词 | 焊枪倾角;焊缝跟踪;模糊控制;信息融合; | 焊接学报 | 2014 |  | 35 | 12 | 15 | 18
[5 empty] | 肖建华 | 南昌航空大学航空制造工程学院
305 |  |  | 高速电弧喷涂FeCrBSiMo涂层抗高温氧化性能 | 中文 | 张欣 | 金属材料与防护研究所,河海大学力学与材料学院 | 采用高速电弧喷涂工艺在20钢基体上制备铁基FeCrBSiMo涂层,孔隙率为3.64%,显微维氏硬度为9 002.5 MPa,结合强度达52 MPa;采用扫描电镜、能谱分析仪和X射线衍射仪对涂层的显微组织和抗高温氧化性能进行了研究,并与锅炉管道常用20钢的相关性能进行了比较.结果表明,FeCrBSiMo涂层组织结构致密,在450~750℃下氧化80 h后其氧化增重均明显低于锅炉管道用20钢增重,其中750℃时的氧化增重仅是20钢的1/25.高温氧化时,涂层表面生成连续致密的铁,铬氧化物膜,能阻碍O元素从涂层表面扩散渗入涂层内部,防止涂层的进一步氧化,具有很好的保护性. | 关键词 | 高速电弧喷涂;铁基涂层;抗高温氧化性能; | 焊接学报 | 2014 |  | 35 | 12 | 19 | 22
[5 empty] | 王泽华 | 金属材料与防护研究所,河海大学力学与材料学院
[5 empty] | 林尽染 | 金属材料与防护研究所,河海大学力学与材料学院
[5 empty] | 张旋 | 金属材料与防护研究所,河海大学力学与材料学院
306 |  |  | 镁-钢异种金属无匙孔搅拌摩擦点焊过程分析 | 中文 | 王希靖 | 兰州理工大学甘肃省有色金属新材料省部共建国家重点实验室 | 在最优焊接参数下,对AZ31B镁板和DP600镀锌钢板进行无匙孔搅拌摩擦搭接点焊试验,得到剪切力达到8.7 k N的接头.整个点焊过程分为插入(I)、搅拌与回抽(II)、回抽完毕(III)三个阶段.显微组织分析表明,焊核区,钢的晶粒细长,流向明显.热力影响区,钢和镁合金均发生动态再结晶,钢的晶粒粗长,镁合金晶粒最为粗大,但在搅拌针回抽区域,镁合金晶粒细小且分布均匀,全部为再结晶等轴晶粒.热影响区,钢的晶粒更为粗长,镁合金的晶粒也较为粗大.接头主元素分析表明,(I)阶段,镁与钢的界面没有发生扩散;(II),(III)阶段,在焊核区主元素之间发生了扩散. | 关键词 | 无匙孔搅拌摩擦点焊;点焊过程;组织; | 焊接学报 | 2014 |  | 35 | 12 | 23 | 26
[5 empty] | 李卫红 | 兰州理工大学甘肃省有色金属新材料省部共建国家重点实验室
[5 empty] | 赵钢 | 兰州理工大学甘肃省有色金属新材料省部共建国家重点实验室
307 |  |  | 直流等离子体电弧特性的模拟 | 中文 | 董其鹏 | 北京科技大学钢铁冶金新技术国家重点实验室 | 在磁流体动力学模型的基础上,引入阳极鞘层区简化模型,对直流等离子体电弧流动与传热进行了模拟研究.为研究阳极鞘层区对直流等离子体电弧存在的影响,进行了四组不同条件的模拟计算,并对引入和未引入阳极简化模型的模拟结果进行统计分析.结果表明,电弧阳极鞘层区的存在虽然对电弧最高温度及其温度云图没有明显影响,但对阳极热通量影响较大,使阳极热通量明显降低,并且增大了阳极界面所受剪切力.因此,电弧阳极鞘层区不仅降低电弧热传递效率,而且会导致阳极熔池界面不稳定性增强. | 关键词 | 等离子体电弧;阳极鞘层区;模拟; | 焊接学报 | 2014 |  | 35 | 12 | 27 | 30
[5 empty] | 张炯明 | 北京科技大学钢铁冶金新技术国家重点实验室
[5 empty] | 雷少武 | 北京科技大学钢铁冶金新技术国家重点实验室
[5 empty] | 赵新凯 | 北京科技大学钢铁冶金新技术国家重点实验室
308 |  |  | C_f/SiC复合材料与304不锈钢钎焊接头组织与性能 | 中文 | 范东宇 | 北京科技大学材料科学与工程学院 | 采用Ti-Zr-Be活性钎料作为连接层,在一定工艺参数下真空钎焊Cf/SiC复合材料和304不锈钢.利用SEM,EDS,XRD和俄歇谱仪分析接头微观组织结构,利用剪切试验检测接头力学性能,分析了工艺参数对接头抗剪强度的影响.结果表明,在复合材料附近形成ZrC+Ti C+Be2C/Ti-Si反应层,连接层中主要包含Fe Zr2,锆基固溶体,Be Ti,Ti-Zr固溶体等反应产物,304不锈钢附近形成Fe Ti/αFe反应层.在连接温度为950℃,连接时间为60min时,接头室温抗剪强度最高为109.3 MPa,断裂位置为Cf/SiC复合材料与中间层连接界面靠近复合材料端. | 关键词 | 碳纤维增强碳化硅复合材料;304不锈钢;钎焊; | 焊接学报 | 2014 |  | 35 | 12 | 31 | 34
[5 empty] | 汪一卉 | 北京科技大学材料科学与工程学院
[5 empty] | 黄继华 | 北京科技大学材料科学与工程学院
[5 empty] | 陈树海 | 北京科技大学材料科学与工程学院
309 |  |  | 超声冲击实现7A52铝合金焊接接头表面纳米化 | 中文 | 解瑞军 | 内蒙古工业大学材料科学与工程学院 | 针对7A52铝合金焊接接头表面纳米化研究尚不成熟的实际情况,利用超声冲击技术,在预设电流为2 A,超声冲击速度为1.25 min/cm2的条件下,对7A52铝合金双丝MIG焊焊接接头进行超声冲击处理,借助扫描电子显微镜及透射电子显微镜对超声冲击处理后的7A52铝合金双丝MIG焊焊接接头的表层组织进行观察、分析.发现焊接接头表层经超声冲击处理后形成塑性变形层,焊缝及热影响区的变形层厚度可达70μm左右,母材的变形层厚度可达50μm左右.同时,焊接接头表层晶粒被细化,焊缝表层的晶粒尺寸可达70~300 nm,母材的晶粒尺寸可达50~500 nm. | 关键词 | 7A52铝合金;超声冲击;显微组织; | 焊接学报 | 2014 |  | 35 | 12 | 35 | 38
[5 empty] | 邱小明 | 内蒙古工业大学材料科学与工程学院
[5 empty] | 陈芙蓉 | 内蒙古工业大学材料科学与工程学院
[5 empty] | 史志铭 | 内蒙古工业大学材料科学与工程学院
310 |  |  | 低碳钢激光预熔活性焊接法 | 中文 | 尹燕 | 兰州理工大学甘肃省有色金属新材料省部共建国家重点实验室,中国钢研科技集团有限公司,中石油第二建设公司 | 以8 mm厚的低碳钢为研究对象,在氧气的保护下,用小功率光纤激光在待焊焊件表面进行预熔处理,使表面熔化生成一层氧化层,然后用TIG焊或激光电弧复合焊覆盖氧化层,研究工艺参数对焊缝成形的影响.结果表明,激光预熔后进行覆盖焊接,电弧没有收缩,熔深增加到1.5倍左右,表面成形良好.随着电流的增加,熔深增加,但激光预熔后的焊道增加更快.随着焊接速度的增加,熔深减小.随着激光预熔功率的增加,熔深增加.随着复合焊接中激光功率的增加,熔深增加.焊缝含氧量的增加,使得表面张力温度系数由负变正,是低碳钢激光预熔活性焊接熔深增加的主要原因. | 关键词 | 低碳钢;活性焊接;TIG焊;复合焊接; | 焊接学报 | 2014 |  | 35 | 12 | 39 | 42
[5 empty] | 王占冲 | 兰州理工大学甘肃省有色金属新材料省部共建国家重点实验室,中国钢研科技集团有限公司,中石油第二建设公司
[5 empty] | 张瑞华 | 兰州理工大学甘肃省有色金属新材料省部共建国家重点实验室,中国钢研科技集团有限公司,中石油第二建设公司
[5 empty] | 朱旻 | 兰州理工大学甘肃省有色金属新材料省部共建国家重点实验室,中国钢研科技集团有限公司,中石油第二建设公司
[5 empty] | 罗晓军 | 兰州理工大学甘肃省有色金属新材料省部共建国家重点实验室,中国钢研科技集团有限公司,中石油第二建设公司
311 |  |  | 基于原位观察Sn-3.0Ag-0.5Cu/Cu钎焊接头110℃时效过程中的显微结构 | 中文 | 李帅 | 河南科技大学材料科学与工程学院 | 基于自制原位观察装置,研究了Sn-3.0Ag-0.5Cu/Cu焊点在110℃恒温时效下,0~168 h不同时效时间界面金属间化合物(IMC)的微观形貌和生长变化规律.结果表明,随着时效时间的延长,界面IMC(Cu6Sn5和Cu3Sn)的厚度在不断增加;同时IMC的生长具有三维特性;随着时效时间的延长,Cu6Sn5在纵向方向上变化比较明显,高度是逐渐降低的;而在横向方向上变化较慢.SEM研究发现,时效过程中界面IMC的形貌由扇贝状转变成较为平整的层状,并出现分层现象. | 关键词 | 金属间化合物(IMC);微观形貌;三维特性;分层现象; | 焊接学报 | 2014 |  | 35 | 12 | 43 | 46
[5 empty] | 闫焉服 | 河南科技大学材料科学与工程学院
[5 empty] | 赵永猛 | 河南科技大学材料科学与工程学院
[5 empty] | 王红娜 | 河南科技大学材料科学与工程学院
312 |  |  | 焊接热循环对SA508-3钢临界粗晶区组织和性能的影响 | 中文 | 吕晓春 | 哈尔滨工业大学先进焊接与连接国家重点实验室,哈尔滨焊接研究所,清华大学机械工程系 | 针对核电设备用SA508-3钢临界粗晶区,采用热模拟技术研究了不预热下焊接热循环对临界粗晶区组织和性能的影响.结果表明,临界粗晶区在原奥氏体晶界上析出了项链状的隐晶马氏体组织,使其性能恶化,是焊接接头中最为薄弱的区域.临界粗晶区在经历峰值温度400~650℃的焊接热循环后,冲击韧性得到明显的改善,此时可以获得良好的强韧性匹配.在SA508-3钢多层多道焊接过程中,通过合理控制层道间焊接热循环条件,可有效改善临界粗晶区组织和性能. | 关键词 | SA508-3钢;焊接热循环;峰值温度;临界粗晶区; | 焊接学报 | 2014 |  | 35 | 12 | 47 | 49
[5 empty] | 何鹏 | 哈尔滨工业大学先进焊接与连接国家重点实验室,哈尔滨焊接研究所,清华大学机械工程系
[5 empty] | 秦建 | 哈尔滨工业大学先进焊接与连接国家重点实验室,哈尔滨焊接研究所,清华大学机械工程系
[5 empty] | 杜兵 | 哈尔滨工业大学先进焊接与连接国家重点实验室,哈尔滨焊接研究所,清华大学机械工程系
[5 empty] | 胡忠全 | 哈尔滨工业大学先进焊接与连接国家重点实验室,哈尔滨焊接研究所,清华大学机械工程系
313 |  |  | 基于Abaqus的水下摩擦螺柱焊焊接过程仿真 | 中文 | 高辉 | 北京石油化工学院能源工程先进连接技术研究中心 | 采用Abaqus有限元计算软件,对摩擦螺柱焊的焊接过程进行了仿真研究.通过在Abaqus/stand算法的基础上利用Python脚本编程实现了参数化建模、网格自动重划分以及结果映射、散热边界自动选取等功能,有效解决了焊接过程中由于材料大规模非线性塑性变形导致的计算收敛困难问题.仿真计算获得的螺柱塑性变形情况与实际焊接结果基本一致,有效证明了该有限元模型的合理性.另外,通过对焊接温度场及应力场结果的分析,较好的解释了干式环境和有水环境下采用相同焊接工艺参数的焊接接头质量存在差异的现象,这对摩擦螺柱焊技术的水下应用及其工艺参数研究具有重要的指导意义. | 关键词 | 摩擦螺柱焊;有限元;非线性;Python脚本;水下焊接; | 焊接学报 | 2014 |  | 35 | 12 | 50 | 54
[5 empty] | 焦向东 | 北京石油化工学院能源工程先进连接技术研究中心
[5 empty] | 周灿丰 | 北京石油化工学院能源工程先进连接技术研究中心
[5 empty] | 李冠群 | 北京石油化工学院能源工程先进连接技术研究中心
314 |  |  | 天然气管道在役焊接径向变形数值模拟 | 中文 | 郭广飞 | 中国石油大学(华东)机电工程学院,合肥通用机械研究院国家压力容器与管道安全工程技术研究中心 | 采用焊接模拟软件SYSWELD研究了压力及修复时间对天然气管道在役焊接径向变形的影响,并进行了试验验证.结果表明,在0~4 MPa压力范围内,径向变形量随压力的增大而增大,在4~6 MPa压力范围内,径向变形随着压力的增大而减小,并在6 MPa压力时近似等于常压焊接的变形量;随着焊接修复时间的增加,径向变形量逐渐增大,具有时间效应;预测焊接烧穿时,瞬时径向最大变形法优于内部点径向变形法. | 关键词 | 在役焊接;天然气管线;径向变形;数值模拟; | 焊接学报 | 2014 |  | 35 | 12 | 55 | 58
[5 empty] | 王勇 | 中国石油大学(华东)机电工程学院,合肥通用机械研究院国家压力容器与管道安全工程技术研究中心
[5 empty] | 韩涛 | 中国石油大学(华东)机电工程学院,合肥通用机械研究院国家压力容器与管道安全工程技术研究中心
315 |  |  | 铝合金二元与三元气体保护焊技术比较 | 中文 | 路浩 | 南车青岛四方机车车辆股份有限公司技术本部,河北科技大学材料科学与工程学院 | 为认知铝合金三元气体保护焊接中微量氮气混入的重要性,研究了纯氩、氩氦二元气体保护、氩氦氮三元气体保护焊条件下铝合金焊接电弧形态、焊接接头宏观及微观组织、热影响区宽度的区别.试验结果表明,三元气体保护焊电弧收缩最为显著,焊缝晶粒最为细小,热影响区最窄,接头冲击韧性最高,焊接质量最高.纯氩气体保护焊焊接接头性能次之,氩氦二元气体保护焊接接头性能最低.结果表明,微量氮气的加入对于三元气体保护焊接质量提升是非常重要的因素. | 关键词 | 氩氦二元气体;氩氦氮三元气体;铝合金; | 焊接学报 | 2014 |  | 35 | 12 | 59 | 62
[5 empty] | 陶传琦 | 南车青岛四方机车车辆股份有限公司技术本部,河北科技大学材料科学与工程学院
[5 empty] | 邢立伟 | 南车青岛四方机车车辆股份有限公司技术本部,河北科技大学材料科学与工程学院
[5 empty] | 梁志敏 | 南车青岛四方机车车辆股份有限公司技术本部,河北科技大学材料科学与工程学院
316 |  |  | 铝/钛复合管爆炸焊接三维数值模拟 | 中文 | 邓伟 | 中国人民解放军63981部队,解放军理工大学野战工程学院,中国海洋大学工程学院 | 复合管爆炸焊接在工艺上的差异性决定了其焊接过程与复合板焊接过程不同,而复合管爆炸焊接作用空间的相对密闭导致观察和分析其焊接过程的困难,通过软件AUTODYN模拟出了复合管爆炸焊接过程,在验证模型正确有效的基础上,分析了复合管射流产生以及结合界面波形结构的独特性,发现射流产生波状结合满足侵彻机理假说.对比爆炸焊接试验结果表明,模拟结果与试验结果具有良好的一致性,这为研究复合管波形结构以及射流形成机理等提供了重要手段. | 关键词 | 爆炸焊接;复合管;射流;波形界面; | 焊接学报 | 2014 |  | 35 | 12 | 63 | 66
[5 empty] | 陆明 | 中国人民解放军63981部队,解放军理工大学野战工程学院,中国海洋大学工程学院
[5 empty] | 田晓洁 | 中国人民解放军63981部队,解放军理工大学野战工程学院,中国海洋大学工程学院
317 |  |  | DZ-47触头电阻焊 | 中文 | 朱世良 | 哈尔滨工业大学先进焊接与连接国家重点实验室,一汽轿车股份有限公司技术部 | 触头是低压电器的执行元件,其焊接质量直接决定了整个电器的运行可靠性和使用寿命.使用电阻焊的方法对DZ-47电触头进行焊接,分析了焊接电流、焊接时间及电极力对触头剪切力的影响规律,并对焊接界面的组织形态及元素分布进行了研究.结果表明,在合理的工艺条件下,电阻焊焊接触头是可行的.此外,由于焊接过程中电磁力和电气触头结构设计的因素,即使在相同工艺参数下焊接的触头不同方向的界面扩散层厚度和元素扩散量都不相同. | 关键词 | 电触头;电阻焊;组织形态;元素分布; | 焊接学报 | 2014 |  | 35 | 12 | 67 | 71
[5 empty] | 夏裕俊 | 哈尔滨工业大学先进焊接与连接国家重点实验室,一汽轿车股份有限公司技术部
[5 empty] | 张忠典 | 哈尔滨工业大学先进焊接与连接国家重点实验室,一汽轿车股份有限公司技术部
[5 empty] | 田修波 | 哈尔滨工业大学先进焊接与连接国家重点实验室,一汽轿车股份有限公司技术部
[5 empty] | 齐嵩宇 | 哈尔滨工业大学先进焊接与连接国家重点实验室,一汽轿车股份有限公司技术部
318 |  |  | 铝合金电阻点焊接头质量特征信息分析 | 中文 | 冯邻江 | 国家仪表功能材料工程技术研究中心,重庆材料研究院,南昌航空大学 | 为了研究电阻点焊接头质量,分析了铝合金2A12电阻点焊过程中的电极力、电极位移和焊接电流三组动态数据,并绘制了动态数据三曲线图.结果表明,在焊接过程中合格焊点的电极力曲线变化情况是:开始有轻微下凹现象,然后是小幅增长并伴随轻微波动,最后有向下倾斜的趋势,每个阶段不足或过度,则有不合格焊点产生.电极位移曲线的上升率直接与能量供应率有关,电极位移最大时刻与加载锻压力时刻之间的曲线形状与金属熔化量和软化区大小有关. | 关键词 | 焊核质量;电极位移;电极力;焊接电流; | 焊接学报 | 2014 |  | 35 | 12 | 72 | 76
[5 empty] | 冀春涛 | 国家仪表功能材料工程技术研究中心,重庆材料研究院,南昌航空大学
[5 empty] | 易润华 | 国家仪表功能材料工程技术研究中心,重庆材料研究院,南昌航空大学
[5 empty] | 王华 | 国家仪表功能材料工程技术研究中心,重庆材料研究院,南昌航空大学
[5 empty] | 陈洁 | 国家仪表功能材料工程技术研究中心,重庆材料研究院,南昌航空大学
[5 empty] | 张祖力 | 国家仪表功能材料工程技术研究中心,重庆材料研究院,南昌航空大学
[5 empty] | 罗松 | 国家仪表功能材料工程技术研究中心,重庆材料研究院,南昌航空大学
319 |  |  | 钢表面激光熔覆原位合成TiN复合涂层 | 中文 | 赵健 | 哈尔滨工业大学先进焊接与连接国家重点实验室,哈尔滨工业大学(威海)材料科学与工程学院,海洋石油工程(青岛)有限公司 | 选用Ti机械球磨粉末在Q235钢基体表面进行激光熔覆,并实时通入氮气,使钛与氮气发生反应原位合成TiN涂层.运用SEM,XRD,EDS和BSE分析方法对激光熔覆层的组织及成分进行分析,并对熔覆层硬度、高温稳定性及耐腐蚀性进行测试.结果表明,涂层由TiN,Ti O2和铁组成,涂层与基体形成了冶金结合,熔覆区组织成球形颗粒状,而稀释区组织多为树枝晶和针状晶,机械球磨过程可起到细化涂层晶粒作用.同时激光熔覆涂层具有较高的硬度及高温稳定性,当激光功率为1 000 W,扫描速度为600 mm/min时,TiN复合涂层最高表面显微硬度为951.5MPa,涂层耐腐蚀性不佳主要是因为涂层中孔洞及疏松等缺陷导致. | 关键词 | 机械球磨;激光熔覆;TiN;高温稳定性;耐腐蚀性; | 焊接学报 | 2014 |  | 35 | 12 | 77 | 80
[5 empty] | 贺文雄 | 哈尔滨工业大学先进焊接与连接国家重点实验室,哈尔滨工业大学(威海)材料科学与工程学院,海洋石油工程(青岛)有限公司
[5 empty] | 吕志军 | 哈尔滨工业大学先进焊接与连接国家重点实验室,哈尔滨工业大学(威海)材料科学与工程学院,海洋石油工程(青岛)有限公司
[5 empty] | 赵洪运 | 哈尔滨工业大学先进焊接与连接国家重点实验室,哈尔滨工业大学(威海)材料科学与工程学院,海洋石油工程(青岛)有限公司
320 |  |  | 惯性摩擦焊接头非对称性分析 | 中文 | 李敬勇 | 江苏科技大学先进焊接技术省级重点实验室 | 应用无线测温系统和热电偶测温技术,试验测定了惯性摩擦焊旋转端和滑移端试件的温度场,探讨了惯性摩擦焊摩擦界面两侧温度分布的非对称性;统计分析了不同焊接条件下惯性摩擦焊试样焊接区域的几何特征及宏观形貌.结果表明,滑移端的温度及升温速率均高于旋转端,滑移端的轴向缩短量、飞边宽度以及热力影响区(TMAZ)宽度均大于旋转端.分析认为惯性摩擦焊摩擦结合界面两侧温度场的非对称性与焊接区域几何特征的非对称性紧密相连. | 关键词 | 惯性摩擦焊;温度场;焊接区域几何特征;非对称性; | 焊接学报 | 2014 |  | 35 | 12 | 81 | 84
[5 empty] | 邱硕 | 江苏科技大学先进焊接技术省级重点实验室
[5 empty] | 仇晨龙 | 江苏科技大学先进焊接技术省级重点实验室
321 |  |  | 狭小空间移动焊接机器人角焊缝跟踪的动力学控制 | 中文 | 李清伟 | 徐州工程学院机电工程学院,江苏省大型工程装备检测与控制重点建设实验室 | 文中对移动焊接机器人在大型结构件中狭小空间的角焊缝跟踪控制问题进行了研究,首先,建立了焊接机器人在直角角焊缝处的运动学模型;然后,基于牛顿-欧拉方法分析了焊接机器人驱动轮、机器人移动本体及十字滑块的动力学行为,并建立了焊接机器人的整体动力学模型;最后,在对整体动力学模型合理简化的基础上,设计了焊接机器人焊缝跟踪控制的鲁棒PI控制器.应用MATLAB软件进行了仿真分析,并进行了试验研究,通过结果可以看出,该方法可实现移动焊接机器人在狭小空间内直角角焊缝的跟踪,且具有较高的跟踪精度. | 关键词 | 移动焊接机器人;角焊缝;焊缝跟踪;动力学;鲁棒PI控制器; | 焊接学报 | 2014 |  | 35 | 12 | 85 | 88
322 |  |  | 原位自生ZrC-ZrB2/铁基氩弧熔覆层 | 中文 | 陈丽丽 | 哈尔滨华德学院材料工程系,黑龙江科技学院材料科学与工程学院 | 将锆粉、B4C粉和铁粉预涂在Q235钢表面,利用氩弧熔覆技术成功制备出原位自生ZrC-ZrB2颗粒增强的铁基复合涂层,利用扫描电镜、X射线衍射仪和能谱仪分析了熔覆层的显微组织,探讨了增强相ZrC-ZrB2的生长机制,并测试了熔覆层的硬度和室温干滑动磨损条件下的耐磨性能.结果表明,熔覆层由呈针状或棒状分布的ZrCZrB2复合体和块状或花瓣状的ZrC颗粒组成,增强相的微观形貌与其形核和周围环境密切相关,熔覆层与基体呈良好的冶金结合;熔覆层的维氏硬度可达1 200 MPa,耐磨性为基体的20倍. | 关键词 | 氩弧熔覆层;原位自生;显微组织;生长机制; | 焊接学报 | 2014 |  | 35 | 12 | 89 | 92
[5 empty] | 王振廷 | 哈尔滨华德学院材料工程系,黑龙江科技学院材料科学与工程学院
[5 empty] | 杨德云 | 哈尔滨华德学院材料工程系,黑龙江科技学院材料科学与工程学院
323 |  |  | Sr元素对Al-Si-Zn-xSr钎料组织和性能的影响 | 中文 | 刘晗 | 南京航空航天大学材料科学与技术学院,浙江新锐焊接材料有限公司 | 研究了Zn,Sr元素对Al-Si-Zn钎料的铺展性能、显微组织、力学性能以及气密性的影响.结果表明,随着Zn元素含量降低,钎料的铺展面积可增大51%,6061铝合金钎焊接头的强度逐渐升高,达到120.5 MPa.当加入Sr元素后,钎料的铺展性能得到了显著提升,且随着Sr含量的增加,块状初生硅不断减少,共晶硅由针状转变为点状,并呈网状分布.当Sr元素质量分数为0.09%时,6061铝合金接头强度最高,为137.1 MPa.钎焊管路气密性测试结果表明,Al-0.2Si-77.8Zn及Al-2Si-62Zn两种钎料的气密性均逊色于Al-6.5Si-42Zn钎料.全浸试验后,Al-6.5Si-42Zn钎料的强度降低4.6%,而加入0.09%的Sr元素后钎料的强度降低3.6%. | 关键词 | 铝硅锌钎料;锶;显微组织;力学性能; | 焊接学报 | 2014 |  | 35 | 12 | 93 | 96
[5 empty] | 薛松柏 | 南京航空航天大学材料科学与技术学院,浙江新锐焊接材料有限公司
[5 empty] | 戴玮 | 南京航空航天大学材料科学与技术学院,浙江新锐焊接材料有限公司
324 |  |  | AZ91D镁合金电火花堆焊组织及腐蚀性能 | 中文 | 赵建华 | 重庆大学材料科学与工程学院,重庆大学国家镁合金材料工程技术研究中心 | 采用与母材同质的电极材料,在AZ91D镁合金母材上进行电火花堆焊,研究了焊缝的组织、界面特征及腐蚀性能.结果表明,通过优化的工艺参数可以获得组织均匀、致密的电火花堆焊焊缝.焊缝组织晶粒尺寸在1~5μm之间,由过饱和的α-Mg相、Mg17Al12相以及亚稳态Al Mg相所组成;焊缝与母材之间为冶金结合,形成超薄层熔化互扩散结晶型结合界面,母材一侧没有形成明显热影响区,焊缝保持电极原有的成分;焊缝耐蚀性能优于母材,细化的晶粒组织提高腐蚀的均匀性,过饱和的α-Mg相和晶界上网状连续分布的β相降低腐蚀速率,是其耐蚀性能提高的主要因素. | 关键词 | 电火花堆焊;镁合金;组织;腐蚀性能; | 焊接学报 | 2014 |  | 35 | 12 | 97 | 100
[5 empty] | 盖锐 | 重庆大学材料科学与工程学院,重庆大学国家镁合金材料工程技术研究中心
[5 empty] | 王自红 | 重庆大学材料科学与工程学院,重庆大学国家镁合金材料工程技术研究中心
325 |  |  | 钛合金蜂窝夹层结构钎焊界面的价电子结构分析 | 中文 | 静永娟 | 北京航空制造工程研究所 | 对TC1钛合金蜂窝夹层结构试件的钎焊界面组织进行观察、分析确定界面生成相的晶体结构,采用EET理论中BLD方法和平均原子模型,计算分析了钎焊界面价电子结构.从原子间结合力的角度分析了钛合金蜂窝夹层结构钎焊界面的价电子结构,探讨了界面结构与力学性能的本质关系.钎焊过程中界面处生成了六方晶体结构TiNi3(Cu,Zr)化合物和体心立方结构Ti(Ni,Zr,Cu)相.从原子间成键角度,最大共价电子数和晶格电子数分别反映了晶体的强度和塑性.TiNi3(Cu,Zr)化合物和Ti(Ni,Zr,Cu)相的最大共价电子数分别为0.055 8和0.303 7,晶格电子分别为0.993 5和1.392 8,而界面处基体的最大共价电子数和晶格电子数分别为0.305 9和1.397 3.因此,与TiNi3(Cu,Zr)化合物相比,Ti(Ni,Zr,Cu)和钛固溶体晶胞不仅具有较高的强度,还具有相对良好的塑性,而TiNi3(Cu,Zr)化合物相的存在和连续分布不利于钎焊界面的强度和塑性. | 关键词 | 钛合金;钎焊界面;固体与电子理论; | 焊接学报 | 2014 |  | 35 | 12 | 101 | 104
[5 empty] | 李晓红 | 北京航空制造工程研究所
[5 empty] | 侯金保 | 北京航空制造工程研究所
[5 empty] | 岳喜山 | 北京航空制造工程研究所
326 |  |  | 混合聚类RBF神经网络焊接接头力学性能预测 | 中文 | 唐正魁 | 内蒙古工业大学材料科学与工程学院,内蒙古国电能源投资有限公司电力工程技术研究院 | 构建混合聚类算法,与伪逆法结合建立RBF神经网络模型预测焊接接头力学性能.以TC4钛合金TIG焊接试验为基础,将焊接参数作为模型输入,焊后接头力学性能作为模型输出.通过仿真,该模型预测平均相对误差范围为1.74%~6.69%,具有较高的预测精度、适应性和泛化能力,能够预测焊接接头力学性能.采用数学解析对所建模型分解,得到焊接工艺参数与接头力学性能之间映射关系的函数表达式,可优化焊接工艺参数.利用焊接专业知识对模型的径向基单元参数进行调整,提高了模型的预测精度,为将焊接专家知识融入RBF神经网络模型开辟了新方法与途径. | 关键词 | 减法聚类;模糊C均值聚类;径向基神经网络;焊接;建模; | 焊接学报 | 2014 |  | 35 | 12 | 105 | 108
[5 empty] | 董俊慧 | 内蒙古工业大学材料科学与工程学院,内蒙古国电能源投资有限公司电力工程技术研究院
[5 empty] | 张永志 | 内蒙古工业大学材料科学与工程学院,内蒙古国电能源投资有限公司电力工程技术研究院
[5 empty] | 候继军 | 内蒙古工业大学材料科学与工程学院,内蒙古国电能源投资有限公司电力工程技术研究院
327 |  |  | TIG-拉弧复合热源铝合金螺柱焊接方法 | 中文 | 张德库 | 南京理工大学材料科学与工程学院 | 针对中大直径铝合金螺柱焊接过程中出现气孔、未熔合、热裂纹等缺陷及焊接接头性能不良问题,以直径16 mm螺柱为研究对象进行了铝合金螺柱焊方法和工艺的探索性研究.提出了TIG-拉弧复合热源焊接技术,在焊前对铝螺柱采取预浸镀一层锌镍的处理方法,整个施焊过程处于惰性气体保护的状态下.力学性能检测得到接头抗剪强度能够达到128 MPa,其强度系数为70%以上.最佳焊接工艺参数为:预热150℃、焊接电流650 A、焊接时间1 000 ms.结果表明,铝板焊前TIG预处理、螺柱预浸镀锌镍等都能够有效的提高螺柱焊接接头力学性能,并且改善焊缝组织. | 关键词 | 铝合金;螺柱焊;复合热源;预浸镀; | 焊接学报 | 2014 |  | 35 | 12 | 109 | 112
[5 empty] | 王岩 | 南京理工大学材料科学与工程学院
[5 empty] | 王克鸿 | 南京理工大学材料科学与工程学院
[5 empty] | 康路路 | 南京理工大学材料科学与工程学院
328 |  |  | 铝/钢无匙孔搅拌摩擦点焊焊接性分析 | 中文 | 王希靖 | 兰州理工大学甘肃省有色金属新材料重点实验室 | 采用自行设计的无匙孔搅拌摩擦点焊方法对6061铝合金和DP600镀锌钢进行点焊(钢上铝下),利用扫描电镜、能谱仪及拉伸试验对接头的微观组织和力学性能进行研究.结果表明,搅拌头旋转频率为1 200 r/min、预热时间为6 s和搅拌针长度为3.2 mm时,接头抗剪载荷可达11.2 k N.接头表面平整美观无匙孔;接头由搅拌区和扩散区组成,搅拌区内钢以弯钩状分布嵌入铝基体,形成牢固的机械连接;扩散区内铝和钢依靠界面上的金属间化合物连接,连接方式为冶金结合.接头断裂位置为扩散区化合物层与铝基体界面处,断口呈河流状的解理台阶,属于脆性断裂. | 关键词 | 铝合金/镀锌钢;无匙孔搅拌摩擦点焊;正交试验;力学性能;微观组织; | 焊接学报 | 2015 |  | 36 | 01 | 1 | 4
[5 empty] | 张亚州 | 兰州理工大学甘肃省有色金属新材料重点实验室
[5 empty] | 张忠科 | 兰州理工大学甘肃省有色金属新材料重点实验室
[5 empty] | 孙学敏 | 兰州理工大学甘肃省有色金属新材料重点实验室
329 |  |  | 蚁群算法在白车身底板焊接路径规划中的应用 | 中文 | 林巨广 | 合肥工业大学机械与汽车工程学院 | 利用Delmia软件建立了白车身底板的焊接工艺模型,按照传统的机器人焊接路径规划对其进行了仿真分析,得到了焊枪走过的路程以及各焊点之间的平均距离等参数.阐述了蚁群算法的理论基础和算法流程,依据该算法的计算思想并结合白车身底板焊接的自身特点,设计了蚁群算法的计算程序,从而找出了白车身底板焊接路径的最优解并且再次通过仿真得出新的参数,并与之前参数进行对比.结果表明,蚁群算法能够应用在焊接路径的规划研究上,这也为今后焊接工艺的规划提供了新的思路. | 关键词 | 蚁群算法;白车身;焊接路径;仿真; | 焊接学报 | 2015 |  | 36 | 01 | 5 | 9
[5 empty] | 陈甦欣 | 合肥工业大学机械与汽车工程学院
[5 empty] | 戴淮初 | 合肥工业大学机械与汽车工程学院
[5 empty] | 黄文进 | 合肥工业大学机械与汽车工程学院
330 |  |  | CO2气体保护焊逆变电源闭环控制系统 | 中文 | 刘珊中 | 河南科技大学信息工程学院,洛阳市锅炉压力容器检验所,河南科技大学材料科学与工程学院 | 建立了CO2气体保护焊焊接负载数学模型及相关电源—负载系统仿真模型;采用燃弧末期恒压控制、其余阶段表面张力过渡(surface tension transition,STT)电流波形控制的焊接逆变电源闭环控制结构,设计了焊接电流和电弧电压的模糊神经元PI控制器,构建了CO2焊接逆变电源控制系统仿真平台.结果表明,所设计的闭环控制结构和控制算法能使焊接电流更接近理想的STT电流波形,可改善焊缝成形质量、实现无飞溅过渡;燃弧末期电弧电压恒定,可使电弧有更好的自调节特性. | 关键词 | 焊接电流;电弧电压;STT电流波形;模糊神经元PI控制器; | 焊接学报 | 2015 |  | 36 | 01 | 10 | 14
[5 empty] | 汪运浩 | 河南科技大学信息工程学院,洛阳市锅炉压力容器检验所,河南科技大学材料科学与工程学院
[5 empty] | 赵予龙 | 河南科技大学信息工程学院,洛阳市锅炉压力容器检验所,河南科技大学材料科学与工程学院
[5 empty] | 张柯柯 | 河南科技大学信息工程学院,洛阳市锅炉压力容器检验所,河南科技大学材料科学与工程学院
331 |  |  | 铝/钢异种金属电弧辅助激光对接熔钎焊方法 | 中文 | 樊丁 | 兰州理工大学省部共建有色金属先进加工与再利用国家重点实验室,兰州理工大学材料科学与工程学院 | 采用小功率TIG焊电弧辅助激光热源进行5A06铝合金和热镀锌钢ST04Z对接熔钎焊工艺试验,获得表面成形连续、美观的焊缝.采用SEM,EDS,XRD,拉伸试验机、显微硬度计对熔钎焊接头的微观组织和力学性能进行了研究.结果表明,与单纯激光相比,电弧辅助激光热源改变了焊接过程的温度场分布,从而促进液态铝向钢侧的铺展,所得对接接头最大抗拉强度可达到163 MPa,约为5A06铝合金母材抗拉强度的74%,是激光焊接头强度的1.3倍.接头过渡层形成的金属间化合物以脆硬的Fe2Al5,Fe4Al13为主.拉伸断裂起始于脆性的金属间化合物层,终止于韧窝断裂. | 关键词 | 铝钢;电弧辅助激光;对接;熔钎焊; | 焊接学报 | 2015 |  | 36 | 01 | 15 | 18
[5 empty] | 王斌 | 兰州理工大学省部共建有色金属先进加工与再利用国家重点实验室,兰州理工大学材料科学与工程学院
[5 empty] | 李春玲 | 兰州理工大学省部共建有色金属先进加工与再利用国家重点实验室,兰州理工大学材料科学与工程学院
[5 empty] | 黄健康 | 兰州理工大学省部共建有色金属先进加工与再利用国家重点实验室,兰州理工大学材料科学与工程学院
[5 empty] | 余淑荣 | 兰州理工大学省部共建有色金属先进加工与再利用国家重点实验室,兰州理工大学材料科学与工程学院
332 |  |  | 316L不锈钢表面激光熔覆钴基合金组织及锌蚀机理 | 中文 | 张春华 | 沈阳工业大学材料科学与工程学院,沈阳鼓风机集团有限公司 | 采用半导体激光器在316L不锈钢表面制备钴基合金熔覆层,对激光熔覆层的组织形貌、成分、结构及锌蚀机理进行了系统研究.结果表明,选择优化的激光辐照工艺参数,获得的钴基合金熔覆层表面平整、无裂纹、与基材呈良好的冶金结合.钴基合金熔覆层主要由γ-Co,M23C6及耐腐蚀性能优异的Laves相Co3Mo2Si和少量硬质耐磨相Co6W6C组成.在460℃熔融锌中腐蚀试验表明,钴基合金熔覆层的锌蚀机理为选择性腐蚀,熔覆层表层出现一层亮白色腐蚀过渡层,在过渡层内钴基固溶体基体优先发生腐蚀,导致Laves相剥落,从而形成了锌液对钴基合金熔覆层的进一步腐蚀. | 关键词 | 激光熔覆;钴基合金;锌蚀;过渡层;Laves相; | 焊接学报 | 2015 |  | 36 | 01 | 19 | 22
[5 empty] | 刘杰 | 沈阳工业大学材料科学与工程学院,沈阳鼓风机集团有限公司
[5 empty] | 吴臣亮 | 沈阳工业大学材料科学与工程学院,沈阳鼓风机集团有限公司
[5 empty] | 张松 | 沈阳工业大学材料科学与工程学院,沈阳鼓风机集团有限公司
[5 empty] | 关锰 | 沈阳工业大学材料科学与工程学院,沈阳鼓风机集团有限公司
[5 empty] | 谭俊哲 | 沈阳工业大学材料科学与工程学院,沈阳鼓风机集团有限公司
333 |  |  | 基于NURBS的航空发动机叶片焊接修复的轨迹规划 | 中文 | 戴士杰 | 河北工业大学机械工程学院,中国民航大学航空自动化学院 | 由于航空发动机叶片截面形状复杂,焊接修复精度高,采用基于非均匀有理B样条曲线(non-uniform rational B-spline,NURBS)方法进行轨迹规划.利用NURBS曲线分别表示叶片截面的前缘、尾缘、叶盆和叶背等四部分曲线,经过升阶整合处理,获得统一表达式,从而进行基于NURBS的曲线插补.综合弓高误差、法向加速度和编程进给速度对焊接速度和精度的影响,实现了进给速度的自适应控制.提出了一种分段前瞻控制,简化了前瞻算法,提高了前瞻效率.最后通过仿真试验验证该算法的可行性和焊接精度.结果表明,该算法是可行的,具有良好的焊接精度. | 关键词 | 轨迹规划;曲线插补;非均匀有理B样条曲线;叶片; | 焊接学报 | 2015 |  | 36 | 01 | 23 | 26
[5 empty] | 张熠 | 河北工业大学机械工程学院,中国民航大学航空自动化学院
[5 empty] | 王志平 | 河北工业大学机械工程学院,中国民航大学航空自动化学院
[5 empty] | 邢志伟 | 河北工业大学机械工程学院,中国民航大学航空自动化学院
334 |  |  | 脉冲放电对焊接接头的强化分析 | 中文 | 郑丽娟 | 燕山大学机械工程学院 | 对含有裂纹的16Mn焊接接头脉冲放电后的拉伸过程进行了数值模拟,分析了脉冲放电强化对裂纹前缘应力状态的影响.数值分析表明,经脉冲放电强化后,焊接接头受拉时裂纹前缘处的应力集中降低,抗拉性能得到了提高;对含有裂纹的16Mn焊接接头试件进行脉冲放电和拉伸性能试验.结果表明,通过脉冲放电强化,裂纹前缘钝化并产生了硬而韧的白亮层组织,试件的断口变得均匀、拉伸性能平均提高了17.8%.数值模拟和试验证实了电磁热止裂技术对降低焊接接头应力集中、提高其抗拉性能的有效性. | 关键词 | 脉冲放电;焊接接头;裂纹;应力集中; | 焊接学报 | 2015 |  | 36 | 01 | 27 | 30
[5 empty] | 向龙 | 燕山大学机械工程学院
[5 empty] | 付宇明 | 燕山大学机械工程学院
335 |  |  | 全位置焊高频励磁装置工作特性分析 | 中文 | 岳建锋 | 天津工业大学天津市现代机电装备技术重点实验室,哈尔滨工业大学现代焊接生产技术国家重点实验室 | 为了防止全位置MAG焊熔池铁水流淌,研制开发了基于电涡流效应的励磁装置,在熔池内产生可抵消重力的外加电磁力.但是在试验中发现交变励磁电源有效功率在高频阶段输出受到很大限制,对励磁负载回路进行了分析,发现励磁负载回路中的感应环节造成交变电源高频工作时,感抗过大.为此在研究中提出在高频工作时采用串联谐振技术减小感性负载影响.结果表明,该方案有效提升了交变电源功率输出,并对励磁回路等效电阻和等效电感特性进行了研究和讨论,为励磁装置自动功率控制奠定了基础. | 关键词 | 全位置;熔池;励磁装置;涡流;串联谐振; | 焊接学报 | 2015 |  | 36 | 01 | 31 | 34
[5 empty] | 李亮玉 | 天津工业大学天津市现代机电装备技术重点实验室,哈尔滨工业大学现代焊接生产技术国家重点实验室
[5 empty] | 刘文吉 | 天津工业大学天津市现代机电装备技术重点实验室,哈尔滨工业大学现代焊接生产技术国家重点实验室
[5 empty] | 王天琪 | 天津工业大学天津市现代机电装备技术重点实验室,哈尔滨工业大学现代焊接生产技术国家重点实验室
336 |  |  | 水下50m激光切割30mm厚钢板特性 | 中文 | 王威 | 机械科学研究院哈尔滨焊接研究所,哈尔滨工业大学(威海)山东省特种焊接技术重点实验室 | 在模拟50 m水深环境下进行中厚板激光切割,通过切割的宽度和断面粗糙度研究了氧气压力、喷嘴到工件的距离、切割速度等对切割质量的影响.结果表明,氧气压力较低时,切缝底部无法割透,下半部分有较多熔渣相连.随着氧气压力增加,切缝背面排渣能力明显增强,切缝平直度增加.与大气中切割不同的是氧气压力增大,切缝壁面反而光洁.喷嘴到工件的距离对切缝各部位尺寸影响均不明显,文中取平直度最佳的范围2~4 mm.随着切割速度增加,切缝下部宽度减小最明显,切割断面纹理线发生弯曲,在水下50 m环境中,切割30 mm厚钢板,最快切割速度可达到2.0 m/min. | 关键词 | 激光切割;水下切割;激光水下切割;中厚板; | 焊接学报 | 2015 |  | 36 | 01 | 35 | 38
[5 empty] | 檀财旺 | 机械科学研究院哈尔滨焊接研究所,哈尔滨工业大学(威海)山东省特种焊接技术重点实验室
[5 empty] | 徐良 | 机械科学研究院哈尔滨焊接研究所,哈尔滨工业大学(威海)山东省特种焊接技术重点实验室
[5 empty] | 王旭友 | 机械科学研究院哈尔滨焊接研究所,哈尔滨工业大学(威海)山东省特种焊接技术重点实验室
[5 empty] | 林尚扬 | 机械科学研究院哈尔滨焊接研究所,哈尔滨工业大学(威海)山东省特种焊接技术重点实验室
337 |  |  | 工业纯钛TA2/紫铜T2异种金属CMT焊接接头的微观组织和腐蚀性能 | 中文 | 曹睿 | 兰州理工大学有色金属先进加工与再利用省部共建国家重点实验室 | 采用冷金属过渡技术(CMT)对工业纯钛TA2和紫铜T2异种金属薄板进行对接焊.焊接过程中,使焊丝偏向铜的一侧,铜母材和焊丝熔化形成熔焊接头,熔化的填充材料润湿钛母材,形成钎焊界面,实现钛和铜的熔钎焊连接.使用扫描电镜(SEM)、能谱分析(EDS)和力学试验研究焊接接头的组织以及连接机理.在室温下10%HCl溶液中,研究钛/铜异种金属CMT焊接接头的腐蚀行为.结果表明,钎焊界面由Ti Cu,Ti2Cu,Al Cu2Ti等多种金属间化合物组成;焊缝区由铜基固溶体和Ti-Cu-Al-Ni-Fe五元素析出相组成;接头的抗拉强度达到205 MPa;焊接接头在室温10%HCl溶液中腐蚀7天后,钎焊界面出现腐蚀沟槽,14天后自行断裂. | 关键词 | 钛/铜异种金属;冷金属过渡;连接机理;腐蚀性能; | 焊接学报 | 2015 |  | 36 | 01 | 39 | 42
[5 empty] | 冯振 | 兰州理工大学有色金属先进加工与再利用省部共建国家重点实验室
[5 empty] | 陈剑虹 | 兰州理工大学有色金属先进加工与再利用省部共建国家重点实验室
[5 empty] | 景敏 | 兰州理工大学有色金属先进加工与再利用省部共建国家重点实验室
338 |  |  | 镁/钢填镍夹层激光-电弧复合对接熔化焊特性 | 中文 | 宋刚 | 大连理工大学辽宁省先进连接技术重点实验室,大连理工大学三束材料改性教育部重点实验室 | 利用激光-电弧(TIG)复合热源的能量密度梯度分布特征,通过添加镍箔夹层,开展了AZ31B镁合金与Q235钢对接熔化焊研究.采用电子万能拉伸试验机、扫描电镜、X射线衍射仪等手段分析了焊接接头的组织特征以及力学性能.结果表明,采用该方法能够实现镁/钢异质金属对接焊接成形,界面结合良好,接头钢侧形成了由Fe,Ni,Al元素构成的明显过渡区,焊缝主要由α-Mg和大量弥散分布的白色Al Ni相颗粒组成.焊接接头断裂在钢侧界面附近,断口形貌呈现准解理断裂特征,接头平均抗拉强度为232 MPa,可达镁合金母材的90%. | 关键词 | 激光-电弧复合热源;对接焊;镁合金;钢;镍夹层; | 焊接学报 | 2015 |  | 36 | 01 | 43 | 46
[5 empty] | 胡广龙 | 大连理工大学辽宁省先进连接技术重点实验室,大连理工大学三束材料改性教育部重点实验室
[5 empty] | 任大鑫 | 大连理工大学辽宁省先进连接技术重点实验室,大连理工大学三束材料改性教育部重点实验室
[5 empty] | 刘黎明 | 大连理工大学辽宁省先进连接技术重点实验室,大连理工大学三束材料改性教育部重点实验室
339 |  |  | 铝/钛异种金属旁路分流MIG电弧熔钎焊特性 | 中文 | 苗玉刚 | 哈尔滨工程大学水下机器人技术重点实验室,哈尔滨工业大学先进焊接与连接国家重点实验室 | 以1 mm厚6061铝合金与TC4钛合金板为试验材料,进行旁路分流MIG电弧熔钎焊工艺试验,得到均匀美观的焊缝成形.分别采用金相显微镜、扫描电镜、万能拉伸试验机进行研究.结果表明,界面层上方金属间化合物以柱状晶形式存在,呈现短而密集的状态.界面层靠近钛侧易形成Al Ti,而界面层靠近铝侧易形成Al3Ti,Ti Si2等金属间化合物,由于焊接过程中熔池内部温度的变化不均,会使界面层中出现Al11Ti5过渡相.拉伸试验表明,接头最高抗剪强度达182.6 MPa,约为铝母材的97.6%,断裂发生在铝母材热影响区,断口出现一定量的颈缩. | 关键词 | 旁路分流MIG电弧熔钎焊;异种金属;接头特性;力学性能; | 焊接学报 | 2015 |  | 36 | 01 | 47 | 50
[5 empty] | 王腾 | 哈尔滨工程大学水下机器人技术重点实验室,哈尔滨工业大学先进焊接与连接国家重点实验室
[5 empty] | 周玥 | 哈尔滨工程大学水下机器人技术重点实验室,哈尔滨工业大学先进焊接与连接国家重点实验室
[5 empty] | 韩端锋 | 哈尔滨工程大学水下机器人技术重点实验室,哈尔滨工业大学先进焊接与连接国家重点实验室
340 |  |  | 搅拌头旋转频率对静止轴肩搅拌摩擦焊接头力学性能的影响规律 | 中文 | 姬书得 | 沈阳航空航天大学航空航天工程学部,哈尔滨工业大学先进焊接与连接国家重点实验室,南车青岛四方机车车辆股份有限公司 | 利用自行设计的静止轴肩装置对6005A-T6铝合金进行了静止轴肩搅拌摩擦焊的试验研究.结果表明,当焊接速度为200 mm/min时,表面光滑且无缺陷的焊接接头抗拉强度与断后伸长率随着搅拌头旋转频率的增加呈现先增加后减小的趋势;焊接接头的正背弯180°无裂纹;当旋转频率为1 800 r/min时,抗拉强度达到最大值234MPa,接头强度系数达到79%.静止轴肩搅拌摩擦焊接头的显微维氏硬度呈W形分布,最小值出现在前进侧的热影响区;接头的软化程度随搅拌头旋转频率的增加而增加.焊接接头的断裂位置位于热力影响区,断口呈韧性断裂. | 关键词 | 静止轴肩搅拌摩擦焊;力学性能;搅拌头旋转频率;断口; | 焊接学报 | 2015 |  | 36 | 01 | 51 | 54
[5 empty] | 孟祥晨 | 沈阳航空航天大学航空航天工程学部,哈尔滨工业大学先进焊接与连接国家重点实验室,南车青岛四方机车车辆股份有限公司
[5 empty] | 黄永宪 | 沈阳航空航天大学航空航天工程学部,哈尔滨工业大学先进焊接与连接国家重点实验室,南车青岛四方机车车辆股份有限公司
[5 empty] | 高双胜 | 沈阳航空航天大学航空航天工程学部,哈尔滨工业大学先进焊接与连接国家重点实验室,南车青岛四方机车车辆股份有限公司
[5 empty] | 路浩 | 沈阳航空航天大学航空航天工程学部,哈尔滨工业大学先进焊接与连接国家重点实验室,南车青岛四方机车车辆股份有限公司
[5 empty] | 马琳 | 沈阳航空航天大学航空航天工程学部,哈尔滨工业大学先进焊接与连接国家重点实验室,南车青岛四方机车车辆股份有限公司
341 |  |  | 应变速率对X80管线钢在库尔勒土壤环境中应力腐蚀开裂的影响 | 中文 | 谢飞 | 辽宁石油化工大学石油天然气工程学院 | 利用慢应变速率拉伸试验(SSRT)、动电位扫描及扫描电镜(SEM)技术研究了X80管线钢在库尔勒模拟溶液中应力腐蚀开裂(SCC)行为.结果表明,随着应变速率的增加,X80管线钢在模拟溶液中的腐蚀速率先增大后减小.当应变速率为5×10-7/s时,试样腐蚀较为缓慢,此过程电化学腐蚀起决定性作用;当应变速率为5×10-6/s时,试样的腐蚀情况最为严重,此时力学作用占主导地位. | 关键词 | X80管线钢;土壤模拟溶液;应变速率;应力腐蚀开裂; | 焊接学报 | 2015 |  | 36 | 01 | 55 | 58
[5 empty] | 王丹 | 辽宁石油化工大学石油天然气工程学院
[5 empty] | 吴明 | 辽宁石油化工大学石油天然气工程学院
[5 empty] | 孙东旭 | 辽宁石油化工大学石油天然气工程学院
342 |  |  | Sn-0.3Ag-0.7Cu-xSb无铅钎料润湿性 | 中文 | 张亮 | 江苏师范大学机电工程学院,Department of Materials Science and Engineering,University of California | 研究了微量Sb元素对Sn-0.3Ag-0.7Cu无铅钎料润湿性的影响,采用润湿平衡法探讨了Sn-0.3Ag-0.7Cu-x Sb钎料在不同氛围和不同钎剂条件下的润湿性能.结果表明,微量的Sb元素可以显著提高Sn-0.3Ag-0.7Cu无铅钎料润湿性.在氮气氛围条件下,Sn-0.3Ag-0.7Cu-x Sb钎料的润湿性得到显著改善,主要基于氮气氛围减小熔融钎料的氧化.辅助不同的钎剂,钎料的润湿性差异较大,选择合适的钎剂可以明显提高Sn-0.3Ag-0.7Cu-x Sb钎料的润湿性. | 关键词 | 无铅钎料;润湿性;氛围;钎剂; | 焊接学报 | 2015 |  | 36 | 01 | 59 | 62
[5 empty] | Tu K N | 江苏师范大学机电工程学院,Department of Materials Science and Engineering,University of California
[5 empty] | 孙磊 | 江苏师范大学机电工程学院,Department of Materials Science and Engineering,University of California
[5 empty] | 郭永环 | 江苏师范大学机电工程学院,Department of Materials Science and Engineering,University of California
[5 empty] | 何成文 | 江苏师范大学机电工程学院,Department of Materials Science and Engineering,University of California
343 |  |  | 铝/钢异种金属火焰钎焊接头组织和性能 | 中文 | 杨金龙 | 南京航空航天大学材料科学与技术学院,浙江新锐焊接材料有限公司,淮阴工学院机械工程学院 | 通过扫描电镜、能谱分析和X射线衍射等方法研究了火焰钎焊时Zn-x Al钎料的润湿性能、铝/钢钎焊接头界面显微组织、金属间化合物层以及接头抗剪强度.结果表明,Zn-x Al钎料配合改性Cs F-Rb F-Al F3钎剂,可以有效地去除母材表面氧化膜,从而提高钎焊接头力学性能.随着Al元素含量增加,钎料铺展性和填缝性随之提高,但是钎焊接头强度先升后降,Al元素含量为15%时,钎焊接头力学性能最佳.钎焊接头显微组织分析结果表明,金属间化合物主要为Fe4Al13相.Zn-x Al钎料中Al元素含量较低时,界面层由富锌相和Fe4Al13相组成.随着Al元素含量的增加,在Zn-25Al钎焊接头界面出现第二层金属间化合物Fe2Al5相. | 关键词 | 火焰钎焊;铝合金;不锈钢;显微组织;抗剪强度; | 焊接学报 | 2015 |  | 36 | 01 | 63 | 66
[5 empty] | 薛松柏 | 南京航空航天大学材料科学与技术学院,浙江新锐焊接材料有限公司,淮阴工学院机械工程学院
[5 empty] | 薛鹏 | 南京航空航天大学材料科学与技术学院,浙江新锐焊接材料有限公司,淮阴工学院机械工程学院
[5 empty] | 戴玮 | 南京航空航天大学材料科学与技术学院,浙江新锐焊接材料有限公司,淮阴工学院机械工程学院
[5 empty] | 吕兆萍 | 南京航空航天大学材料科学与技术学院,浙江新锐焊接材料有限公司,淮阴工学院机械工程学院
[5 empty] | 张满 | 南京航空航天大学材料科学与技术学院,浙江新锐焊接材料有限公司,淮阴工学院机械工程学院
344 |  |  | 激光熔覆原位合成陶瓷相增强铁基熔覆层的组织和性能 | 中文 | 乔虹 | 北京工业大学材料科学与工程学院 | 利用6 k W光纤激光器在Cr12Mo V汽车模具钢表面激光熔覆含有Ti-Fe,B4C粉末的铁基合金粉,在汽车模具钢表面直接原位合成Ti C+Ti B2颗粒增强的铁基合金复合涂层.涂层与基体呈良好的冶金结合,涂层组织细小,结构致密,宏观质量较好.XRD分析结果表明,涂层组织由α-Fe,Ti C,Ti B2组成.Ti C,Ti B2相均匀分布于熔覆层中.由于Ti C,Ti B2硬质相的形成以及激光的快速凝固冷却获得的细晶组织,使得熔覆层的显微维氏硬度有了明显提高.在距离熔覆层表面1.2 mm处显微维氏硬度高达1 000 HV,有利于促进熔覆层耐磨性的提高. | 关键词 | Fe-Cr-B合金;激光熔覆;原位合成;显微维氏硬度; | 焊接学报 | 2015 |  | 36 | 01 | 67 | 69
[5 empty] | 李庆棠 | 北京工业大学材料科学与工程学院
[5 empty] | 符寒光 | 北京工业大学材料科学与工程学院
[5 empty] | 雷永平 | 北京工业大学材料科学与工程学院
345 |  |  | 基于结构应力方法的正面角焊缝抗剪强度分析 | 中文 | 聂春戈 | 大连交通大学交通运输工程学院,密西根大学船舶与海洋工程学院 | 建立了基于结构应力定义的正面角焊缝抗剪强度理论,给出了新的焊缝抗剪强度计算公式,并基于该理论对焊缝抗剪强度相关问题进行了分析.结果表明,单向受剪等焊脚正面角焊缝的断裂角度理论值为22.5°,焊趾角度和受力状态均会影响断裂角度.另外焊趾角度为30°的单向受剪焊缝具有最大的承载能力,而双向受剪焊缝的承载能力比单向受力时的承载能力也明显提高.试验数据证明了该理论的正确性,该理论也为焊缝尺寸设计提供了理论基础. | 关键词 | 结构应力;正面角焊缝;抗剪强度;断裂角度; | 焊接学报 | 2015 |  | 36 | 01 | 70 | 74
[5 empty] | 魏鸿亮 | 大连交通大学交通运输工程学院,密西根大学船舶与海洋工程学院
[5 empty] | 董平沙 | 大连交通大学交通运输工程学院,密西根大学船舶与海洋工程学院
[5 empty] | 兆文忠 | 大连交通大学交通运输工程学院,密西根大学船舶与海洋工程学院
346 |  |  | 金属互连结构的电迁移仿真分析 | 中文 | 邓登 | 上海理工大学教育部微创医疗器械工程中心 | 针对集成电路中金属互连线的电迁移现象,应用有限元分析软件ABAQUS,对铝硅合金互连线的电迁移过程进行了电热耦合研究,分析了不同电流密度与电势梯度、热通量、互连线内部总能量之间的相互关系,比较了不同结构尺寸对铝互连线电迁移失效的影响规律.结果表明,在互连线的狭窄部位,电势梯度和热通量达到最大值并具有集中性;电势梯度和热通量与通电时间及电流密度均成正比例关系;随着通电时间的延长,互连线内部总能量的变化趋势为先急剧下降再上升并达到某一平衡值;随着铝互连线宽度的增加,互连线内部的热通量逐渐减小.对于文中分析的结构模型,当互连线宽度低于2μm后,互连线失效的概率将大幅度增加. | 关键词 | 电迁移;互连线;电热耦合;电流密度; | 焊接学报 | 2015 |  | 36 | 01 | 75 | 78
[5 empty] | 崔海坡 | 上海理工大学教育部微创医疗器械工程中心
347 |  |  | ADB610钢焊接接头概率疲劳裂纹扩展分析 | 中文 | 张天会 | 云南农业大学机电工程学院,昆明理工大学机电工程学院 | 采用焊条电弧焊方法对ADB610钢进行焊接,对焊接接头进行疲劳裂纹扩展试验,研究其概率疲劳裂纹扩展规律.采用两步七点递增多项式拟合方法,计算了一系列相同裂纹长度下母材区、热影响区和焊缝区的对数裂纹扩展速率方差和存活率分别为50%,90%,95%,99%,99.9%的裂纹扩展速率.结果表明,总体上母材区的裂纹扩展分散性最小,热影响区其次,焊缝区分散性最大;而且总体上存活率相同时,在裂纹扩展的初期,母材区的裂纹扩展速率最快,焊缝区的裂纹扩展速率最慢;在裂纹扩展末期,三区域的裂纹扩展快慢相当;随着存活率增大,三区域裂纹扩展快慢差别不大时所对应的裂纹长度减小. | 关键词 | ADB610钢;焊接接头;概率;疲劳裂纹扩展; | 焊接学报 | 2015 |  | 36 | 01 | 79 | 82
[5 empty] | 果霖 | 云南农业大学机电工程学院,昆明理工大学机电工程学院
[5 empty] | 施杰 | 云南农业大学机电工程学院,昆明理工大学机电工程学院
[5 empty] | 薛彬 | 云南农业大学机电工程学院,昆明理工大学机电工程学院
[5 empty] | 徐人平 | 云南农业大学机电工程学院,昆明理工大学机电工程学院
348 |  |  | Sn-0.3Ag-0.7Cu-xNd钎料显微组织及性能 | 中文 | 徐佳琛 | 南京航空航天大学材料科学与技术学院,南京信息职业技术学院机电学院 | 研究了稀土元素Nd的添加量对超低银无铅钎料Sn-0.3Ag-0.7Cu的润湿性能、显微组织和力学性能的影响.结果表明,微量Nd元素的加入可以显著改善Sn-0.3Ag-0.7Cu超低银无铅钎料的润湿性能和焊点的力学性能,并且能够起到细化基体组织的作用.当钎料中Nd元素的质量分数达到0.1%时,钎料的综合性能最佳,基体组织最为均匀细化.虽然Ag元素含量的降低使钎料的性能有所下降,但是加入适量Nd元素后钎料的润湿性能已接近传统Sn-3.8Ag-0.7Cu钎料. | 关键词 | 无铅钎料;润湿性能;力学性能;Nd元素;显微组织; | 焊接学报 | 2015 |  | 36 | 01 | 83 | 86
[5 empty] | 薛松柏 | 南京航空航天大学材料科学与技术学院,南京信息职业技术学院机电学院
[5 empty] | 薛鹏 | 南京航空航天大学材料科学与技术学院,南京信息职业技术学院机电学院
[5 empty] | 杨洁 | 南京航空航天大学材料科学与技术学院,南京信息职业技术学院机电学院
349 |  |  | 薄壁多焊缝复杂构件焊接过程的数值模拟 | 中文 | 李江飞 | 石家庄铁道大学材料科学与工程学院,河北大学,石家庄工大化工设备有限公司 | 干燥盘的冲孔板与上盖板之间的焊缝多达180条,采用分段移动热源的方法对其焊接过程进行了数值模拟.结果表明,模型中上盖板最大残余应力位于初始焊缝处,大小为233 MPa;焊接变形为向上的环形凸起变形,从外径到内径变形量逐渐增大,最大变形量位于内径处,大小为22.8 mm,并发生了少量的挠曲变形,沿焊接方向产生了3.61 mm的收缩,沿垂直焊接方向分别向两端产生了1.81和1.69 mm的伸长,模拟结果与实际焊接变形分布一致. | 关键词 | 薄壁;多焊缝;焊接变形;数值模拟; | 焊接学报 | 2015 |  | 36 | 01 | 87 | 90
[5 empty] | 齐海波 | 石家庄铁道大学材料科学与工程学院,河北大学,石家庄工大化工设备有限公司
[5 empty] | 任德亮 | 石家庄铁道大学材料科学与工程学院,河北大学,石家庄工大化工设备有限公司
[5 empty] | 郭雅妹 | 石家庄铁道大学材料科学与工程学院,河北大学,石家庄工大化工设备有限公司
[5 empty] | 张伟 | 石家庄铁道大学材料科学与工程学院,河北大学,石家庄工大化工设备有限公司
350 |  |  | 双机器人协同焊接的轨迹优化 | 中文 | 翟敬梅 | 华南理工大学机械与汽车工程学院 | 提出一种双机器人协同焊接轨迹优化方法.基于弗莱纳-雪列矢量理论,建立并修正复杂焊缝离散点坐标系.在双机器人协同焊接有效工作空间内,以最佳焊位、焊接速度恒定、无碰撞以及一定焊枪工作位姿为约束条件,确定双机器人初始焊接点可行域.基于焊接平稳性思想,以焊接全过程双机器人各关节角位移变化总量最小化为优化目标,获取最优初始焊接点和其对应的最优焊接轨迹.搭建试验平台,比较最优初始焊接点和其它可行点的协同焊接轨迹.对各关节的平均角速度、角速度波动性、峰值和焊接时间四个方面分析.结果表明,提出轨迹优化方法是有效的. | 关键词 | 双机器人;协同焊接;轨迹优化;弗莱纳-雪列;船形焊; | 焊接学报 | 2015 |  | 36 | 01 | 91 | 95
[5 empty] | 应灿 | 华南理工大学机械与汽车工程学院
[5 empty] | 张铁 | 华南理工大学机械与汽车工程学院
[5 empty] | 徐晓 | 华南理工大学机械与汽车工程学院
351 |  |  | Q690C低碳粒贝钢多层MAG焊接头组织与性能 | 中文 | 郭咏华 | 河南省电力勘测设计院,西安交通大学金属材料强度国家重点实验室焊接研究所 | 为提高效率、获得理想断裂位置并改善热影响区韧性,对控扎控冷工艺生产的8 mm厚Q690C低碳粒贝钢,选用等强度匹配的焊丝,采用无预热、低热输入(10 k J/cm以下)三层全自动MAG工艺施焊.结果表明,无裂纹与成形缺陷;拉、弯与冲击性能均合格.焊缝为针状铁素体,韧性优异;仅在较窄的部分相变区(单道约0.2~0.4mm)因回火而出现软化,但未对抗拉性能形成危害;因热输入低,拉伸断裂位置距焊缝更远;虽然熔合区与粗晶区为粗大平行上贝板条束+M-A组元,出现了硬化,但低热输入的低过热效果与两次后续焊道对贝氏体基体的明显回火作用改善了熔合区在0℃的冲击韧性. | 关键词 |  | 焊接学报 | 2015 |  | 36 | 01 | 96 | 100
[5 empty] | 张贵锋 | 河南省电力勘测设计院,西安交通大学金属材料强度国家重点实验室焊接研究所
[5 empty] | 杨宗奇 | 河南省电力勘测设计院,西安交通大学金属材料强度国家重点实验室焊接研究所
[5 empty] | 黄超 | 河南省电力勘测设计院,西安交通大学金属材料强度国家重点实验室焊接研究所
352 |  |  | 超声波辅助钎焊铜/铝异种金属接头界面组织性能及强化机制 | 中文 | 张汇文 | 哈尔滨工业大学先进焊接与连接国家重点实验室 | 为了研究铜/铝异种金属钎焊接头界面金属间化合物层组织结构对接头性能的影响,从化合物结构出发,提出了一种预涂敷钎料的超声波辅助钎焊复合工艺.结果表明,采用Sn-9Zn共晶钎料,得到细小金属间化合物弥散地分布在铜表面的界面结构,增强了界面强度,其接头抗拉强度甚至超过传统工艺下将金属间化合物层减薄到极限厚度(1~2μm)时的强度.提出了一种基于超声预涂敷工艺的界面化合物结构调控方法,研究了化合物在钎焊过程中的演变规律,以及金属间化合物层在不同结构和分布情况下对接头力学性能的影响,探索了铜/铝异种金属低温焊接的新途径. | 关键词 | 铜/铝异种金属;超声波辅助钎焊;金属间化合物;钎料预涂敷; | 焊接学报 | 2015 |  | 36 | 01 | 101 | 104
[5 empty] | 崔炜 | 哈尔滨工业大学先进焊接与连接国家重点实验室
[5 empty] | 闫久春 | 哈尔滨工业大学先进焊接与连接国家重点实验室
353 |  |  | 机械振动频率对高强度钢焊接接头低温韧性的影响 | 中文 | 苏允海 | 沈阳工业大学材料科学与工程学院,沈阳理工大学材料科学与工程学院 | 为了研究机械振动频率对低合金高强度钢焊接接头低温韧性影响,采用Ar+CO2混合气体保护进行多层焊接,同时施加不同频率的机械振动.结果表明,机械振动可以改善高强度钢焊缝的低温韧性和显微组织,相比无振动焊接,施加振动后焊缝中针状铁素体以细小弥散形式分布,且焊缝中大夹杂物数量明显减少;在振幅一定的情况下,焊接接头冲击性能对振动频率不敏感;外加振动对焊接接头韧性的影响仅存在一定试验温度范围内,随着试验温度降低,振动对焊接接头韧性的提升效果逐渐减弱,试验温度降低至一定值,振动对焊接接头韧性的影响基本消失. | 关键词 | 振动焊接;低温冲击;低合金高强度钢; | 焊接学报 | 2015 |  | 36 | 01 | 105 | 108
[5 empty] | 马大海 | 沈阳工业大学材料科学与工程学院,沈阳理工大学材料科学与工程学院
[5 empty] | 孟凡玲 | 沈阳工业大学材料科学与工程学院,沈阳理工大学材料科学与工程学院
[5 empty] | 刘政军 | 沈阳工业大学材料科学与工程学院,沈阳理工大学材料科学与工程学院
354 |  |  | Ni/Al纳米金属箔自蔓延焊接钛/铜异种材料 | 中文 | 何金江 | 有研亿金新材料有限公司 | 以Ni/Al纳米多层自蔓延金属箔代替传统加热设备作为热源对钛和铜进行了钎焊,评价了焊接组件的平面度、焊接结合率、钎缝抗剪强度以及Ni/Al多层自蔓延金属箔与焊料的结合情况.结果表明,采用Ni/Al多层自蔓延金属箔作为热源,焊接组件在焊接前后温度变化较小,焊后平面度可控制在0.1 mm以内,焊接结合率达到98.3%,钎缝强度达到40.791 MPa.采用带EDX功能的扫描电镜对钎缝微观组织进行了分析,焊料与Ni/Al金属箔之间结合紧密,Ni/Al金属箔在应力作用下发生碎裂,降低了钎缝中残留的焊接应力,金属箔两侧焊料在压力作用下流过裂纹融为一体. | 关键词 | 多层金属箔;平面度;焊接结合率;强度;焊缝; | 焊接学报 | 2015 |  | 36 | 01 | 109 | 112
[5 empty] | 徐学礼 | 有研亿金新材料有限公司
[5 empty] | 王越 | 有研亿金新材料有限公司
[5 empty] | 李勇军 | 有研亿金新材料有限公司
355 |  |  | 低气压对自保护药芯焊丝焊缝成形的影响 | 中文 | 朱志明 | 清华大学机械工程系,黑龙江科技大学材料科学与工程学院 | 对低气压地区自保护药芯焊丝电弧焊接的焊缝成形及其影响因素进行了研究.结果表明,在相同焊接工艺参数设定下,气压愈低,焊缝的熔深愈浅、熔宽愈宽、余高愈小;气压降低导致电弧的冷却作用减弱,弧柱区的直径与正常气压相比将增大,电弧的稳定性和挺度下降.电弧行为的改变影响了焊缝成形质量,气压越低,焊缝成形的对称性越差;焊炬高度的增加对焊缝成形及电弧稳定性同样有不利影响,适当增加送丝速度和降低电弧电压有助于焊缝成形质量的改善.研究结果为低气压地区的自保护药芯焊丝焊接工艺参数制定和优化提供了科学依据. | 关键词 | 低气压电弧焊接;自保护药芯焊丝;焊缝成形;电弧稳定性; | 焊接学报 | 2015 |  | 36 | 02 | 1 | 5
[5 empty] | 范开果 | 清华大学机械工程系,黑龙江科技大学材料科学与工程学院
[5 empty] | 王永东 | 清华大学机械工程系,黑龙江科技大学材料科学与工程学院
[5 empty] | 刘晗 | 清华大学机械工程系,黑龙江科技大学材料科学与工程学院
356 |  |  | 加热温度和保温时间对镜面纯铁表面粗糙度的影响 | 中文 | 蒋斌 | 中国工程物理研究院激光聚变研究中心,西华大学材料科学与工程学院,绵阳师范学院 | 精密零件的扩散连接中针对主要扩散工艺参数对镜面纯铁的表面粗糙度影响,选取99.99%的纯铁为研究对象,分别研究了加热温度和保温时间对纯铁表面粗糙度的影响.结果表明,在550℃以下,保温1 h,温度对纯铁表面粗糙度影响不大,在10 nm之内,但有增大趋势,在550℃以上时,纯铁表面粗糙度缓慢增大,直到912℃,纯铁发生多晶型转变,表面粗糙度有突变,由原来的几个纳米突变到700 nm,在400℃时保温时间从60~240 min,表面粗糙度变化非常小,说明在此温度下保温时间对表面粗糙度影响有限. | 关键词 | 表面粗糙度;扩散连接;高温退火;表面质量;纯铁; | 焊接学报 | 2015 |  | 36 | 02 | 6 | 10
[5 empty] | 邢丕峰 | 中国工程物理研究院激光聚变研究中心,西华大学材料科学与工程学院,绵阳师范学院
[5 empty] | 魏成富 | 中国工程物理研究院激光聚变研究中心,西华大学材料科学与工程学院,绵阳师范学院
[5 empty] | 杨蒙生 | 中国工程物理研究院激光聚变研究中心,西华大学材料科学与工程学院,绵阳师范学院
[5 empty] | 郭建军 | 中国工程物理研究院激光聚变研究中心,西华大学材料科学与工程学院,绵阳师范学院
[5 empty] | 刘畅 | 中国工程物理研究院激光聚变研究中心,西华大学材料科学与工程学院,绵阳师范学院
357 |  |  | 网格不敏感结构应力的焊接疲劳数据分布 | 中文 | 杨鑫华 | 大连交通大学材料科学与工程学院,大连交通大学动车运用与维护学院 | 为分析网格不敏感结构应力的焊接疲劳S-N数据分布具有高收敛性的机理,基于钛合金焊接接头疲劳试验数据,分别基于名义应力、主S-N曲线法中的结构应力及等效结构应力建立焊接疲劳数据坐标,并以最小二乘法拟合S-N曲线,应用粗糙集分析方法,以接头类型、相对板厚、载荷比、应力比等焊接疲劳主要影响因素作为条件属性,以疲劳数据对于S-N曲线的偏离度作为决策属性,对基于三种应力的焊接疲劳数据分布规律对比分析.结果表明,基于网格不敏感等效结构应力所建立的S-N数据分布更为集中和均匀,在预测焊接接头疲劳寿命方面具有更高的准确性. | 关键词 | 焊接;网格不敏感结构应力;疲劳;数据分布; | 焊接学报 | 2015 |  | 36 | 02 | 11 | 14
[5 empty] | 孙屹博 | 大连交通大学材料科学与工程学院,大连交通大学动车运用与维护学院
[5 empty] | 邹丽 | 大连交通大学材料科学与工程学院,大连交通大学动车运用与维护学院
358 |  |  | 汽车车身用铝合金冷金属过渡点塞焊工艺分析 | 中文 | 曹睿 | 兰州理工大学有色金属先进加工与再利用省部共建国家重点实验室 | 采用Al Si5铝合金焊丝,冷金属过渡方法对汽车车身用6061铝合金进行了搭接点塞焊试验,研究了送丝速度、铝板孔直径、点塞焊时间对点塞焊接头焊点直径、焊核直径和拉伸载荷的影响.结果表明,送丝速度主要影响焊点直径的大小,点塞焊时间和铝板孔直径主要影响焊核直径和拉伸载荷.接头拉伸载荷主要取决于焊核直径的大小,焊核直径越大,拉伸载荷越大,与焊点直径关系不大.接头为典型的熔焊接头,焊缝主要由α-Al固溶体和Al-Si共晶相组成,点塞焊接头断裂方式为撕裂型断裂. | 关键词 | 汽车车身;冷金属过渡;铝合金;点塞焊;工艺参数; | 焊接学报 | 2015 |  | 36 | 02 | 15 | 18
[5 empty] | 黄倩 | 兰州理工大学有色金属先进加工与再利用省部共建国家重点实验室
[5 empty] | 朱海霞 | 兰州理工大学有色金属先进加工与再利用省部共建国家重点实验室
[5 empty] | 陈剑虹 | 兰州理工大学有色金属先进加工与再利用省部共建国家重点实验室
359 |  |  | 初始转速对惯性径向摩擦焊接头成形的影响 | 中文 | 秦国梁 | 山东大学材料液固结构演变与加工教育部重点实验室,机械科学研究院哈尔滨焊接研究所 | 惯性径向摩擦焊接过程中飞轮初始转速决定了焊接能量输入,对接头成形具有决定性影响.采用45钢径向环和37Cr Mn Mo钢管,试验分析了惯性径向摩擦焊接过程中飞轮初始转速对接头成形的影响,得到了良好接头成形的飞轮初始转速,并从理论上进行了分析.结果表明,当飞轮初始转速为520和560 r/min时,接头成形较为美观,飞边呈现圆弧状卷起并均匀连续地被挤出摩擦界面.根据径向摩擦焊接界面附近温度场的特点,利用分层能量估计法从理论上推导出获得良好接头的飞轮初始转速为548 r/min,与试验结果具有较好的一致性. | 关键词 | 惯性径向摩擦焊;初始转速;能量输入;接头成形; | 焊接学报 | 2015 |  | 36 | 02 | 19 | 22
[5 empty] | 梁永亮 | 山东大学材料液固结构演变与加工教育部重点实验室,机械科学研究院哈尔滨焊接研究所
[5 empty] | 周军 | 山东大学材料液固结构演变与加工教育部重点实验室,机械科学研究院哈尔滨焊接研究所
[5 empty] | 齐秀滨 | 山东大学材料液固结构演变与加工教育部重点实验室,机械科学研究院哈尔滨焊接研究所
[5 empty] | 张春波 | 山东大学材料液固结构演变与加工教育部重点实验室,机械科学研究院哈尔滨焊接研究所
360 |  |  | 铝合金与低碳钢异种金属材料的激光-压轮焊接 | 中文 | 徐国建 | 沈阳工业大学材料科学与工程学院,鞍山煜宸科技有限公司,最新激光技术分析中心 | 为了解决传统焊接方法焊接铝合金与低碳钢异种金属的焊接接头性能低下的问题,对低碳钢(steel plate cold rolled commercial,SPCC)与铝合金(A5052-H34)异种金属进行了激光-压轮焊接试验,并确定了最佳的焊接工艺参数.利用激光显微镜、电子探针显微分析仪(EPMA)硬度测试仪、拉伸试验机测试了焊接接头的微观组织和力学性能.结果表明,在接合界面处金属间化合物由具有一定塑性的金属间化合物和完全脆性的金属间化合物组成;接合界面处的金属间化合物的带宽约为8~10μm,此时焊接接头的抗剪强度达到最大值(210 MPa);而具有一定塑性的金属间化合物带宽基本保持不变,约为1.8μm. | 关键词 | 激光-压轮焊接;金属间化合物;半导体激光器;抗剪强度;维氏硬度; | 焊接学报 | 2015 |  | 36 | 02 | 23 | 26
[5 empty] | 麻明章 | 沈阳工业大学材料科学与工程学院,鞍山煜宸科技有限公司,最新激光技术分析中心
[5 empty] | 杭争翔 | 沈阳工业大学材料科学与工程学院,鞍山煜宸科技有限公司,最新激光技术分析中心
[5 empty] | 张超逸 | 沈阳工业大学材料科学与工程学院,鞍山煜宸科技有限公司,最新激光技术分析中心
[5 empty] | 沓名宗春 | 沈阳工业大学材料科学与工程学院,鞍山煜宸科技有限公司,最新激光技术分析中心
361 |  |  | 非线性超声脉冲反转法在铝合金焊缝疲劳寿命预测中的应用 | 中文 | 万楚豪 | 哈尔滨工业大学先进焊接与连接国家重点实验室 | 以不同疲劳寿命的铝合金焊缝为例研究了疲劳过程中的超声波非线性效应,同时建立了非线性参数与疲劳寿命的关系曲线(S-N曲线).采用脉冲反转法对非线性超声信号进行处理.结果表明,经过脉冲反转法获得的S-N曲线与经过滤波模块获得的S-N曲线相比谐波幅值提高了一倍,所以脉冲反转法可以提高非线性超声检测法表征疲劳损伤程度能力,而S-N曲线在疲劳过程中呈先缓慢增长后快速增长,最后下降的趋势,此趋势对应了材料疲劳的3个阶段,而金相组织验证了曲线的准确性,所以通过非线性超声脉冲反转法来预测疲劳寿命是可行的. | 关键词 | 非线性超声;脉冲反转法;铝合金焊缝;疲劳寿命预测; | 焊接学报 | 2015 |  | 36 | 02 | 27 | 30
[5 empty] | 刚铁 | 哈尔滨工业大学先进焊接与连接国家重点实验室
[5 empty] | 刘斌 | 哈尔滨工业大学先进焊接与连接国家重点实验室
362 |  |  | 气体熔池耦合活性TIG焊熔池N元素分布骤冷分析 | 中文 | 黄勇 | 兰州理工大学甘肃省有色金属新材料省部共建国家重点实验室,兰州理工大学有色金属合金及加工教育部重点实验室 | 采用骤冷法处理不锈钢气体熔池耦合活性TIG焊高温熔池金属,通过控制开始冷却时间,在不影响焊缝成形的前提下,保留N元素在高温熔池内的分布状态,并采用俄歇电子能谱(auger electron spectroscopy,AES)分析了不同位置处N元素的分布规律.结果表明,在熄弧前0.6 s开始冷却时,骤冷效果最好.熔池内N元素沿深度方向整体呈现均匀分布,局部存在较大范围波动;熔池前部和后部边缘位置的氮含量略高于中心位置,熔池中部边缘位置的平均氮含量略低于中心位置;熔池后部总的平均氮含量略高于熔池前部,熔池中部总的平均氮含量介于两者之间. | 关键词 | 气体熔池耦合活性TIG焊;骤冷法;熔池;N元素;分布; | 焊接学报 | 2015 |  | 36 | 02 | 31 | 34
[5 empty] | 张治国 | 兰州理工大学甘肃省有色金属新材料省部共建国家重点实验室,兰州理工大学有色金属合金及加工教育部重点实验室
[5 empty] | 王艳磊 | 兰州理工大学甘肃省有色金属新材料省部共建国家重点实验室,兰州理工大学有色金属合金及加工教育部重点实验室
363 |  |  | 双线激光传感焊枪定位与焊缝走向识别 | 中文 | 毛志伟 | 南昌大学机电工程学院,江西工业职业技术学院,清华大学机械系 | 为实现焊接机器人焊枪定位与焊缝走向识别,提高焊缝跟踪精度,提出了一种交叉式双条纹激光传感方式,建立了该传感方式下双条纹激光间距与焊枪高度关系的理论模型.按图像行上灰度值和的一阶导数提取感兴趣区域(region of interest,ROI)、最大类间方差阈值分割及Canny边界提取等处理后,获得了上下激光条纹中心间距离及坡口中心值,由理论模型计算得焊枪高度,上下坡口中心值获得焊缝精确偏差与焊缝轨迹走向.结果表明,建立的理论模型正确,该方法可快速实现焊枪准确定位,识别焊缝轨迹走向,减小导前误差,提高偏差识别精度和焊接机器人智能化程度. | 关键词 | 双线激光视觉传感;焊枪定位;焊缝走向识别;图像处理;移动焊接机器人; | 焊接学报 | 2015 |  | 36 | 02 | 35 | 38
[5 empty] | 周少玲 | 南昌大学机电工程学院,江西工业职业技术学院,清华大学机械系
[5 empty] | 赵滨 | 南昌大学机电工程学院,江西工业职业技术学院,清华大学机械系
[5 empty] | 石志新 | 南昌大学机电工程学院,江西工业职业技术学院,清华大学机械系
[5 empty] | 姜银松 | 南昌大学机电工程学院,江西工业职业技术学院,清华大学机械系
[5 empty] | 潘际銮 | 南昌大学机电工程学院,江西工业职业技术学院,清华大学机械系
364 |  |  | 气流辅助增强匙孔激光焊熔深增加机理 | 中文 | 沈显峰 | 中国工程物理研究院机械制造工艺研究所 | 采用直径为0.8 mm的气流喷嘴直吹匙孔,开展了不同吹气方向、气流入射点位置及流量下的激光焊试验,为获得增强的匙孔效应和增加的熔深.通过等值线图分析获得了优化的气流参数,最大熔深较传统激光焊增加了约38%.合适入射点位置和流量的增强匙孔气流,不仅压制了等离子体,还将匙孔口部的液态金属向下压,使得匙孔口部明显扩大、熔深增加、焊缝成形良好,匙孔内等离子体的流向发生了改变,因而熔池内液态金属的流向也发生了变化;入射点位置偏后时,其作用区域为匙孔后方熔池,将液态金属向熔池后方推,会导致驼峰焊道的产生. | 关键词 | 激光焊;辅助增强匙孔气流;熔深增加机理;等离子体压制;参数优化; | 焊接学报 | 2015 |  | 36 | 02 | 39 | 42
[5 empty] | 滕文华 | 中国工程物理研究院机械制造工艺研究所
[5 empty] | 许超 | 中国工程物理研究院机械制造工艺研究所
[5 empty] | 张伟超 | 中国工程物理研究院机械制造工艺研究所
365 |  |  | AZ91D镁合金激光熔覆Al-Si涂层微观组织及热力学分析 | 中文 | 雷贻文 | 天津工业大学机械工程学院,天津工业大学天津市现代机电装备技术重点实验室 | 以Al-Si共晶成分合金粉末为熔覆材料在AZ91D镁合金表面进行了激光熔覆试验.采用光学显微镜、扫描电镜、能谱仪、X射线衍射仪分析了涂层的微观组织,并利用Thermo-Calc软件分析了涂层的相组成、相成分及结晶转变过程.结果表明,涂层微观组织分为两层,上半层为Al12Mg17基体上均匀分布着Mg2Si树枝晶和细小的Al3Mg2针状相,其结晶过程为液相→液相+Mg2Si→Mg2Si+Al12Mg17→Mg2Si+Al12Mg17+Al3Mg2;下半层由Mg2Si颗粒、α-Mg树枝晶和(α-Mg+Al12Mg17)共晶组织组成,其结晶过程为液相→液相+Mg2Si→液相+Mg2Si+α-Mg→Mg2Si+α-Mg+(α-Mg+Al12Mg17)共晶组织.研究结果对AZ91D合金表面激光熔覆Al-Si合金涂层微观组织及其转变过程分析具有指导意义. | 关键词 | 镁合金;激光熔覆;微观组织;涂层; | 焊接学报 | 2015 |  | 36 | 02 | 43 | 46
[5 empty] | 顾正阳 | 天津工业大学机械工程学院,天津工业大学天津市现代机电装备技术重点实验室
[5 empty] | 孙荣禄 | 天津工业大学机械工程学院,天津工业大学天津市现代机电装备技术重点实验室
[5 empty] | 唐英 | 天津工业大学机械工程学院,天津工业大学天津市现代机电装备技术重点实验室
366 |  |  | 力学与电化学作用下X80钢焊接接头SCC行为分析 | 中文 | 谢飞 | 辽宁石油化工大学石油天然气工程学院 | 采用动电位扫描技术及慢应变速率拉伸试验(slow strain rate test,SSRT)研究了X80钢焊接接头在库尔勒模拟溶液中应力腐蚀开裂(stress corrosion cracking,SCC)行为,并利用扫描电镜(scanning electron microscope,SEM)对不同应变速率下试样断口形貌进行表征.结果表明,随着应变速率的增加,X80钢焊接接头的腐蚀速率则呈现持续增大的趋势.当应变速率为1×10-5/s时,试样的腐蚀情况最为严重.X80钢焊接接头在不同应变速率下的腐蚀机制是由电化学-力学交互作用共同决定的.试样发生应力腐蚀后断裂于焊缝处,这是由于焊接过程导致焊缝晶格存在大量的缺陷,使得晶格活性较高所致. | 关键词 | X80钢;焊接接头;电化学;应变速率;应力腐蚀开裂; | 焊接学报 | 2015 |  | 36 | 02 | 47 | 50
[5 empty] | 孙岩 | 辽宁石油化工大学石油天然气工程学院
[5 empty] | 王丹 | 辽宁石油化工大学石油天然气工程学院
[5 empty] | 吴明 | 辽宁石油化工大学石油天然气工程学院
367 |  |  | 成形砂轮超高频感应加热温度分布均匀性分析 | 中文 | 童欣 | 南京航空航天大学机电学院 | 针对单层钎焊超硬磨料成形砂轮感应加热时存在的温度分布不均匀问题,文中提出将砂轮成形面简化为相应特征成形面进行研究,借助FLUX有限元仿真软件,重点分析了线圈与导磁体的结构尺寸对凹、凸两类特征面感应加热时温度分布的影响规律,进而以燕尾槽形单层超硬磨料成形砂轮为对象,优化了钎焊用感应器结构.采用优化的感应器结构对燕尾槽型成形砂轮进行感应加热试验,利用红外热像仪测量成形面的温度分布.结果表明,该方法得到的感应器结构能够有效提高成形面超高频感应加热温度分布的均匀性,成形面各处温差在50℃以内. | 关键词 | 成形砂轮;超高频;感应钎焊;温度分布; | 焊接学报 | 2015 |  | 36 | 02 | 51 | 54
[5 empty] | 苏宏华 | 南京航空航天大学机电学院
[5 empty] | 徐九华 | 南京航空航天大学机电学院
[5 empty] | 陈燕 | 南京航空航天大学机电学院
368 |  |  | 单电源交流双钨极氩弧焊接铝合金工艺机理分析 | 中文 | 吴斌涛 | 哈尔滨工程大学水下机器人技术重点实验室,哈尔滨工业大学先进焊接与连接国家重点实验室 | 以6061铝合金为研究对象,进行单电源交流双钨极氩弧焊接工艺试验.采用金相显微镜、CCD摄像头、电流检测系统对焊接接头的组织、电弧形态以及电流变化过程进行观察与检测分析.结果表明,大电流下双钨极可获得均匀美观的铝合金焊缝成形,但钨极串行优于钨极并行.电弧电流检测显示焊接过程中流经两个TIG焊枪的电流大小呈现非均匀分配形式,单电源单钨极电流密度沿着焊接方向呈现单峰分布而双钨极非单峰分布.在电弧作用区域双钨极耦合电弧的电流密度值要小于单钨极.另外双钨极能扩展耦合电弧的弧根,增加熔池受热面积,在保证焊缝成形的同时提高焊接效率. | 关键词 | 铝合金;单电源双钨极氩弧焊;电弧形态;电流密度;焊接特性; | 焊接学报 | 2015 |  | 36 | 02 | 55 | 58
[5 empty] | 苗玉刚 | 哈尔滨工程大学水下机器人技术重点实验室,哈尔滨工业大学先进焊接与连接国家重点实验室
[5 empty] | 韩端锋 | 哈尔滨工程大学水下机器人技术重点实验室,哈尔滨工业大学先进焊接与连接国家重点实验室
[5 empty] | 周玥 | 哈尔滨工程大学水下机器人技术重点实验室,哈尔滨工业大学先进焊接与连接国家重点实验室
369 |  |  | 双丝夹角对双丝间接电弧特性的影响 | 中文 | 史传伟 | 山东大学材料液态结构演变与加工教育部重点实验室 | 建立了双丝间接电弧的三维有限元数学模型,分析了不同双丝夹角对双丝间接电弧特性的影响.利用高速摄像机拍摄电弧图片与计算结果对比,以验证计算结果的准确性.结果表明,双丝间接电弧的温度、速度和电流密度等电弧参数在阴极区和阳极区较高,在弧柱区较低,弧柱区下端最低;随着双丝夹角的增加,双丝间接电弧的温度、速度、电流密度在阴极区、阳极区以及弧柱区上端增加,在弧柱区下端下降;上述电弧参数的变化率在阴极区和阳极区大于弧柱区,阳极区大于阴极区,弧柱区上端大于弧柱区下端;双丝间接电弧的偏转程度随着双丝夹角的增加而增加. | 关键词 | 双丝间接电弧焊接;双丝夹角;电弧特性;数值模拟; | 焊接学报 | 2015 |  | 36 | 02 | 59 | 62
[5 empty] | 邹勇 | 山东大学材料液态结构演变与加工教育部重点实验室
[5 empty] | 邹增大 | 山东大学材料液态结构演变与加工教育部重点实验室
[5 empty] | 吴东亭 | 山东大学材料液态结构演变与加工教育部重点实验室
370 |  |  | LFM激励信号在超声TOFD检测中的应用 | 中文 | 丛森 | 哈尔滨工业大学先进焊接与连接国家重点实验室 | 对于大厚度焊接试件的超声衍射时差法检测(time of flight diffraction,TOFD),常规超声激励难以同时满足信噪比、检测距离以及检测分辨率的要求.文中将线性调频脉冲压缩技术应用在超声TOFD检测中,线性调频(linear frequency modulated,LFM)激励可综合改善检测信噪比(signal to noise ratio,SNR)与分辨率.首先对试验用10 MHz超声换能器进行了LFM信号参数测试,选择了合适的时宽和带宽.对埋藏3 mm高的横槽缺陷的钢板分别进行了超声LFM激励的TOFD检测及常规超声TOFD检测,对比发现超声LFM激励的TOFD检测精度高达0.01μs,可准确区分缺陷上下端衍射波.在较低的激励电压和系统增益下,实现了较高的检测信噪比及分辨率. | 关键词 | 超声TOFD检测;LFM激励;脉冲压缩;大厚度焊接试件; | 焊接学报 | 2015 |  | 36 | 02 | 63 | 66
[5 empty] | 刚铁 | 哈尔滨工业大学先进焊接与连接国家重点实验室
[5 empty] | 张佳莹 | 哈尔滨工业大学先进焊接与连接国家重点实验室
[5 empty] | 盛朝阳 | 哈尔滨工业大学先进焊接与连接国家重点实验室
371 |  |  | 超细颗粒焊剂约束电弧超窄间隙焊接1Cr18Ni9Ti不锈钢的焊缝成形分析 | 中文 | 郑韶先 | 兰州交通大学机电工程学院 | 将超细颗粒焊剂约束电弧超窄间隙焊接用于1Cr18Ni9Ti奥氏体不锈钢,通过改变焊接速度、电弧电压、焊接电流对焊缝成形进行了研究.结果表明,在热输入为1.75 k J/mm和深宽比为1.34的条件下,也不易形成"梨形"焊道裂纹,并且单道焊接时熔化焊丝在超窄间隙内的填充高度可达11.5 mm.在其它焊接参数确定的情况下,随着电弧电压的增加,1Cr18Ni9Ti奥氏体不锈钢超窄间隙焊缝依次呈"凸焊缝"、"凹焊缝"及"电弧攀升"的成形规律.适合于超细颗粒焊剂约束电弧超窄间隙焊接1Cr18Ni9Ti奥氏体不锈钢的电弧电压与焊接电流匹配范围分别约为26~32 V和200~320 A. | 关键词 | 超细颗粒焊剂约束电弧;超窄间隙焊接;焊缝成形;奥氏体不锈钢; | 焊接学报 | 2015 |  | 36 | 02 | 67 | 70
[5 empty] | 时哲 | 兰州交通大学机电工程学院
[5 empty] | 韩峰 | 兰州交通大学机电工程学院
[5 empty] | 孟倩 | 兰州交通大学机电工程学院
372 |  |  | 镍基高温合金K4169熔敷金属间化合物CrFeNb熔合区微观组织结构 | 中文 | 刘瑞瑞 | 西北工业大学机电学院,西北工业大学工程训练中心,西北工业大学凝固技术国家重点实验室 | 采用氩弧熔敷的方法在镍基高温合金K4169表面熔敷高温金属间化合物Cr Fe Nb.利用扫描电镜(SEM)和能谱分析(EDS)及X射线衍射(XRD)分析研究熔合区的微观组织特征及成分分布.结果表明,在K4169与高温金属间化合物之间形成了约42μm厚度的熔合区;熔合区无气孔、裂纹等缺陷,基材与熔敷金属材料呈冶金结合.根据能谱分析和X射线分析发现熔合区由γ,γ’,Fe2Nb和Cr Fe Nb相组成,这些相以细小的基材组织、白色块状组织及菊花状组织形式存在;联生方式结晶和高熔点Cr Fe Nb相形核使熔敷金属材料Cr Fe Nb与基材K4169呈现嵌套结构. | 关键词 | 氩弧熔敷;金属间化合物;熔合区;微观组织; | 焊接学报 | 2015 |  | 36 | 02 | 71 | 74
[5 empty] | 赵志龙 | 西北工业大学机电学院,西北工业大学工程训练中心,西北工业大学凝固技术国家重点实验室
[5 empty] | 艾昌辉 | 西北工业大学机电学院,西北工业大学工程训练中心,西北工业大学凝固技术国家重点实验室
[5 empty] | 李景伟 | 西北工业大学机电学院,西北工业大学工程训练中心,西北工业大学凝固技术国家重点实验室
[5 empty] | 刘林 | 西北工业大学机电学院,西北工业大学工程训练中心,西北工业大学凝固技术国家重点实验室
373 |  |  | 960高强度钢激光焊接接头的组织和腐蚀性能 | 中文 | 李恒贺 | 兰州理工大学有色金属先进加工与再利用省部共建国家重点实验室,上海交通大学上海市激光制造与材料改性重点实验室 | 针对960高强度钢激光焊接接头腐蚀性能开展分析,利用扫描电镜和光学电镜分析接头微观组织;利用动电位极化技术研究接头不同区域在模拟海水中的腐蚀行为;并通过恒载荷加载装置研究接头在模拟海水中的应力腐蚀行为.结果表明,960高强度钢腐蚀规律为均匀腐蚀到点蚀再到均匀腐蚀.电化学测试结果 3个区域的腐蚀速率从大到小为焊缝,热影响区,母材,且随着腐蚀的继续进行腐蚀速率减慢.热影响区粗晶区成为接头的薄弱环节,拉伸试样均断裂在热影响区.应力腐蚀使拉伸试样抗拉强度降低12%,断裂形式由韧性断裂变为准解理断裂. | 关键词 | 960高强度钢;极化曲线;应力腐蚀; | 焊接学报 | 2015 |  | 36 | 02 | 75 | 78
[5 empty] | 乔及森 | 兰州理工大学有色金属先进加工与再利用省部共建国家重点实验室,上海交通大学上海市激光制造与材料改性重点实验室
[5 empty] | 蒋小霞 | 兰州理工大学有色金属先进加工与再利用省部共建国家重点实验室,上海交通大学上海市激光制造与材料改性重点实验室
[5 empty] | 陈剑虹 | 兰州理工大学有色金属先进加工与再利用省部共建国家重点实验室,上海交通大学上海市激光制造与材料改性重点实验室
[5 empty] | 吴毅雄 | 兰州理工大学有色金属先进加工与再利用省部共建国家重点实验室,上海交通大学上海市激光制造与材料改性重点实验室
374 |  |  | 梯形波纹腹板焊接梁疲劳寿命分析 | 中文 | 董亚飞 | 武汉科技大学机械自动化学院 | 针对梯形波纹腹板焊接梁结构,分别基于不同的表征应力方法(名义应力法、热点应力法、等效结构应力法)建立梁结构的有限元模型,研究焊缝处各表征应力的分布规律,分析裂纹产生的位置,计算疲劳寿命,比较不同表征应力的评定效果.结果表明,名义应力和热点应力的分布曲线相似,存在一定的波纹特性,但根据波纹变化无法准确判断裂纹产生位置及预测疲劳寿命;等效结构应力分布曲线的波纹变化特性十分显著,可较好地预测裂纹产生位置并较准确地估算疲劳寿命.因此建议采用等效结构应力作为梯形波纹腹板焊接梁结构的寿命控制参量. | 关键词 | 梯形波纹腹板;疲劳寿命;名义应力;热点应力;等效结构应力; | 焊接学报 | 2015 |  | 36 | 02 | 79 | 82
[5 empty] | 魏国前 | 武汉科技大学机械自动化学院
[5 empty] | 岳旭东 | 武汉科技大学机械自动化学院
[5 empty] | 余震 | 武汉科技大学机械自动化学院
375 |  |  | 高速电弧喷涂FeNiCrAl/Cr3C2涂层的高温氧化性能和氧化机理 | 中文 | 钱玲 | 河海大学力学与材料学院 | 选用两种不同外皮的Fe Ni Cr Al/Cr3C2金属陶瓷粉芯丝材,采用高速电弧喷涂技术在45钢基体上制备涂层.采用增重法研究Fe Ni Cr Al/Cr3C2涂层在750℃时的氧化动力学曲线,利用金相显微镜、扫描电镜、X射线衍射仪研究涂层的显微组织结构和氧化产物,分析涂层在750℃时的抗高温氧化性能和氧化机理.结果表明,Fe NiCr Al/Cr3C2涂层的氧化动力学曲线呈抛物线型,涂层的增重明显低于20G钢,并且以304不锈钢为外皮的涂层的抗高温氧化性能明显优于以430不锈钢为外皮的涂层;涂层氧化后表面生成致密的氧化膜,阻塞氧的扩散通道,抑制氧化,起到保护作用. | 关键词 | 高速电弧喷涂;FeNiCrAl/Cr3C2涂层;高温氧化; | 焊接学报 | 2015 |  | 36 | 02 | 83 | 86
[5 empty] | 吴玉萍 | 河海大学力学与材料学院
[5 empty] | 郭文敏 | 河海大学力学与材料学院
[5 empty] | 秦玉娇 | 河海大学力学与材料学院
376 |  |  | 激光焊接中的等离子体与小孔行为分析 | 中文 | 李斌 | 华中科技大学机械科学与工程学院,武汉华工激光工程有限责任公司,华中科技大学材料科学与工程学院 | 试验采用光、声信号检测设备,对1.8 mm镀锌钢板的CO2激光焊接过程中的蓝紫光信号、红外辐射信号、可听声信号进行了高速采集,对比激光深熔焊与热传导焊过程中三路信号的联系与区别,分析研究了激光深熔焊过程的小孔与等离子体产生过程的瞬态行为.结果表明,等离子体与小孔并不总是同时产生,等离子体要先于小孔产生,热传导焊过程中也可能存在等离子体,在试验条件下,等离子体在激光作用于工件后3~4 ms产生,稳定的小孔在焊接后约14 ms后形成,并且激光焊接中产生等离子体的激光功率密度阈值要小于产生小孔的阈值. | 关键词 | 激光焊接;小孔;等离子体; | 焊接学报 | 2015 |  | 36 | 02 | 87 | 91
[5 empty] | 赵泽洋 | 华中科技大学机械科学与工程学院,武汉华工激光工程有限责任公司,华中科技大学材料科学与工程学院
[5 empty] | 王春明 | 华中科技大学机械科学与工程学院,武汉华工激光工程有限责任公司,华中科技大学材料科学与工程学院
[5 empty] | 胡席远 | 华中科技大学机械科学与工程学院,武汉华工激光工程有限责任公司,华中科技大学材料科学与工程学院
[5 empty] | 郭涟 | 华中科技大学机械科学与工程学院,武汉华工激光工程有限责任公司,华中科技大学材料科学与工程学院
377 |  |  | 7075铝合金搅拌摩擦焊接头温度场及残余应力场的有限元模拟 | 中文 | 郭柱 | 石家庄铁道大学河北省交通工程材料重点实验室,石家庄铁道大学材料科学与工程学院 | 根据搅拌摩擦焊特点及库伦摩擦做功理论,以厚度为6 mm的7075-T7351铝合金板材为研究对象,基于ANSYS有限元软件,建立了搅拌摩擦焊双热源三维有限元模型,研究不同转速、焊接速度对温度场及残余应力场的影响规律.结果表明,焊接过程峰值温度在500℃左右,接头最高温度出现在搅拌头后部大约5 mm处;接头残余应力以纵向残余应力为主,在垂直焊缝方向上呈M形分布,最大值约为150 MPa;当搅拌头转速一定时,随着焊接速度的增大,峰值温度减小,峰值纵向残余应力增大;当焊接速度一定时,温度随着转速的增大而增大,且转速越大,纵向残余应力分布越均匀. | 关键词 | 7075铝合金;搅拌摩擦焊;温度场;残余应力场;有限元模拟; | 焊接学报 | 2015 |  | 36 | 02 | 92 | 96
[5 empty] | 朱浩 | 石家庄铁道大学河北省交通工程材料重点实验室,石家庄铁道大学材料科学与工程学院
[5 empty] | 崔少朋 | 石家庄铁道大学河北省交通工程材料重点实验室,石家庄铁道大学材料科学与工程学院
[5 empty] | 王彦红 | 石家庄铁道大学河北省交通工程材料重点实验室,石家庄铁道大学材料科学与工程学院
378 |  |  | 基于人工蜂群算法的双机器人路径规划分析 | 中文 | 王郑拓 | 浙江大学流体动力与机电系统国家重点实验室,宁波如意股份有限公司 | 针对手动液压搬运车车架主焊工序双机器人同步焊接路径规划问题,文中引入虚拟点将多旅行商问题转化为单旅行商问题,选用换位表达编码方式对车架焊缝编码,然后采用基于状态转移策略的人工蜂群算法建立双机器人同步焊接数学模型,仿真求解全局最优焊接路径的较好近似解,并与改进的自适应遗传算法以及人工鱼群算法做了仿真对比试验.结果表明,人工蜂群算法不会过早停滞,具有较快收敛速度,较其它两种算法更能缩短焊接工时,基于人工蜂群算法的双机器人路径规划方法能有效解决搬运车车架主焊工序双机器人同步焊接问题. | 关键词 | 双机器人同步焊接;路径规划;人工蜂群算法;多旅行商问题; | 焊接学报 | 2015 |  | 36 | 02 | 97 | 100
[5 empty] | 冯振礼 | 浙江大学流体动力与机电系统国家重点实验室,宁波如意股份有限公司
[5 empty] | 叶国云 | 浙江大学流体动力与机电系统国家重点实验室,宁波如意股份有限公司
[5 empty] | 徐月同 | 浙江大学流体动力与机电系统国家重点实验室,宁波如意股份有限公司
[5 empty] | 傅建中 | 浙江大学流体动力与机电系统国家重点实验室,宁波如意股份有限公司
379 |  |  | 温度对高速电弧喷涂FeNiBSi/Cr3C2复合涂层热腐蚀性能的影响 | 中文 | 沈伟 | 河海大学力学与材料学院 | 采用高速电弧喷涂技术在45钢基体上制备出Fe Ni BSi/Cr3C2复合涂层.采用光学显微镜和扫描电镜分析涂层的显微结构,以及X射线衍射分析涂层相组成.试验选用摩尔比为7∶3的Na2SO4+K2SO4饱和水溶液为腐蚀介质涂刷于试样表面,并以20G钢作对比材料,在550~750℃下研究了涂层的抗热腐蚀性能.结果表明,涂层具有典型的层状结构特征,致密且连续.涂层的抗热腐蚀性能明显优于20G钢.在550和650℃下涂层表面形成了致密的氧化膜(Fe2O3,Cr2O3和Fe Cr2O4)阻碍了熔盐的侵入,提高了涂层抗热腐蚀性能.在750℃下涂层氧化膜变得不完整,不能有效地阻隔熔盐,此时涂层的抗热腐蚀性能较差. | 关键词 | 高速电弧喷涂;铁基陶瓷涂层;热腐蚀; | 焊接学报 | 2015 |  | 36 | 02 | 101 | 104
[5 empty] | 吴玉萍 | 河海大学力学与材料学院
[5 empty] | 郭文敏 | 河海大学力学与材料学院
[5 empty] | 秦玉娇 | 河海大学力学与材料学院
380 |  |  | 焊接残余应力场声弹性不稳定性分析 | 中文 | 路浩 | 青岛四方机车车辆股份有限公司技术本部 | 基于声弹性效应,超声波可以无损检测出结构内部应力.超声波法焊接残余应力测量克服了传统应力测量方法费时耗力、破坏、体积庞大等缺点,对多种焊接结构残余应力进行的测量已证明其准确和可靠.在残余应力场测量时发现了在低应力弹性区存在声弹性不稳定现象,利用声弹性模拟试验对声弹性不稳定现象进行了分析研究.根据焊接残余应力场弹性区临界折射纵波包络波峰声弹性效应随机分布呈双峰分布的试验现象,提出了弹性区声弹性主应力计算公式,可通过超声波法纵向残余应力测量结果计算出测量点的两个主应力及横向残余应力. | 关键词 | 声弹性不稳定;超声波法;焊接残余应力; | 焊接学报 | 2015 |  | 36 | 02 | 105 | 108
381 |  |  | 超音速火焰喷涂Cr3C2-NiCr涂层在3.5%NaCl溶液中的腐蚀性能及机理 | 中文 | 郭稷 | 河海大学力学与材料学院 | 采用超音速火焰喷涂(high velocity oxy-fuel,HVOF)技术在Q235钢基体上制备了Cr3C2-Ni Cr涂层,借助X射线衍射(XRD)和扫描电镜(SEM)等方法分析了涂层的相组成和微观组织,研究涂层与镀铬层在质量分数为3.5%Na Cl溶液中的腐蚀性能.结果表明,涂层主要由Cr3C2,Cr7C3和Ni Cr等相组成,涂层的致密度高,层状结构明显,含少量孔隙.阻抗谱曲线表明,Cr3C2-Ni Cr涂层对基体的保护作用良好,在Na Cl溶液中浸泡时间40 d后,极化电阻为2.8 kΩ,而镀铬层失效严重,极化电阻为300Ω.极化曲线表明,Cr3C2-Ni Cr涂层在浸泡周期内腐蚀电位平稳,腐蚀电流缓慢增加.镀铬层的腐蚀电位下降较快,腐蚀速率成倍增加.孔洞是影响Cr3C2-Ni Cr涂层耐蚀性的重要原因,影响镀铬层耐蚀性的主要原因是裂纹. | 关键词 | 超音速火焰喷涂;涂层;镀铬层;耐蚀性能;电化学阻抗谱; | 焊接学报 | 2015 |  | 36 | 02 | 109 | 112
[5 empty] | 李改叶 | 河海大学力学与材料学院
[5 empty] | 吴玉萍 | 河海大学力学与材料学院
[5 empty] | 洪晟 | 河海大学力学与材料学院
382 |  |  | 激光焊接不锈钢微间隙焊缝偏差小波变换检测法 | 中文 | 高向东 | 广东工业大学机电工程学院 | 针对大功率(激光功率10 k W)光纤激光焊接304不锈钢间隙小于0.1 mm的紧密对接焊缝,研究一种基于小波变换的焊缝偏差检测方法.为了分析焊缝偏差特征细节,采用红外传感高速摄像机摄取焊接区域熔池红外热像,利用小波函数对熔池图像感兴趣区域进行多尺度分解.定义小波变换后的高频分量极值的横坐标作为匙孔形变参数,以匙孔形变参数作为特征值,分析特征值和焊缝偏差之间的关系.结果表明,匙孔形变参数与焊缝偏差之间存在密切关联,能有效判断和检测焊缝偏差. | 关键词 | 大功率光纤激光焊接;焊缝跟踪;小波变换;偏差检测; | 焊接学报 | 2015 |  | 36 | 03 | 1 | 4
[5 empty] | 刘永华 | 广东工业大学机电工程学院
383 |  |  | 软开关逆变器谐振过程解耦分析与参数设计 | 中文 | 朱志明 | 清华大学机械工程系,清华大学先进成形制造教育部重点实验室 | 通过对移相控制全桥软开关功率变换器的超前臂并联谐振网络和变压器原边串联谐振网络解耦,从实现超前臂功率器件全负载范围零压软开关的角度,对超前臂谐振网络的工作过程进行了深入分析.通过理论计算和电路仿真,研究了电源输出电流、谐振电感和电容对超前臂功率器件开关死区时间和损耗的影响规律.考虑谐振电感的自身损耗,给出了谐振电感和电容参数的设计方法.在此基础上,通过试验获得了超前臂功率器件的死区时间随输出电流变化的数据以及空载状态下的电压电流波形.试验数据和波形与理论、仿真分析结果吻合良好. | 关键词 | 软开关;解耦分析;谐振过程;死区时间;开关损耗; | 焊接学报 | 2015 |  | 36 | 03 | 5 | 8
[5 empty] | 杨中宇 | 清华大学机械工程系,清华大学先进成形制造教育部重点实验室
[5 empty] | 汤莹莹 | 清华大学机械工程系,清华大学先进成形制造教育部重点实验室
[5 empty] | 夏铸亮 | 清华大学机械工程系,清华大学先进成形制造教育部重点实验室
384 |  |  | 声信号辅助同轴视觉激光模具修复飞溅控制 | 中文 | 刘立君 | 浙江大学宁波理工学院,浙江大学机械工程学院,哈尔滨理工大学材料科学与工程学院 | 在模具表面激光强化过程中,当单位材料激光能量达到一定值时,微小的离焦量波动就会导致飞溅缺陷的产生,对模具表面强化质量有较大的影响.利用CCD同轴视觉对激光强化的过程进行实时采集并处理,提取焊道宽度信息,作为电流一定情况下飞溅产生的一个特征量.但仅仅依靠视觉图像不能够保证检测的准确性,而声信号强度与激光能量有直接的关系,通过试验验证了这种关系.探索了声信号的均方根与飞溅产生的关系.通过声信号辅助同轴视觉对焊接过程的监测,通过不同的方面对激光模具修复飞溅的检测,极大的提高了飞溅检测的准确性. | 关键词 | 模具激光强化;离焦量;同轴视觉;声信号; | 焊接学报 | 2015 |  | 36 | 03 | 9 | 13
[5 empty] | 柳学杨 | 浙江大学宁波理工学院,浙江大学机械工程学院,哈尔滨理工大学材料科学与工程学院
[5 empty] | 兰虎 | 浙江大学宁波理工学院,浙江大学机械工程学院,哈尔滨理工大学材料科学与工程学院
[5 empty] | 张伟杰 | 浙江大学宁波理工学院,浙江大学机械工程学院,哈尔滨理工大学材料科学与工程学院
[5 empty] | 贾志欣 | 浙江大学宁波理工学院,浙江大学机械工程学院,哈尔滨理工大学材料科学与工程学院
[5 empty] | 李继强 | 浙江大学宁波理工学院,浙江大学机械工程学院,哈尔滨理工大学材料科学与工程学院
385 |  |  | 基于响应面法的埋弧焊磁控传感器参数优化 | 中文 | 洪波 | 湘潭大学机械工程学院,湖南石油化工职业技术学院 | 为解决磁控埋弧焊传感器焊缝跟踪信号不稳定性、成形质量差等问题,采用BBD(Box-Behnken design)设计试验方案,基于响应面法建立了的埋弧焊焊缝自动跟踪磁控传感器参数(励磁频率、励磁电流、磁极高度、焊接电流)与预测响应值(焊缝跟踪信号、熔宽)的数学模型,并检验数学模型在试验点上的拟合情况,以能够根据跟踪信号质量和焊缝成形的要求优选传感器参数.并通过优化传感器参数来预测埋弧焊焊缝跟踪信号质量以及焊缝的熔宽,实现跟踪信号与焊缝成形的最佳组合,以提高磁控埋弧焊的焊缝跟踪精度及焊接质量. | 关键词 | 埋弧焊;磁控传感器;响应面法;焊缝跟踪信号; | 焊接学报 | 2015 |  | 36 | 03 | 14 | 17
[5 empty] | 陈宇 | 湘潭大学机械工程学院,湖南石油化工职业技术学院
[5 empty] | 李湘文 | 湘潭大学机械工程学院,湖南石油化工职业技术学院
[5 empty] | 朱亚飞 | 湘潭大学机械工程学院,湖南石油化工职业技术学院
386 |  |  | 超声-MAG复合焊接熔滴过渡受CO2含量的影响 | 中文 | 范成磊 | 哈尔滨工业大学先进焊接与连接国家重点实验室,中国航天科技集团公司川南机械厂 | 介绍了一种新型MAG焊熔滴调控的方法,基于前期研究,首次将超声驻波场引入MAG焊.在不同保护气体成分(CO2含量)条件下,探索研究超声对MAG焊熔滴过渡的影响.结合高速摄像拍摄的电弧与熔滴图像,研究了电弧长度以及熔滴导电区域夹角变化,结果表明,低CO2含量条件下超声作用更加明显,但随着CO2含量增加,特别是超过20%时,短路过渡中超声对电弧压缩效果趋于恒定并最低.滴状过渡中阻碍熔滴过渡的电磁力逐渐增强,最终也抵消了超声的促进作用.显示出超声作用效果对CO2含量的选择性.最后利用纯CO2保护的超声-MAG复合焊试验验证了试验的有效性. | 关键词 | 超声-MAG焊接;CO2含量;电弧压缩率;导电区域夹角; | 焊接学报 | 2015 |  | 36 | 03 | 18 | 22
[5 empty] | 谢伟峰 | 哈尔滨工业大学先进焊接与连接国家重点实验室,中国航天科技集团公司川南机械厂
[5 empty] | 杨春利 | 哈尔滨工业大学先进焊接与连接国家重点实验室,中国航天科技集团公司川南机械厂
[5 empty] | 庄小威 | 哈尔滨工业大学先进焊接与连接国家重点实验室,中国航天科技集团公司川南机械厂
[5 empty] | 林三宝 | 哈尔滨工业大学先进焊接与连接国家重点实验室,中国航天科技集团公司川南机械厂
387 |  |  | 铝合金LB-VPPA复合焊接热源特性 | 中文 | 韩永全 | 内蒙古工业大学材料成型重点实验室 | 以Al-Mn系铝合金LB-VPPA(laser beam-variable polarity plasma arc)复合焊接热源特性为研究对象,采用Y4-S2型高速摄像仪和汉诺威焊接质量分析仪分别研究了LB-VPPA复合热源焊接过程中的电弧形态的变化、焊接电流、电压的特征信息.结果表明,激光对VPPA焊接电弧有吸引作用,并且与VPPA正、反极性作用机理不同.正极性阶段发现激光被压缩于VPPA电弧内部且作用于电弧根部,而反极性阶段在VPPA电弧上方会出现一个等离子体柱.VPPA焊电弧根部等离子体对激光的逆轫致辐射吸收,电弧因温度升高而膨胀导致其横截面积变大;同时引入激光为VPPA焊接电弧提供了大量自由电子,电流密度增加、导电性增强、电导率提高、电阻减小,导致电弧电压下降了约3~4 V.随着激光功率的增加,激光对VPPA电弧作用效果明显增强. | 关键词 | 复合热源;变极性等离子弧焊接;铝合金; | 焊接学报 | 2015 |  | 36 | 03 | 23 | 26
[5 empty] | 庞世刚 | 内蒙古工业大学材料成型重点实验室
[5 empty] | 姚青虎 | 内蒙古工业大学材料成型重点实验室
[5 empty] | 石增杰 | 内蒙古工业大学材料成型重点实验室
388 |  |  | SiC_p/2024与2219铝合金电子束焊接 | 中文 | 陈国庆 | 哈尔滨工业大学先进焊接与连接国家重点实验室 | 分别采用电子束对中焊、偏束焊技术,研究了Si C颗粒增强铝基复合材料Si Cp/2024与2219铝合金的接头组织及力学性能.结果表明,对中焊时接头易出现Si C增强相的偏聚,同时发生严重的界面反应,生成大量脆性相Al4C3,接头抗拉强度最高为104 MPa.采用偏束焊工艺可以很好地抑制界面反应,通常只在焊缝上部与Si Cp/Al热影响区上部生成少量脆性相Al4C3,接头抗拉强度最高可达131 MPa.试件均断裂在母材界面反应层上,且为明显的脆性断裂.不同工艺下接头横截面硬度分布存在突变区,该区域在Si Cp/2024熔合区附近,该处脆性相Al4C3的生成导致硬度升高. | 关键词 | SiCp/2024铝基复合材料;2219铝合金;电子束焊接;接头组织;力学性能; | 焊接学报 | 2015 |  | 36 | 03 | 27 | 30
[5 empty] | 张秉刚 | 哈尔滨工业大学先进焊接与连接国家重点实验室
[5 empty] | 杨勇 | 哈尔滨工业大学先进焊接与连接国家重点实验室
[5 empty] | 冯吉才 | 哈尔滨工业大学先进焊接与连接国家重点实验室
389 |  |  | 氮氧元素联合过渡对气体熔池耦合活性TIG焊电弧的影响 | 中文 | 黄勇 | 兰州理工大学甘肃省有色金属新材料省部共建国家重点实验室,兰州理工大学有色金属合金及加工教育部重点实验室 | 针对外层引入氮氧混合气体的气体熔池耦合活性TIG焊电弧,采用Boltzmann作图法分析在不同耦合度下电弧等离子体的温度分布和电弧电压的变化规律,并与传统TIG焊及外层只引入氧气的气体熔池耦合活性TIG焊进行比较.结果表明,氮氧联合过渡时气体熔池耦合活性TIG焊电弧的中心区域温度和电弧电压均高于传统TIG焊与外层只引入氧气时的气体熔池耦合活性TIG焊的数值;当耦合度由0变为+2时,电弧中心区域温度与电弧电压均略有升高. | 关键词 | 气体熔池耦合活性TIG焊;光谱分析;氮氧联合;电弧; | 焊接学报 | 2015 |  | 36 | 03 | 31 | 34
[5 empty] | 王艳磊 | 兰州理工大学甘肃省有色金属新材料省部共建国家重点实验室,兰州理工大学有色金属合金及加工教育部重点实验室
[5 empty] | 张治国 | 兰州理工大学甘肃省有色金属新材料省部共建国家重点实验室,兰州理工大学有色金属合金及加工教育部重点实验室
390 |  |  | 电火花沉积WC-12Co涂层单脉冲温度场数值模拟 | 中文 | 魏红梅 | 哈尔滨工业大学先进焊接与连接国家重点实验室 | 为了确定电火花沉积WC-12Co涂层的温度场,通过选用合适的热源和热边界条件,建立电火花沉积WC-12Co涂层热传导模型.利用ANSYS有限元软件进行数值模拟,得到了电极材料及工件材料的温度等值面、温度分布曲线以及温度随时间变化曲线.通过设置温度场等值线确定了材料熔化和气化区域大小.同时文中研究了工艺参数对熔化和气化区域的影响,并预测最佳工艺参数的范围.通过电火花沉积试验验证了模拟预测结果的正确性,得到了可以获得良好沉积形貌涂层的最佳工艺参数. | 关键词 | 电火花沉积;温度场;数值模拟;工艺参数; | 焊接学报 | 2015 |  | 36 | 03 | 35 | 38
[5 empty] | 初未珅 | 哈尔滨工业大学先进焊接与连接国家重点实验室
[5 empty] | 林铁松 | 哈尔滨工业大学先进焊接与连接国家重点实验室
[5 empty] | 何鹏 | 哈尔滨工业大学先进焊接与连接国家重点实验室
391 |  |  | 复杂结构焊缝的非线性超声检测方法 | 中文 | 刘斌 | 哈尔滨工业大学先进焊接与连接国家重点实验室 | 振动声调制技术是一种新出现非线性超声无损检测方法.文中简要介绍了此技术的检测原理,并对其在复杂结构焊缝质量检测中的应用进行了初步研究.制作了小径管座角焊缝试样,分别在单频激励和扫频激励条件下进行检测.结果表明,缺陷试样的调制强度均高于参考试样,且在特定高频频率范围内,二者差别显著,更有利于焊缝质量判别.而采用扫频技术可快速得到合适的高频频率范围,提高检测效率.与超声C扫描检测结果相比,采用振动声调制技术对小径管座角焊缝进行检测是可行的,但缺陷的定位定量分析等问题还需要进一步研究. | 关键词 | 振动声调制;管座角焊缝;非线性超声;无损检测; | 焊接学报 | 2015 |  | 36 | 03 | 39 | 42
[5 empty] | 刚铁 | 哈尔滨工业大学先进焊接与连接国家重点实验室
[5 empty] | 万楚豪 | 哈尔滨工业大学先进焊接与连接国家重点实验室
[5 empty] | 罗志伟 | 哈尔滨工业大学先进焊接与连接国家重点实验室
392 |  |  | 高气压环境脉冲MAG焊气体混合比对焊接稳定性的影响 | 中文 | 黄松涛 | 北京石油化工学院能源工程先进连接技术研究中心,北京化工大学机电工程学院 | 分析了压力环境下气体混合比对脉冲MAG焊飞溅率及焊缝熔池形状的影响.结果表明,压力环境下相同比例的保护气体在流速不变的情况下,起活性作用的气体组分相对较多,电弧弧柱紊乱加剧,飞溅剧烈,焊接过程极不稳定.为获得高气压环境下稳定的焊接过程,减小飞溅率,通过提高混合气体配比中氩气体积分数来降低活性气体造成的能量损失,从而减少飞溅.防止缺陷的产生.综合考虑飞溅率、熔滴过渡稳定性及焊缝熔池形状等因素,在0.3 MPa环境压力下使用90%Ar+10%CO2混合气进行焊接可获得最佳的焊接效果.气体配比的有效调节对于提高高气压环境下脉冲MAG焊焊接过程稳定性和焊接质量具有显著作用. | 关键词 | 高气压环境;脉冲MAG焊;气体配比;飞溅率;熔池形状; | 焊接学报 | 2015 |  | 36 | 03 | 43 | 46
[5 empty] | 谷孝满 | 北京石油化工学院能源工程先进连接技术研究中心,北京化工大学机电工程学院
[5 empty] | 王磊 | 北京石油化工学院能源工程先进连接技术研究中心,北京化工大学机电工程学院
[5 empty] | 张永明 | 北京石油化工学院能源工程先进连接技术研究中心,北京化工大学机电工程学院
[5 empty] | 焦向东 | 北京石油化工学院能源工程先进连接技术研究中心,北京化工大学机电工程学院
393 |  |  | 微米锡刷镀层对AgCuZnSn钎料性能的影响 | 中文 | 王星星 | 郑州机械研究所新型钎焊材料与技术国家重点实验室 | 以BAg34Cu Zn Sn钎料为研究对象,在其表面刷镀微米锡层,利用SEM和XRD表征锡刷镀层的组织和结晶取向,采用差热分析仪(DSC)、润湿试验炉、万能拉伸试验机分析刷镀锡含量对钎料熔化温度、润湿性、抗拉强度的影响,并对刷镀锡后钎料的电阻率和断后伸长率进行了讨论.结果表明,BAg34Cu Zn Sn钎料表面微米锡刷镀层平整、致密,孔隙率小,结晶晶粒呈现明显的(200),(112)择优取向.随着钎料表面刷镀锡含量升高,Ag Cu Zn Sn钎料的DSC吸热峰向左偏移、熔化温度逐渐降低,钎料润湿面积和断后伸长率呈上升趋势,而钎料的抗拉强度和电阻率逐渐下降.在刷镀锡含量为2.0%时,钎料的润湿面积和断后伸长率最大,而钎料熔化温度、抗拉强度和电阻率最低. | 关键词 | 锡刷镀层;银钎料;熔化温度;润湿性;抗拉强度; | 焊接学报 | 2015 |  | 36 | 03 | 47 | 50
[5 empty] | 杜全斌 | 郑州机械研究所新型钎焊材料与技术国家重点实验室
[5 empty] | 龙伟民 | 郑州机械研究所新型钎焊材料与技术国家重点实验室
[5 empty] | 吕登峰 | 郑州机械研究所新型钎焊材料与技术国家重点实验室
394 |  |  | 铝/钛异种金属冷金属过渡熔钎焊接头分析 | 中文 | 孙军浩 | 兰州理工大学省部共建有色金属先进加工与再利用国家重点实验室 | 以ER4043的铝焊丝对6061铝合金和TA2纯钛进行CMT熔钎焊,采用金相显微镜、扫描电镜(SEM)和能谱分析仪(EDS)分析了焊接接头的微观组织特征,并通过拉伸试验对接头进行了力学性能的评定.结果表明,焊接接头具有熔焊和钎焊双重性质:铝母材局部熔化,与熔化的焊丝金属混合后凝固形成焊缝;而没有熔化的钛母材通过Ti原子的扩散与焊缝金属形成金属间化合物结合层的钎焊界面.钎焊界面处反应层可分为靠近钛板一侧的连续层Ti3Al和向焊缝内部生长的锯齿状的反应层Ti Al3.当钛板坡口角度为30°时,钎焊界面化合物生长均匀良好,接头会断裂在铝母材的热影响区,最高抗拉强度达到197.5 MPa. | 关键词 | 铝/钛异种金属;冷金属过渡熔钎焊;金属间化合物;接头强度; | 焊接学报 | 2015 |  | 36 | 03 | 51 | 54
[5 empty] | 曹睿 | 兰州理工大学省部共建有色金属先进加工与再利用国家重点实验室
[5 empty] | 陈剑虹 | 兰州理工大学省部共建有色金属先进加工与再利用国家重点实验室
395 |  |  | 双机器人松协调焊接过程无碰路径规划 | 中文 | 张立栋 | 天津工业大学天津市现代机电装备技术重点实验室,山西省电力公司电力开关厂 | 针对两台机器人在同一工作区间进行焊接工作可能发生碰撞的问题,提出一种基于"假设修正"策略和遗传算法的无碰路径规划方法.利用球体和圆柱体建立机器人包络模型,根据空间几何理论求出包络模型之间最短距离解析式.以理想约束条件,得到假设路径.建立与弧焊焊接质量、点焊最短路径等相关的适应度函数,通过遗传算法搜索出无碰位形.以螺柱焊接工位为实例,运用仿真软件进行无碰路径规划工作.结果表明,方法正确可行,为双机器人规划出优质无碰焊接路径. | 关键词 | 双机器人焊接;局部坐标系;无碰路径;遗传算法; | 焊接学报 | 2015 |  | 36 | 03 | 55 | 58
[5 empty] | 李亮玉 | 天津工业大学天津市现代机电装备技术重点实验室,山西省电力公司电力开关厂
[5 empty] | 王天琪 | 天津工业大学天津市现代机电装备技术重点实验室,山西省电力公司电力开关厂
[5 empty] | 刘海华 | 天津工业大学天津市现代机电装备技术重点实验室,山西省电力公司电力开关厂
[5 empty] | 郑武科 | 天津工业大学天津市现代机电装备技术重点实验室,山西省电力公司电力开关厂
396 |  |  | 超声冲击细化FGH95镍基高温合金激光熔覆层组织 | 中文 | 戚永爱 | 南京航空航天大学机电学院 | 采用超声冲击工艺对FGH95镍基高温合金激光熔覆层进行处理.利用金相显微镜分析超声冲击前后激光熔覆层微观组织的变化特征,采用图像分析软件Image-Pro Plus测量晶粒尺寸,并对超声冲击处理前后熔覆层截面的显微维氏硬度进行了对比分析.结果表明,超声冲击处理后熔覆层发生塑性变形,并沿深度方向晶粒具有不同程度的细化.强塑性变形区内位错塞积现象显著,熔覆层组织形成细化的小晶块;次塑性变形区深度范围为0.1~0.25 mm,其微观组织中存在大量细化的树状枝晶;微塑性变形区内等轴晶细化至5.4μm,细化深度达0.7 mm.超声冲击处理后熔覆层显微维氏硬度显著增大,表面显微维氏硬度值最大为594.25 HV,相比未经冲击熔覆层提高1.3倍. | 关键词 | 激光熔覆;超声冲击;晶粒细化;镍基高温合金;显微维氏硬度; | 焊接学报 | 2015 |  | 36 | 03 | 59 | 62
[5 empty] | 赵剑峰 | 南京航空航天大学机电学院
[5 empty] | 谢德巧 | 南京航空航天大学机电学院
[5 empty] | 李悦 | 南京航空航天大学机电学院
397 |  |  | 高气压环境下脉冲MAG焊稳定性及其电弧电压补偿 | 中文 | 王磊 | 北京化工大学机电工程学院,北京石油化工学院能源工程先进技术研究中心 | 统计分析了不同环境压力下脉冲MAG焊的电流电压波形和数据,探讨了其概率密度分布规律与高气压环境下焊接电弧稳定性的关系.结果表明,随着环境压力增大,能量损失加剧,焊接过程越不稳定.为了获得高气压环境稳定的焊接过程,采用提高电弧电压的方式来补偿电弧能量损失.在0.3和0.5 MPa压力环境下,电弧电压分别提高3和5 V时,焊接过程可与常压环境相当.提高电弧电压方式对高气压环境下焊接稳定性的提高具有显著的作用,该研究可为高气压环境下脉冲MAG焊参数优化匹配提供理论依据与试验基础. | 关键词 | 高气压环境;脉冲MAG焊;概率密度;电弧补偿; | 焊接学报 | 2015 |  | 36 | 03 | 63 | 66
[5 empty] | 黄松涛 | 北京化工大学机电工程学院,北京石油化工学院能源工程先进技术研究中心
[5 empty] | 焦向东 | 北京化工大学机电工程学院,北京石油化工学院能源工程先进技术研究中心
[5 empty] | 谷孝满 | 北京化工大学机电工程学院,北京石油化工学院能源工程先进技术研究中心
398 |  |  | 双机器人主从协调焊接的路径规划算法 | 中文 | 赵娜 | 天津工业大学天津市现代机电装备技术重点实验室,山西省电力公司电力开关厂 | 针对空间复杂曲线焊接问题进行了双机器人协调焊接路径规划方法的研究,在保证焊接过程焊缝点熔池处于水平或稍微下坡状态前提下,提出了一种主从协调跟踪的路径规划算法,以实现一台机器人夹持工件不断调整位姿满足船形焊的要求,另外一台机器人跟踪焊缝曲线实施焊接.建立了协调系统数学模型,时间约束和空间约束,在此基础上规划了焊枪坐标系和工件机器人的位姿;并以马鞍形焊缝的焊接为研究对象进行了两个机器人的协调路径规划.并对该算法所规划的结果进行试验验证.结果表明,该算法可实现空间复杂曲线焊缝的连续焊接工作. | 关键词 | 双机器人协调;路径规划;马鞍形焊缝; | 焊接学报 | 2015 |  | 36 | 03 | 67 | 70
[5 empty] | 岳建锋 | 天津工业大学天津市现代机电装备技术重点实验室,山西省电力公司电力开关厂
[5 empty] | 李亮玉 | 天津工业大学天津市现代机电装备技术重点实验室,山西省电力公司电力开关厂
[5 empty] | 王天琪 | 天津工业大学天津市现代机电装备技术重点实验室,山西省电力公司电力开关厂
[5 empty] | 郑武科 | 天津工业大学天津市现代机电装备技术重点实验室,山西省电力公司电力开关厂
399 |  |  | 驻留时间和加载速率对无铅焊点低周疲劳行为的影响 | 中文 | 王超 | 北京工业大学材料科学与工程学院 | 在25℃下利用单轴微力疲劳试验机对96.5Sn-3Ag-0.5Cu无铅焊点进行不同驻留时间(1~20 s)和不同应变速率(0.01~0.08 mm/s)条件下的低周疲劳试验.结果表明,在25℃下1~20 s的驻留时间对焊点的疲劳寿命影响不大;随着应变速率的加快,焊点的疲劳寿命逐渐降低,断裂机制逐渐由延性断裂向脆性断裂转变.不同应变速率条件下的疲劳裂纹主要在焊点边缘钎料与金属间化合物(IMC)之间的界面处萌生,并在近IMC层的钎料内扩展.焊点断口主要分为:裂纹扩展区和最终断裂区. | 关键词 | 低周疲劳;无铅焊点;驻留时间;应变速率;裂纹; | 焊接学报 | 2015 |  | 36 | 03 | 71 | 75
[5 empty] | 李晓延 | 北京工业大学材料科学与工程学院
[5 empty] | 朱永鑫 | 北京工业大学材料科学与工程学院
400 |  |  | 重力对全位置TIG焊熔池温度场与流场影响的有限元分析 | 中文 | 刘文吉 | 天津工业大学天津市现代机电装备技术重点实验室,哈尔滨工业大学先进焊接与连接国家重点实验室 | 建立了全位置TIG焊接中平焊、45°下向焊、立焊下向焊的熔池温度场、流场数值计算模型,计算了不同焊接位置以及不同重力加速度值情况下熔池的温度场和流场,分析了重力方向和大小对熔池内流场和温度场的影响规律;发现重力方向对熔池内液态金属的流场、温度场影响明显,液态金属的流动影响温度场分布明显,重力大小对熔池流场的分布形态没有影响,但是对流动速度影响明显.得到的结论对于研究熔池失稳判定依据、指导设计全位置TIG焊乃至MAG焊工艺具有一定的参考价值. | 关键词 | 全位置焊接;重力;有限元;温度场; | 焊接学报 | 2015 |  | 36 | 03 | 76 | 79
[5 empty] | 李亮玉 | 天津工业大学天津市现代机电装备技术重点实验室,哈尔滨工业大学先进焊接与连接国家重点实验室
[5 empty] | 岳建锋 | 天津工业大学天津市现代机电装备技术重点实验室,哈尔滨工业大学先进焊接与连接国家重点实验室
[5 empty] | 王天琪 | 天津工业大学天津市现代机电装备技术重点实验室,哈尔滨工业大学先进焊接与连接国家重点实验室
401 |  |  | 复杂背景下X射线BGA焊点气泡检测 | 中文 | 李乐 | 华南理工大学机械与汽车工程学院 | 基于全局阈值分割的焊点气泡提取不准确,且当焊点被遮挡造成的气泡提取困难时,导致球栅阵列(ball grid array,BGA)焊点气泡检测困难.针对这些复杂背景下BGA焊点气泡的X射线缺陷检测问题,采用阈值分割、焊点圆度、焊点面积等标准提取未被遮挡的焊点,并提出了一种交互式射线轮廓提取方法完成被遮挡焊点轮廓的提取.针对焊点气泡的特点,提出基于灰度形态学、直方图拉伸、模糊增强、BLOB分析综合处理的焊点气泡检测方法.对比试验研究结果表明,该算法对复杂背景下BGA焊点气泡检测有较高准确率. | 关键词 | BGA焊点;射线轮廓提取方法;气泡检测; | 焊接学报 | 2015 |  | 36 | 03 | 80 | 84
[5 empty] | 陈忠 | 华南理工大学机械与汽车工程学院
[5 empty] | 张宪民 | 华南理工大学机械与汽车工程学院
402 |  |  | 600MPa级超细晶粒钢摩擦焊过程性能分析 | 中文 | 冯涛 | 中国石油大学(华东)机电学院,中国石油天然气管道局国内事业部,中国机械工程学会 | 利用摩擦焊对直径为13 mm的600 MPa级别的超细晶粒钢进行了焊接.结果表明,严格控制摩擦焊工艺参数,超细晶粒钢具有良好的摩擦焊焊接性.超细晶粒钢摩擦焊接头热影响区出现了轻微的晶粒长大,尺寸至9~11μm.接头性能分析表明,超细晶粒钢摩擦焊接头强度可达715 MPa,断面伸长率22%,断面收缩率68%,冲击韧性可达98 J,呈典型的韧性断裂.急停试验表明,摩擦焊过程中变形区金属在摩擦扭矩和轴向压力大作用下,沿着轴向、切向、径向三个方向流动.随摩擦时间的增加,不同区域的晶粒的尺寸都略有增加,其中以高温区增加最为明显. | 关键词 | 超细晶粒钢;摩擦焊;接头组织;性能; | 焊接学报 | 2015 |  | 36 | 03 | 85 | 88
[5 empty] | 郁振其 | 中国石油大学(华东)机电学院,中国石油天然气管道局国内事业部,中国机械工程学会
[5 empty] | 刘永华 | 中国石油大学(华东)机电学院,中国石油天然气管道局国内事业部,中国机械工程学会
[5 empty] | 李思 | 中国石油大学(华东)机电学院,中国石油天然气管道局国内事业部,中国机械工程学会
[5 empty] | 王引真 | 中国石油大学(华东)机电学院,中国石油天然气管道局国内事业部,中国机械工程学会
403 |  |  | 热处理对磁场作用下AZ91镁合金焊接接头组织和性能的影响 | 中文 | 綦秀玲 | 沈阳工业大学材料科学与工程学院,辽宁工程技术大学材料科学与工程学院 | 对5 mm厚的AZ91镁板进行钨极氩弧焊的过程中,外加纵向交流磁场,并在焊后进行固溶、固溶时效和时效处理.通过对接头显微组织和力学性能分析,研究磁场参数对热处理后AZ91焊接接头组织和性能的影响规律.结果表明,磁场作用下的AZ91镁合金焊接接头比未施加磁场的焊接接头经固溶处理后晶粒更加细小;经固溶时效处理后更多细小弥散的β-Mg17Al12相大量在α-Mg上析出;经时效处理后析出的β-Mg17Al12相更加细小、断续、分散,且施加磁场的焊接接头比未加磁场的焊接接头热处理后硬度、强度和塑性都得到提高. | 关键词 | 交流磁场;镁合金;热处理;钨极氩弧焊;组织和性能; | 焊接学报 | 2015 |  | 36 | 03 | 89 | 92
[5 empty] | 刘政军 | 沈阳工业大学材料科学与工程学院,辽宁工程技术大学材料科学与工程学院
[5 empty] | 苏允海 | 沈阳工业大学材料科学与工程学院,辽宁工程技术大学材料科学与工程学院
[5 empty] | 屈佳兴 | 沈阳工业大学材料科学与工程学院,辽宁工程技术大学材料科学与工程学院
404 |  |  | Fe-Cr-Ti-C系药芯焊丝熔覆层中硬质相生长模式 | 中文 | 孟凡玲 | 沈阳理工大学材料科学与工程学院,沈阳工业大学材料科学与工程学院 | 将Fe-Cr-Ti-C系耐磨药芯焊丝采用钨极氩弧焊堆焊到低碳钢表面,分析熔覆层中的物相组成,研究熔覆层中硬质相的形态分布和生长机理,探究熔覆层的耐磨性及表面硬度等力学性能变化的原因.结果表明,药芯堆焊焊丝中的合金元素的过渡系数很高,可原位合成(Fe,Cr)7C3和Ti C硬质相,Ti C优先依附外来界面行核、长大,共晶(Fe,Cr)7C3硬质相则依附于初生马氏体相和Ti C形核生长,点状Ti C硬质相(少数为条状和十字状)弥散分布于马氏体、残余奥氏体的基体中,与网状的(Fe,Cr)7C3耐磨框架组成复合硬质相,提高熔覆层的耐磨性. | 关键词 | 耐磨药芯焊丝;原位合成;硬质相;生长机理; | 焊接学报 | 2015 |  | 36 | 03 | 93 | 96
[5 empty] | 张桂清 | 沈阳理工大学材料科学与工程学院,沈阳工业大学材料科学与工程学院
[5 empty] | 苏允海 | 沈阳理工大学材料科学与工程学院,沈阳工业大学材料科学与工程学院
405 |  |  | 烧结压力对自钎剂钎料性能的影响 | 中文 | 李秀朋 | 郑州机械研究所新型钎焊材料与技术国家重点实验室,河南工业大学土木建筑学院 | 采用热压烧结法制备了Al-12Si自钎剂钎料环,对不同烧结压力下钎料的润湿性、显微硬度和显微组织进行了研究.结果表明,自钎剂钎料润湿性环随着烧结压力升高呈现上升趋势,在烧结压力为222 MPa时铺展面积达到152 mm2;随着烧结压力的增大,自钎剂钎料密度、显微硬度逐渐增大,但上升趋势变缓;钎料显微组织主要是灰色基体上均匀分布着黑色大块状相和白色小颗粒;XRD结果显示自钎剂钎料只有α-Al固溶体,初晶硅和Nocolok钎剂三种物相,热压烧结法制备自钎剂钎料未发生氧化、水解等反应,加上硅的活化作用保证了钎料高活性. | 关键词 | 自钎剂钎料;铝及其合金;铝硅钎料;润湿性; | 焊接学报 | 2015 |  | 36 | 03 | 97 | 100
[5 empty] | 龙伟民 | 郑州机械研究所新型钎焊材料与技术国家重点实验室,河南工业大学土木建筑学院
[5 empty] | 陈曦 | 郑州机械研究所新型钎焊材料与技术国家重点实验室,河南工业大学土木建筑学院
[5 empty] | 沈元勋 | 郑州机械研究所新型钎焊材料与技术国家重点实验室,河南工业大学土木建筑学院
[5 empty] | 钟素娟 | 郑州机械研究所新型钎焊材料与技术国家重点实验室,河南工业大学土木建筑学院
406 |  |  | 基于全包络权重算法的超声波法残余应力无损测量系统 | 中文 | 路浩 | 南车青岛四方机车车辆股份有限公司 | 超声波法残余应力测量基于声弹性效应,针对超声波法测量精度的若干影响因素,为更精确的测量焊接残余应力,提出全包络权重算法,同时考察应力梯度引起的超声信号包络不同位置参考点信号差.用虚拟仪器软件实现,使超声波法焊接残余应力测量误差大大减小,实现了焊接残余应力超声波法的高精度测量.使用不确定度对开发的高精度超声波法测量系统的测量精度进行了表征及评价,焊接残余应力场多次重复测量试验结果表明,基于全包络权重算法的高精度超声波法残余应力测量系统不确定度大大减小,焊接残余应力测量结果更为精确稳定. | 关键词 | 超声波法;焊接残余应力;全包络权重法; | 焊接学报 | 2015 |  | 36 | 03 | 101 | 104
407 |  |  | 基于MORFEO的采用不同搅拌针形状时沿板厚方向流动性的数值分析 | 中文 | 胥妍 | 天津大学天津市现代连接技术重点实验室,北京创联智软科技有限公司 | 基于专业搅拌摩擦焊有限元分析软件MORFEO的局部分析模块,对5 mm厚2024-T3铝合金薄板对接焊缝不同厚度处的材料流动性进行分析.焊接速度为80 mm/min,转速为600 r/min时,对圆柱形和圆锥形搅拌针分别建模,后处理提取不同厚度水平面准稳态流线,得到材料流动特点:靠近轴肩质点运动最快;搅拌针前方质点绕过后退侧,最终沉积在搅拌针后方的后退侧,类似于回填作用;搅拌针为圆锥形时,质点可在搅拌针后方两侧均匀沉积.在该焊接参数下,使用圆锥形搅拌针,铜箔作为标记材料进行试验,模拟结果得到了验证. | 关键词 | 搅拌摩擦焊;数值模拟;流动性; | 焊接学报 | 2015 |  | 36 | 03 | 105 | 108
[5 empty] | 杨新岐 | 天津大学天津市现代连接技术重点实验室,北京创联智软科技有限公司
[5 empty] | 刘寒龙 | 天津大学天津市现代连接技术重点实验室,北京创联智软科技有限公司
408 |  |  | 基于逆焊接技术的T122/P122钢环焊缝残余应力消除工艺 | 中文 | 曹俊 | 南京工业大学机械与动力工程学院 | 采用ABAQUS有限元软件生死单元技术针对逆焊接消除残余应力的工艺方法进行分析,模拟计算了T122/P122钢环焊缝的逆焊接消除焊接残余应力的工艺过程,分析了逆焊接消除残余应力的操作工艺中不同热处理温度、冷却速率、冷却范围、冷却时间对消残余应力效果的影响.结果表明,经过逆焊接处理后,Mises残余应力及环向残余应力均明显降低,且热处理温度对残余应力的消除影响最为显著,其次是冷却时间和冷却速率.当热处理温度为400℃,冷却时间为20 s时不仅可以消除焊接残余应力,还可以在处理表面形成1.3 mm厚的压应力层. | 关键词 | 逆焊接工艺;焊接残余应力;有限元模拟;压应力层; | 焊接学报 | 2015 |  | 36 | 03 | 109 | 112
[5 empty] | 赵建平 | 南京工业大学机械与动力工程学院
[5 empty] | 杨阳 | 南京工业大学机械与动力工程学院
409 |  |  | 氮氧联合过渡对GPCA-TIG焊焊缝的影响 | 中文 | 黄勇 | 兰州理工大学甘肃省有色金属新材料省部共建国家重点实验室,兰州理工大学有色金属合金及加工教育部重点实验室 | 针对外层引入氮氧混合气体的气体熔池耦合活性TIG焊,通过改变焊枪内外喷嘴的相对位置,分别研究了外层气体与熔池表面的耦合程度不同时焊缝成形、焊缝中氮氧含量及焊缝组织性能的变化规律.结果表明,氮氧联合过渡时气体熔池耦合活性TIG焊焊缝窄而深;低温冲击韧性高于母材及传统TIG焊的7.5%以上,而抗拉强度和屈服强度均略低于母材;焊缝组织晶粒细小,奥氏体上沿晶界分布着少量铁素体.气体熔池耦合活性TIG焊焊缝中的氮氧含量可以通过调节焊枪内外喷嘴的相对位置进行微量控制. | 关键词 | 气体熔池耦合活性TIG焊;氮氧联合过渡;耦合度;氮氧含量;组织性能; | 焊接学报 | 2015 |  | 36 | 04 | 1 | 4
[5 empty] | 王艳磊 | 兰州理工大学甘肃省有色金属新材料省部共建国家重点实验室,兰州理工大学有色金属合金及加工教育部重点实验室
[5 empty] | 张治国 | 兰州理工大学甘肃省有色金属新材料省部共建国家重点实验室,兰州理工大学有色金属合金及加工教育部重点实验室
410 |  |  | Ti3Al/Ti/Ti2AlNb扩散连接工艺及性能 | 中文 | 魏红梅 | 哈尔滨工业大学先进焊接与连接国家重点实验室,北京航空材料研究院,北京星航机电装备有限公司 | 采用钛箔作为中间层扩散连接Ti3Al与Ti2AlNb,利用SEM,EDS和XRD等分析方法发现,接头界面组织结构为Ti3Al/α+β双相组织/富B2相/Ti2Al Nb.分别研究了中间层厚度,连接温度,保温时间等工艺参数对接头界面组织形貌以及力学性能的影响.结果表明,当钛箔厚度10μm,T=900℃,t=120 min,p=5 MPa时,接头组织性能最佳.钛箔厚度增加会导致Ti,Al,Nb等元素扩散不均匀;Ti3Al/Ti2Al Nb直接固相扩散连接温度为1 000℃,加入钛中间层可将其降低至900℃,减小了高温热循环对母材性能的损伤,接头整体抗拉强度从795 MPa提升至906MPa;保温时间90~120 min可保证扩散充分连接可靠. | 关键词 | 扩散连接;钛铝合金;微观组织;性能; | 焊接学报 | 2015 |  | 36 | 04 | 5 | 8
[5 empty] | 李万青 | 哈尔滨工业大学先进焊接与连接国家重点实验室,北京航空材料研究院,北京星航机电装备有限公司
[5 empty] | 何鹏 | 哈尔滨工业大学先进焊接与连接国家重点实验室,北京航空材料研究院,北京星航机电装备有限公司
[5 empty] | 高丽娇 | 哈尔滨工业大学先进焊接与连接国家重点实验室,北京航空材料研究院,北京星航机电装备有限公司
[5 empty] | 林铁松 | 哈尔滨工业大学先进焊接与连接国家重点实验室,北京航空材料研究院,北京星航机电装备有限公司
411 |  |  | 电容电感复合桥式焊缝跟踪传感器 | 中文 | 洪波 | 湘潭大学机械工程学院 | 针对平板对接焊的错边问题,提出了一种组合电容和电感复合桥式焊缝自动跟踪方法,并设计了传感器的结构.这种复合桥式焊缝跟踪传感器利用电容对极板间距变化的灵敏检测和电感对边缘变化的灵敏检测,可以确定焊枪横向和纵向的位置关系.具有非接触、灵敏度高、抗干扰能力强、响应速度快、工作可靠的特点,并能在一定程度上克服平板对接焊的错边问题.最后,自行搭建了简单的平台进行了焊缝跟踪试验,效果良好,为焊缝自动跟踪技术提供了新的方法. | 关键词 | 电桥;电容;电感;焊缝跟踪; | 焊接学报 | 2015 |  | 36 | 04 | 9 | 12
[5 empty] | 朱亚飞 | 湘潭大学机械工程学院
[5 empty] | 李湘文 | 湘潭大学机械工程学院
[5 empty] | 陈宇 | 湘潭大学机械工程学院
412 |  |  | 厚板双TIG打底焊缝根部熔合的数值模拟 | 中文 | 杨东青 | 哈尔滨工业大学先进焊接与连接国家重点实验室 | 建立了厚板双面双TIG打底焊有限元模型,并通过焊接试验验证该模型的合理性及准确性.在此基础上分别对不同错边及钝边的坡口形式下厚板打底焊温度场进行了模拟.结果表明,随着预留间隙的增大,双弧打底焊可熔化的钝边量增大,可允许的错边范围先增大后减小;在厚板打底焊时,当钝边及错边之和不超过4 mm时预留2~4 mm的间隙能够得到根部熔合良好的焊缝;存在的错边及钝边量之和超过6 mm将产生未焊透缺陷;当钝边及错边之和在4~6 mm之间时打底焊缝根部熔合情况随着间隙改变而变化. | 关键词 | 双面双TIG打底焊;根部熔合;温度场数值模拟; | 焊接学报 | 2015 |  | 36 | 04 | 13 | 16
[5 empty] | 李大用 | 哈尔滨工业大学先进焊接与连接国家重点实验室
[5 empty] | 张广军 | 哈尔滨工业大学先进焊接与连接国家重点实验室
413 |  |  | 镁/钛异种金属冷金属过渡焊接的温度场模拟 | 中文 | 王岑 | 兰州理工大学有色金属先进加工与再利用省部共建国家重点实验室,大连理工大学三束材料改性教育部重点实验室 | 利用ABAQUS有限元软件建立镁/钛异种金属搭接接头的有限元模型,对镁/钛异种金属冷金属过渡焊接过程的温度场进行模拟,分析温度场的变化规律,并通过试验验证模拟结果的准确性.比较了不同送丝速度下温度场的变化规律,并对特征点的显微组织进行比较.结果表明,镁、钛两侧的温度场呈不对称分布.距离焊缝中心相同的两点,镁板侧试件温度上升较快,达到的峰值温度比钛板侧高,且下降速度也快.随着送丝速度的增加,峰值温度变高,达到钛板的熔化温度,钛的熔化量也就随之增加,镁钛连接界面有较好的结合. | 关键词 | 镁/钛异种金属;冷金属过渡;焊接温度场;数值模拟; | 焊接学报 | 2015 |  | 36 | 04 | 17 | 20
[5 empty] | 曹睿 | 兰州理工大学有色金属先进加工与再利用省部共建国家重点实验室,大连理工大学三束材料改性教育部重点实验室
[5 empty] | 林巧力 | 兰州理工大学有色金属先进加工与再利用省部共建国家重点实验室,大连理工大学三束材料改性教育部重点实验室
[5 empty] | 王清 | 兰州理工大学有色金属先进加工与再利用省部共建国家重点实验室,大连理工大学三束材料改性教育部重点实验室
[5 empty] | 董闯 | 兰州理工大学有色金属先进加工与再利用省部共建国家重点实验室,大连理工大学三束材料改性教育部重点实验室
[5 empty] | 陈剑虹 | 兰州理工大学有色金属先进加工与再利用省部共建国家重点实验室,大连理工大学三束材料改性教育部重点实验室
414 |  |  | 铝硅合金互连线电迁移失效试验 | 中文 | 崔海坡 | 上海理工大学教育部微创医疗器械工程中心 | 随着微电子技术的发展,作为超大规模集成电路互连线的金属薄膜的截面积越来越小,其承受的电流密度急剧增加,电迁移引起的互连失效变得尤为突出.针对集成电路中金属互连线的电迁移现象,以Black方程为基础,对其进行了修正.并以铝硅合金互连线为研究对象,对其电迁移过程进行了详细的加速寿命试验研究,获取了修正后的Black方程中的相关参数,分析了不同环境温度、不同电流密度、不同初始电阻等因素对铝互连线电迁移的影响规律.结果表明,铝硅合金互连线的电迁移寿命与上述参数均成反比关系. | 关键词 | 电迁移;加速寿命试验;互连线; | 焊接学报 | 2015 |  | 36 | 04 | 21 | 24
[5 empty] | 邓登 | 上海理工大学教育部微创医疗器械工程中心
415 |  |  | 基于RS_RBFNN的钛合金焊接接头疲劳寿命预测 | 中文 | 邹丽 | 大连交通大学软件学院,大连交通大学材料科学与工程学院,重庆邮电大学计算智能重庆市重点实验室 | 建立了基于RS与RBF神经网络集成的钛合金焊接接头疲劳寿命预测模型(RS_RBFNN),该模型首先基于熵的连续属性离散化算法离散化疲劳数据并应用遗传算法约简疲劳寿命评价指标;基于最小约简指标提取焊接结构疲劳寿命分类判别规则以及对RBF神经网络进行训练;最后使用粗糙集理论判别与规则库匹配的检验样本疲劳寿命等级,使用RBF神经网络判别不与规则库任何规则匹配的检验样本疲劳寿命等级.基于钛合金疲劳试验数据的实证分析结果表明,RS_RBFNN模型容错性较好、精度较高,对钛合金焊接结构疲劳寿命预测具有一定的实际指导意义. | 关键词 | 粗糙集;神经网络;焊接;疲劳; | 焊接学报 | 2015 |  | 36 | 04 | 25 | 29
[5 empty] | 杨鑫华 | 大连交通大学软件学院,大连交通大学材料科学与工程学院,重庆邮电大学计算智能重庆市重点实验室
[5 empty] | 孙屹博 | 大连交通大学软件学院,大连交通大学材料科学与工程学院,重庆邮电大学计算智能重庆市重点实验室
[5 empty] | 邓武 | 大连交通大学软件学院,大连交通大学材料科学与工程学院,重庆邮电大学计算智能重庆市重点实验室
416 |  |  | 超声冲击处理对7A52铝合金焊接应力影响的数值模拟 | 中文 | 贾翠玲 | 内蒙古工业大学材料科学与工程学院,内蒙古工业大学工程训练中心 | 利用有限元软件ABAQUS,建立了7A52铝合金双丝MIG焊的热力耦合数值模型,得到焊接残余应力场;随后利用数值传递方法,对焊接接头处进行超声冲击处理,建立焊接和超声冲击处理耦合模型,得到冲击后的残余应力场,分析了冲击前后残余应力分布特点和大小,并且通过改变冲击针移动速度分析其对残余应力的影响规律.旨在探讨超声冲击对7A52铝合金焊接残余应力改善的影响.计算结果表明,超声冲击处理能够显著改善焊缝和热影响区的表面残余应力,且随着冲击移动速度的增加,得到的焊接接头处压应力值逐渐减小. | 关键词 | 超声冲击;残余应力;数值计算;7A52铝合金; | 焊接学报 | 2015 |  | 36 | 04 | 30 | 34
[5 empty] | 陈芙蓉 | 内蒙古工业大学材料科学与工程学院,内蒙古工业大学工程训练中心
417 |  |  | 不锈钢药芯焊丝中铁粉/长石对焊接烟尘中Cr(Ⅵ)的影响 | 中文 | 白建涛 | 北京工业大学材料科学与工程学院,菲拉克焊接江苏有限公司,多特蒙德工业大学材料工程研究所 | 采用汉诺威电弧质量分析仪、高速摄像机和激光粒度仪等研究了不锈钢药芯焊丝中铁粉/长石比对不锈钢药芯焊丝电弧稳定性、焊接烟尘平均颗粒尺寸、烟尘中Cr(Ⅵ)含量及其生成率.结果表明,短路过渡生成的焊接烟尘平均颗粒尺寸比粒状过渡小,烟尘中Cr(Ⅵ)/总Cr(n/N)的比值大;在同一焊接参数下,当药芯中铁粉/长石比例在1.8时,短路过渡时间最短为1 033μs,焊接电弧稳定、焊接烟尘颗粒平均尺寸为1 154 nm,Cr(Ⅵ)的含量及Cr(Ⅵ)/总Cr(n/N)的比最小,分别为1 555.8 mg/kg和24%. | 关键词 | 六价铬;电弧稳定性;焊接烟尘尺寸; | 焊接学报 | 2015 |  | 36 | 04 | 35 | 38
[5 empty] | 栗卓新 | 北京工业大学材料科学与工程学院,菲拉克焊接江苏有限公司,多特蒙德工业大学材料工程研究所
[5 empty] | 李杨 | 北京工业大学材料科学与工程学院,菲拉克焊接江苏有限公司,多特蒙德工业大学材料工程研究所
[5 empty] | Wolfgang Tillmann | 北京工业大学材料科学与工程学院,菲拉克焊接江苏有限公司,多特蒙德工业大学材料工程研究所
418 |  |  | 中厚钢板大功率固体激光切割模式 | 中文 | 王威 | 机械科学研究院哈尔滨焊接研究所 | 对30mm厚钢板进行大功率固体激光切割试验,研究了主要工艺参数对切割特性的影响,揭示了中厚板激光切割的传热机理.结果表明,中厚板激光切割时呈现窄缝和宽缝两种切割模式,氧气压力和激光离焦量对窄缝-宽缝切割模式转变有很大的影响.窄缝横截面呈现出较平直的"I"型,宽缝横截面呈现出上宽下窄的"V"型. | 关键词 | 激光切割;切割机理;中厚板切割;大功率固体激光; | 焊接学报 | 2015 |  | 36 | 04 | 39 | 42
[5 empty] | 林尚扬 | 机械科学研究院哈尔滨焊接研究所
[5 empty] | 徐良 | 机械科学研究院哈尔滨焊接研究所
[5 empty] | 滕彬 | 机械科学研究院哈尔滨焊接研究所
419 |  |  | 高体积比SiC_p/6063Al复合材料表面预置钛膜及真空钎焊分析 | 中文 | 王鹏 | 河南理工大学材料学院,哈尔滨工业大学先进焊接与连接国家重点实验室 | 以增强相体积比为60%的Si Cp/6063Al复合材料为母材,首先在母材上磁控溅射钛膜,然后在580℃保温40 min的条件下,采用Al-Si-Mg共晶钎料对复合材料进行真空钎焊.利用扫描电镜、EDS局部能谱分析和XRD衍射的方法对接头的界面组织及断口形貌进行了研究.结果表明,活性钛膜提高了钎料对母材的润湿性,钎焊过程中钎料与镀层、镀层与母材基体界面处均形成了过渡层,且钎料与Si C颗粒间形成致密连接,并在过渡层中发现了Ti C0.981新相. | 关键词 | 铝基复合材料;磁控溅射钛膜;真空钎焊;润湿性; | 焊接学报 | 2015 |  | 36 | 04 | 43 | 46
[5 empty] | 李强 | 河南理工大学材料学院,哈尔滨工业大学先进焊接与连接国家重点实验室
[5 empty] | 高增 | 河南理工大学材料学院,哈尔滨工业大学先进焊接与连接国家重点实验室
[5 empty] | 程东锋 | 河南理工大学材料学院,哈尔滨工业大学先进焊接与连接国家重点实验室
[5 empty] | 牛济泰 | 河南理工大学材料学院,哈尔滨工业大学先进焊接与连接国家重点实验室
420 |  |  | 基于超声相控阵的FSW缺陷三维可视化 | 中文 | 孙昌立 | 哈尔滨工业大学先进焊接与连接国家重点实验室,黑龙江科技大学计算机与信息工程学院 | 提出一种超声工业无损检测的数据采集、处理并使之三维可视的方法,该方法采用超声相控阵线阵探头对焊接接头进行扫描,然后将采集到的缺陷数据在Matlab平台编程进行三维重建.该方法在平底孔人工缺陷验证之后,实现了搅拌摩擦焊(FSW)缺陷的三维可视化.结果表明,该方法增加了客观性和直观性,使测试人员不用逐幅分析诸多二维图像并人脑想像三维的情况,而直接从三维重构结果观察缺陷的空间分布,便于了解工件内部缺陷的形态和走向. | 关键词 | 超声相控阵;FSW缺陷;三维重建;可视化; | 焊接学报 | 2015 |  | 36 | 04 | 47 | 50
[5 empty] | 刚铁 | 哈尔滨工业大学先进焊接与连接国家重点实验室,黑龙江科技大学计算机与信息工程学院
[5 empty] | 刘斌 | 哈尔滨工业大学先进焊接与连接国家重点实验室,黑龙江科技大学计算机与信息工程学院
[5 empty] | 王常玺 | 哈尔滨工业大学先进焊接与连接国家重点实验室,黑龙江科技大学计算机与信息工程学院
[5 empty] | 王龙 | 哈尔滨工业大学先进焊接与连接国家重点实验室,黑龙江科技大学计算机与信息工程学院
421 |  |  | 搅拌针端部形状对FSW接头根部金属流动行为的影响 | 中文 | 严超英 | 南昌航空大学轻合金加工科学与技术国防重点学科实验室 | 采用不同端部形状的搅拌针对12 mm厚的6061-T4铝合金进行对接焊,观察了匙孔处不同横截面上焊缝形貌,分析了搅拌针端部形状变化对FSW接头根部金属流动行为的影响.结果表明,FSW焊缝区金属沿焊缝厚度方向上的迁移主要受搅拌针表面螺纹影响,而搅拌针端部锥度对接头根部金属的迁移的影响可分为两个方面,一是脱离螺纹作用的金属向下迁移,二是焊核区金属的向上迁移.搅拌针端面直径影响FSW接头未焊透厚度.随搅拌针端面直径增加,搅拌针可焊板材厚度增大. | 关键词 | 搅拌针端部形状;FSW;流动行为;未焊透; | 焊接学报 | 2015 |  | 36 | 04 | 51 | 55
[5 empty] | 邢丽 | 南昌航空大学轻合金加工科学与技术国防重点学科实验室
[5 empty] | 黄永德 | 南昌航空大学轻合金加工科学与技术国防重点学科实验室
[5 empty] | 柯黎明 | 南昌航空大学轻合金加工科学与技术国防重点学科实验室
422 |  |  | 摆动电弧窄间隙立向上GMAW焊缝成形 | 中文 | 徐望辉 | 哈尔滨工业大学先进焊接与连接国家重点实验室 | 文中对摆动电弧窄间隙立向上GMAW工艺进行了研究.结果表明,窄间隙立向上焊缝表面中间凸起,而立向下焊缝中间下凹;摆动角度和摆动速度的增加均有利于焊缝中间凸起高度的降低,侧壁停留时间对焊缝中间凸起的影响较小;电弧在坡口中间摆动时单位移动轨迹长度上的电弧能量能够影响焊缝中间凸起高度,侧壁停留时的单位移动轨迹长度上的电弧能量则主要影响焊缝熔宽,摆动参数通过影响电弧能量的分布来影响焊缝熔宽和中间凸起高度. | 关键词 | 摆动焊接;窄间隙焊接;GMAW;立焊; | 焊接学报 | 2015 |  | 36 | 04 | 56 | 60
[5 empty] | 林三宝 | 哈尔滨工业大学先进焊接与连接国家重点实验室
[5 empty] | 杨春利 | 哈尔滨工业大学先进焊接与连接国家重点实验室
[5 empty] | 范成磊 | 哈尔滨工业大学先进焊接与连接国家重点实验室
423 |  |  | 脉冲电子束与喷砂复合处理对MCrAlY涂层表面粗糙度及结合强度的影响 | 中文 | 邹慧 | 中国民航大学天津市民用航空器试航与维修重点实验室,江苏大学材料科学与工程学院 | 采用强流脉冲电子束(high-current pulsed electron beam,HCPEB)技术与喷砂技术对MCr Al Y金属粘结层表面进行复合处理,考察处理前后MCr Al Y涂层形貌和表面粗糙度的变化及其对粘结层与YSZ陶瓷层之间结合强度的影响.结果表明,HCPEB轰击处理后,涂层表面发生重熔,形成大量的连续起伏的胞状凸起结构,重熔层组织较为致密.HCPEB与喷砂复合处理后,凸起结构最表层发生粗化,涂层表面形成大量的连续均匀的锯齿状凹凸点,进而使涂层表面进一步粗化,表面粗糙度增加.拉伸试验结果显示,经过复合处理的MCr Al Y涂层与YSZ陶瓷层之间的结合强度明显提高.HCPEB与喷砂复合技术不仅强化了陶瓷面层与粘结层之间的结合,同样也保证了涂层界面的完整性及均匀性. | 关键词 | 强流脉冲电子束;喷砂处理;CoCrAlY涂层;微观结构;表面粗糙度; | 焊接学报 | 2015 |  | 36 | 04 | 61 | 65
[5 empty] | 雷娟娟 | 中国民航大学天津市民用航空器试航与维修重点实验室,江苏大学材料科学与工程学院
[5 empty] | 王志平 | 中国民航大学天津市民用航空器试航与维修重点实验室,江苏大学材料科学与工程学院
[5 empty] | 蔡杰 | 中国民航大学天津市民用航空器试航与维修重点实验室,江苏大学材料科学与工程学院
424 |  |  | 探究预制疲劳裂纹载荷对DH36药芯焊丝CO2气保焊接头CTOD值的影响 | 中文 | 邓彩艳 | 天津大学天津市现代连接技术重点实验室,徐工集团江苏徐州工程机械研究院 | 依据BS7448标准对DH36药芯焊丝气保焊接头进行了裂纹尖端张开位移(crack tip opening displacement,CTOD)试验,通过对接头进行组织、断口分析,同时对预制疲劳裂纹过程进行有限元模拟分析,研究不同预制疲劳裂纹最大载荷对CTOD值的影响.结果表明,预制疲劳裂纹最大载荷对CTOD试验结果影响很大.当预制疲劳裂纹最大载荷远小于BS7448标准规定的最大值时,试验过程易出现突跃,即pop-in现象,从而得到较小的CTOD值;反之,当预制疲劳裂纹最大载荷接近或超过BS7448标准规定的最大值时,pop-in现象减弱、延迟或者消失,得到较大的CTOD值.故而为了保证试验结果的可靠性,标准中应对预制疲劳裂纹载荷敏感的接头更严格的规定其最大值. | 关键词 | 预制疲劳裂纹最大载荷;裂纹尖端张开位移;突跃; | 焊接学报 | 2015 |  | 36 | 04 | 66 | 70
[5 empty] | 孟庆禹 | 天津大学天津市现代连接技术重点实验室,徐工集团江苏徐州工程机械研究院
[5 empty] | 王东坡 | 天津大学天津市现代连接技术重点实验室,徐工集团江苏徐州工程机械研究院
[5 empty] | 龚宝明 | 天津大学天津市现代连接技术重点实验室,徐工集团江苏徐州工程机械研究院
425 |  |  | 铝合金搅拌摩擦焊过程热力演变的三维数值模拟 | 中文 | 董平 | 中国工程物理研究院材料研究所 | 对搅拌摩擦焊过程中搅拌头速度变化进行分析,建立了考虑搅拌摩擦焊过程中焊缝产热的热源模型.对2024铝合金搅拌摩擦焊温度场和应力场进行了三维有限元模拟,表明焊缝两侧温度和应力分布的不对称现象不明显,主要由于焊接速度远小于搅拌头转速所致,但随着焊接速度加快,这种不对称现象逐渐加强.焊接过程中焊缝中心温度低于搅拌头边缘温度,焊接前方和两侧均为压应力,后方为拉应力;焊接结束后与搅拌头接触区的横向和纵向残余应力为较大拉应力,远离焊缝残余应力较小;沿厚度方向上,横向和纵向残余应力均逐渐降低.有限元计算结果与短波长X射线应力测试结果进行对比,结果表明,二者趋势基本吻合. | 关键词 | 铝合金;搅拌摩擦焊接;温度场;应力场;有限元分析; | 焊接学报 | 2015 |  | 36 | 04 | 71 | 74
[5 empty] | 窦作勇 | 中国工程物理研究院材料研究所
[5 empty] | 张鹏程 | 中国工程物理研究院材料研究所
426 |  |  | 高速列车用厚板铝合金CMT焊接工艺 | 中文 | 路浩 | 南车青岛四方机车车辆股份有限公司技术本部 | 针对低热输入、高质量焊接技术的需求,研究厚板铝合金多层多道冷金属过渡技术(cold matal transter,CMT)焊接工艺和脉冲MIG焊接工艺的区别,对CMT焊接和脉冲MIG焊接进行热循环曲线测量,焊接接头拉伸、弯曲、硬度等常规力学性能试验和接头微观组织分析.结果表明,铝合金厚板焊接时相对脉冲MIG焊接方法,CMT方法焊接温度场低,焊接接头软化明显减弱,冲击韧性得到提高,厚板多层多道焊接接头组织明显改善,晶粒明显细化.试验表明CMT焊接方法可获得相对脉冲焊接更加优良的铝合金焊接接头. | 关键词 | 冷金属过渡技术;铝合金;多层多道焊; | 焊接学报 | 2015 |  | 36 | 04 | 75 | 78
427 |  |  | 铜柱栅阵列互连结构的剪切行为 | 中文 | 赵智力 | 哈尔滨理工大学材料科学与工程学院,哈尔滨工业大学先进焊接与连接国家重点实验室 | 鉴于柔性铜柱与钎料球显著的性能差异,采用试验和数值模拟方法研究了铜柱栅阵列互连结构的剪切行为.结果表明,与焊球抛物线形的剪切曲线相比,阵列铜柱互连剪切曲线呈现不同的新特征,随剪切位移增加,剪切力首先呈大斜率的线性增加;随后由于焊柱开始挠曲变形,位移增加引起的应力增加被部分释放,故剪切力呈小斜率的线性增加;最后阶段,与BGA焊球相同,剪切力呈抛物线形变化,并在钎料/铜柱界面拉脱断裂.第一、二阶段曲线斜率均随铜柱长径比的增加和铜焊柱刚度的降低而减小. | 关键词 | 铜柱栅阵列;剪切曲线特征;挠曲变形;剪切力; | 焊接学报 | 2015 |  | 36 | 04 | 79 | 82
[5 empty] | 徐希锐 | 哈尔滨理工大学材料科学与工程学院,哈尔滨工业大学先进焊接与连接国家重点实验室
[5 empty] | 孙凤莲 | 哈尔滨理工大学材料科学与工程学院,哈尔滨工业大学先进焊接与连接国家重点实验室
[5 empty] | 杨建国 | 哈尔滨理工大学材料科学与工程学院,哈尔滨工业大学先进焊接与连接国家重点实验室
428 |  |  | 铝合金脉冲MIG焊接熔滴过渡行为的声发射信号时频域表征 | 中文 | 罗怡 | 重庆理工大学材料科学与工程学院,重庆市特种焊接材料与技术高校工程研究中心 | 通过在线检测铝合金脉冲MIG焊接过程的结构负载声发射信号,研究熔滴过渡模式和行为的时频域表征.结果表明,熔滴过渡声发射信号波形以及熔滴过渡声发射事件的有序性和周期性可以反映脉冲MIG焊接过程熔滴过渡的稳定性和周期性.随着脉冲频率和焊接热输入的增大,熔滴过渡模式由短路过渡转变为射滴过渡,过渡熔滴体积得到逐步细化,表现出递减的声发射能量释放特征.当熔滴过渡为短路过渡模式时,熔滴过渡声发射信号的频域范围较宽,且较为集中在高频部分;当熔滴过渡为射滴过渡模式时,熔滴过渡声发射信号的频率分布范围更窄,且集中在低频部分.随着熔滴过渡模式由短路过渡模式逐渐转变为射滴过渡模式,由熔滴过渡引入的能量变化呈现出先减小再增大的趋势. | 关键词 | 脉冲MIG焊;熔滴过渡;声发射;功率谱;过渡频率; | 焊接学报 | 2015 |  | 36 | 04 | 83 | 86
[5 empty] | 谢小健 | 重庆理工大学材料科学与工程学院,重庆市特种焊接材料与技术高校工程研究中心
[5 empty] | 朱洋 | 重庆理工大学材料科学与工程学院,重庆市特种焊接材料与技术高校工程研究中心
[5 empty] | 万瑞 | 重庆理工大学材料科学与工程学院,重庆市特种焊接材料与技术高校工程研究中心
[5 empty] | 胡绍裘 | 重庆理工大学材料科学与工程学院,重庆市特种焊接材料与技术高校工程研究中心
429 |  |  | 预热温度对12Cr10Co3W2Mo耐热钢焊接冷裂纹敏感性的影响 | 中文 | 张群兵 | 西安交通大学金属材料强度国家重点实验室,东方汽轮机有限公司 | 采用插销试验进行了12Cr10Co3W2Mo耐热钢在室温以及预热100,200和300℃条件下焊接接头粗晶区临界断裂应力试验研究,测试了热影响区最高硬度,观察了粗晶区微观组织,并对插销试样断口进行了扫描电镜观察.结果表明,随着预热温度升高,临界断裂应力呈线性增加趋势;热影响区最高硬度出现在粗晶区,该区域组织为板条马氏体,随着预热温度升高,粗晶区硬度呈小幅下降趋势;在各预热温度下,插销试样起裂区断口均呈解理+准解理氢致开裂特征,随着预热温度提高,氢致开裂的断口特征逐步消失. | 关键词 | 预热温度;插销试验;冷裂敏感性;断口形貌; | 焊接学报 | 2015 |  | 36 | 04 | 87 | 91
[5 empty] | 牛靖 | 西安交通大学金属材料强度国家重点实验室,东方汽轮机有限公司
[5 empty] | 赵鹏飞 | 西安交通大学金属材料强度国家重点实验室,东方汽轮机有限公司
[5 empty] | 黄勇 | 西安交通大学金属材料强度国家重点实验室,东方汽轮机有限公司
[5 empty] | 李志刚 | 西安交通大学金属材料强度国家重点实验室,东方汽轮机有限公司
[5 empty] | 张建勋 | 西安交通大学金属材料强度国家重点实验室,东方汽轮机有限公司
430 |  |  | 稀土氧化钇对高强度钢焊条熔敷金属组织和性能影响 | 中文 | 刘仁培 | 南京航空航天大学材料科学与技术学院 | 基于Ni-Cr-Mo-V合金体系,研究了稀土氧化钇对800 MPa高强度钢焊条焊缝微观组织和性能的影响.结果表明,Y2O3含量在0~0.02%范围内变化时,随着Y2O3含量的增加,焊缝熔敷金属组织中先共析铁素体逐渐降低,针状铁素体含量逐渐增加,强度和低温冲击韧性均逐渐增加,且当Y2O3含量为0.02%时,焊缝熔敷金属低温冲击韧性达到最大值;当Y2O3含量超过0.02%时,焊缝熔敷金属组织中针状铁素体含量下降,低温冲击韧性降低.综合考虑上述因素,该高强度钢焊条中Y2O3最佳添加量为0.02%左右. | 关键词 | 稀土氧化钇;800MPa高强度钢焊条;针状铁素体;低温冲击韧性; | 焊接学报 | 2015 |  | 36 | 04 | 92 | 96
[5 empty] | 蔡养川 | 南京航空航天大学材料科学与技术学院
[5 empty] | 魏艳红 | 南京航空航天大学材料科学与技术学院
[5 empty] | 成中庚 | 南京航空航天大学材料科学与技术学院
431 |  |  | 交变载荷作用下平面应力状态焊接接头焊趾处应力应变理论解的推导 | 中文 | 薛钢 | 哈尔滨工业大学先进焊接与连接国家重点试验室,中国船舶重工集团公司第七二五研究所 | 基于弹塑性力学理论计算对接接头交变载荷作用下焊趾处应力和应变,以准确预测交变载荷作用下平面应力状态对接接头焊趾处的应力和应变值为目标,考察了不同加载情况下平面应力状态对接接头焊趾处应力和应变的理论计算方法,并给出了交变载荷作用下平面应力状态对接接头焊趾处应力和应变的理论解.结果表明,在材料参数、载荷大小以及焊趾应力集中系数已知的前提下,根据提出的理论解的计算式可获得相应载荷时接头焊趾处的应力应变,为焊接接头在交变载荷下的疲劳失效预测提供理论指导. | 关键词 | 交变载荷;平面应力;焊趾应力应变;理论解; | 焊接学报 | 2015 |  | 36 | 04 | 97 | 100
[5 empty] | 王涛 | 哈尔滨工业大学先进焊接与连接国家重点试验室,中国船舶重工集团公司第七二五研究所
[5 empty] | 宫旭辉 | 哈尔滨工业大学先进焊接与连接国家重点试验室,中国船舶重工集团公司第七二五研究所
[5 empty] | 方洪渊 | 哈尔滨工业大学先进焊接与连接国家重点试验室,中国船舶重工集团公司第七二五研究所
432 |  |  | 采用AgCuTi活性钎料真空钎焊MgAl2O4透明陶瓷 | 中文 | 朱成俊 | 河南工业职业技术学院,武汉理工大学机电工程学院 | 采用Ag Cu Ti活性钎料箔带分别在880℃/10 min和880℃/60 min两种工艺下对Mg Al2O4陶瓷进行了真空钎焊连接,接头冶金质量良好,两种工艺下接头抗剪强度分别为52.4 MPa和61.3 MPa.微观分析结果表明,靠近陶瓷母材附近生成了连续的扩散反应层结构,结合XRD结果,该层主要由Cu Al2O4和Ti O两种化合物组成;钎缝基体区由Cu(s,s),Ag(s,s)和Ti O相组成. | 关键词 | MgAl2O4;AgCuTi;真空钎焊;扩散反应层; | 焊接学报 | 2015 |  | 36 | 04 | 101 | 105
[5 empty] | 尚长沛 | 河南工业职业技术学院,武汉理工大学机电工程学院
433 |  |  | 高温焊接对1.25Cr0.5Mo焊接构件疲劳寿命的影响 | 中文 | 尹成江 | 东北石油大学石油工程学院,辽宁石油化工大学,中国石化集团第四建设公司 | 选取不同的温度(550,650,750,850℃)对1.25Cr0.5Mo钢进行高温焊接,在高温焊接及常温焊接后对焊件进行残余应力测试和疲劳试验.结果表明,550,650,750,850℃高温下焊接的试件,其焊缝热影响区的残余应力最大值(纵向、横向)比常温下焊接焊缝热影响区残余应力最大值(纵向、横向)都显著降低:纵向和横向降低幅度分为50.1%,48.9%;74.8%,67.4%;83.9%,79.4%;91%,89.7%.高温焊接试件的疲劳寿命的平均值比常温下焊接试件疲劳寿命的平均值分别提高31.02%,38.84%,47.23%和62.28%.结果表明,高温焊接能明显降低焊件的残余应力和提高焊件的疲劳寿命. | 关键词 | 高温焊接;残余应力;疲劳寿命; | 焊接学报 | 2015 |  | 36 | 04 | 106 | 108
[5 empty] | 宋天民 | 东北石油大学石油工程学院,辽宁石油化工大学,中国石化集团第四建设公司
[5 empty] | 李万丽 | 东北石油大学石油工程学院,辽宁石油化工大学,中国石化集团第四建设公司
434 |  |  | 脉冲TIG焊接工艺参数对Inconel601H镍基合金焊缝晶粒大小的影响 | 中文 | 王涛 | 河北工业大学材料科学与工程学院 | 为了控制镍基合金焊缝晶粒粗大倾向,研究工艺参数对焊缝晶粒大小的影响,采用脉冲TIG焊对Inconel601H镍基合金进行焊接,焊后借助光学显微镜对焊缝横截面金相组织进行观察并计算晶粒尺寸.结果表明,在Inconel601H镍基合金的脉冲TIG焊中,焊接工艺参数对焊缝晶粒大小的影响方式不同.并且在参数的一定范围内,随着峰值电流、脉冲频率及占空比的提高,晶粒细化效果明显;但随着基值电流提高,晶粒趋于长大.因此,采用适当的焊接工艺参数可以有助于改善镍基合金焊缝晶粒粗大问题. | 关键词 | 镍基合金;脉冲钨极氩弧焊;工艺参数;细化晶粒; | 焊接学报 | 2015 |  | 36 | 04 | 109 | 112
[5 empty] | 郑振太 | 河北工业大学材料科学与工程学院
[5 empty] | 董天顺 | 河北工业大学材料科学与工程学院
[5 empty] | 张立胜 | 河北工业大学材料科学与工程学院
435 |  |  | 夹杂物对Ag-Cu-Zn钎料凝固组织和性能的影响 | 中文 | 樊江磊 | 郑州轻工业学院机电工程学院,郑州机械研究所新型钎焊材料与技术国家重点实验室 | 分析了夹杂物对Ag-Cu-Zn基钎料BAg40Cu Zn(Mn,Ni,Co)组织与性能的影响.在大气条件下熔炼,BAg40Cu Zn钎料中的Mn,Co元素易形成Mn2O3,Co3O4,Mn N等夹杂物.由于氧化物和氮化物的硬度高于BAg40Cu Zn钎料基体的硬度,且自身的变形能力差,降低了钎料的塑性变形能力.在塑性加工前期,拉拔力较大,变形过程中产生的挤压力使夹杂物发生碎裂,并沿拉伸变形方向分布.在塑性加工后期,拉拔力变小,在变形过程中产生的挤压力不足以使夹杂物发生碎裂,造成局部应力增大,当其超过钎料基体的抗拉强度后,在夹杂物周围形成裂纹源并扩展,导致钎料在变形过程中发生断裂. | 关键词 | 银基钎料;夹杂物;凝固组织;力学性能; | 焊接学报 | 2015 |  | 36 | 05 | 1 | 4
[5 empty] | 龙伟民 | 郑州轻工业学院机电工程学院,郑州机械研究所新型钎焊材料与技术国家重点实验室
[5 empty] | 王星星 | 郑州轻工业学院机电工程学院,郑州机械研究所新型钎焊材料与技术国家重点实验室
[5 empty] | 郭艳红 | 郑州轻工业学院机电工程学院,郑州机械研究所新型钎焊材料与技术国家重点实验室
[5 empty] | 张冠星 | 郑州轻工业学院机电工程学院,郑州机械研究所新型钎焊材料与技术国家重点实验室
436 |  |  | 基于旋转电弧传感器的角焊缝跟踪 | 中文 | 乐健 | 南昌大学江西省机器人与焊接自动化重点实验室 | 为了提高基于旋转电弧传感机器人跟踪角焊缝的准确度,解决基于水平滑块伸缩跟踪焊缝时水平滑块行程不够的问题.通过组合滤波方法,可以滤除焊接电流中的大部分噪声.利用最小二乘直线去拟合某些采样点,用拟合直线的斜率进行偏差识别.以偏差和最近三次偏差之和作为模糊控制器的输入量,经过模糊化,模糊推理,单点集重心法使模糊量清晰化,完成了模糊控制器的设计.再通过两轮差速运动跟踪角焊缝.最后进行了角焊缝的跟踪.结果表明,利用该方法,解决了跟踪焊缝时水平滑块行程不够的问题,基于旋转电弧传感机器人跟踪角焊缝的可靠性好,准确度高. | 关键词 | 旋转电弧传感器;滤波;偏差识别;模糊控制;焊接自动化; | 焊接学报 | 2015 |  | 36 | 05 | 5 | 9
[5 empty] | 张华 | 南昌大学江西省机器人与焊接自动化重点实验室
[5 empty] | 叶艳辉 | 南昌大学江西省机器人与焊接自动化重点实验室
[5 empty] | 彭园 | 南昌大学江西省机器人与焊接自动化重点实验室
437 |  |  | 无渣自保护药芯焊丝的“渣溅”行为 | 中文 | 刘大双 | 江苏科技大学先进焊接技术省级重点实验室,南京航空航天大学材料科学与技术学院 | 利用自主研制的无渣自保护药芯焊丝进行焊接试验,并通过高速摄影技术观察其熔滴过渡行为.试验发现了无渣自保护药芯焊丝在焊接过程中的"渣溅"行为,"渣溅"不仅发生在渣桥上,而且还发生在熔滴表面或熔池中."渣溅"形成的原因是:熔渣与熔融金属高温下线膨胀系数相差大,熔渣本身的体积较小,以及熔滴在过渡过程中自身快速旋转所致."渣溅"的发生成功解释了合金元素脱氧保护之后氧化产物的去向问题,它是导致焊后焊道表面没有熔渣的基本原因. | 关键词 | 无渣自保护药芯焊丝;渣溅;高速摄影; | 焊接学报 | 2015 |  | 36 | 05 | 10 | 12
[5 empty] | 魏艳红 | 江苏科技大学先进焊接技术省级重点实验室,南京航空航天大学材料科学与技术学院
[5 empty] | 刘仁培 | 江苏科技大学先进焊接技术省级重点实验室,南京航空航天大学材料科学与技术学院
438 |  |  | 60mm厚TC4钛合金电子束焊接头疲劳性能 | 中文 | 王厚勤 | 哈尔滨工业大学先进焊接与连接国家重点实验室,哈尔滨工业大学(威海)山东省特种焊接技术重点实验室,中国航天科技集团公司长征机械厂 | 针对大厚度钛合金在海洋领域的应用,开展了60 mm厚TC4钛合金电子束焊接(EBW)接头疲劳性能的研究.对EBW接头和母材的疲劳性能进行测试,分析接头疲劳性能的均匀性,绘制S-N曲线对比分析母材与接头的疲劳性能,并采用扫描电镜观察疲劳试样断口以解明断裂路径.结果表明,EBW接头疲劳性能测试断裂多发生在母材,少数断裂在热影响区,接头疲劳性能沿熔深方向由上至下逐步降低,电子束焊接接头比母材高出10%,接头疲劳试验断口可分为疲劳源区、裂纹稳定扩展区和瞬断区3个典型区域,裂纹起源于试件表面边缘处. | 关键词 | 电子束焊接;大厚度;TC4钛合金;疲劳性能; | 焊接学报 | 2015 |  | 36 | 05 | 13 | 16
[5 empty] | 张秉刚 | 哈尔滨工业大学先进焊接与连接国家重点实验室,哈尔滨工业大学(威海)山东省特种焊接技术重点实验室,中国航天科技集团公司长征机械厂
[5 empty] | 王廷 | 哈尔滨工业大学先进焊接与连接国家重点实验室,哈尔滨工业大学(威海)山东省特种焊接技术重点实验室,中国航天科技集团公司长征机械厂
[5 empty] | 闻雅 | 哈尔滨工业大学先进焊接与连接国家重点实验室,哈尔滨工业大学(威海)山东省特种焊接技术重点实验室,中国航天科技集团公司长征机械厂
[5 empty] | 冯吉才 | 哈尔滨工业大学先进焊接与连接国家重点实验室,哈尔滨工业大学(威海)山东省特种焊接技术重点实验室,中国航天科技集团公司长征机械厂
439 |  |  | 2219铝合金高频耦合脉冲TIG焊接工艺 | 中文 | 李显 | 北京工业大学机械工程与应用电子技术学院 | 对2219铝合金采用高频耦合脉冲TIG的焊接工艺研究,结果表明,采用特殊交流以及叠加高频脉冲可以有效的细化组织,消除气孔和减少裂纹等冶金缺陷,显著改善和提高铝合金接头性能.在此基础上研究了单层焊和双层焊对接头性能的影响,对双层焊每一层的工艺参数做了优化,并对接头各微区采用了晶粒度的定量分析与对比,提出了通过控制热循环对接头"控性"的方法,使接头微观组织趋于均匀,是提高接头综合力学性能的一个新思路,在工程上具有适用性. | 关键词 | 2219铝合金;高频耦合;脉冲TIG;接头力学性能;晶粒度评定; | 焊接学报 | 2015 |  | 36 | 05 | 17 | 20
[5 empty] | 宋永伦 | 北京工业大学机械工程与应用电子技术学院
[5 empty] | 卢振洋 | 北京工业大学机械工程与应用电子技术学院
[5 empty] | 孙玉娟 | 北京工业大学机械工程与应用电子技术学院
440 |  |  | 激光热丝焊表面修复成形质量分析和控制 | 中文 | 温鹏 | 清华大学机械工程系,清华大学摩擦学国家重点实验室 | 激光热丝焊可精确控制热输入和高效熔覆金属,适合用于表面修复,但缺乏对激光热丝多道修复成形质量的研究.基于响应曲面法(RSM)设计了激光热丝多道修复试验,选取激光功率、扫描速度、送丝速度和搭接率作为变化因子,成形系数、稀释率和未熔合缺陷比率作为响应.结果表明,成形系数、稀释率和未熔合缺陷比率与工艺参数呈二次关系,适当降低送丝速度,提高激光功率、扫描速度和搭接率,有利于获得无未熔合缺陷、稀释率小且表面平整的多道熔覆层.利用重叠等高线图,根据指定的质量要求进行多响应约束,可以预测相应的工艺参数窗口,达到控制激光热丝焊多道修复成形质量的目的. | 关键词 | 激光热丝焊;多道修复;响应曲面法;成形质量;参数优化; | 焊接学报 | 2015 |  | 36 | 05 | 21 | 24
[5 empty] | 冯振华 | 清华大学机械工程系,清华大学摩擦学国家重点实验室
[5 empty] | 王罡 | 清华大学机械工程系,清华大学摩擦学国家重点实验室
[5 empty] | 郑世卿 | 清华大学机械工程系,清华大学摩擦学国家重点实验室
441 |  |  | 激光熔覆镍基合金温度场和应力场数值模拟 | 中文 | 李美艳 | 中国石油大学(华东)机电工程学院,海洋石油工程(青岛)有限公司 | 文中采用SYSWELD软件分别对激光单道和搭接熔覆过程进行模拟分析.结果表明,激光熔覆处理时经历了快速加热、快速冷却的过程,具有较高的过热度,单道处理时熔覆层表面中心点峰值温度最高,可达2 589℃;随着远离熔池中心,各点峰值温度逐渐降低.激光单道处理后,熔覆层内受拉应力,最大值出现熔覆层与基体交界处,热影响区受压应力.搭接处理后第一道熔覆层仍受拉应力,但拉应力值明显降低,最大值在热影响区.由于第一道熔覆的预热作用,第二道各点峰值温度均高于单道处理,应力最大值出现在靠近熔覆层底部位置,而热影响区受压应力. | 关键词 | 激光熔覆;镍基涂层;数值模拟;温度场;应力场; | 焊接学报 | 2015 |  | 36 | 05 | 25 | 28
[5 empty] | 韩彬 | 中国石油大学(华东)机电工程学院,海洋石油工程(青岛)有限公司
[5 empty] | 蔡春波 | 中国石油大学(华东)机电工程学院,海洋石油工程(青岛)有限公司
[5 empty] | 王勇 | 中国石油大学(华东)机电工程学院,海洋石油工程(青岛)有限公司
[5 empty] | 宋立新 | 中国石油大学(华东)机电工程学院,海洋石油工程(青岛)有限公司
442 |  |  | 线聚焦超声波法焊接缺陷识别 | 中文 | 迟大钊 | 哈尔滨工业大学先进焊接与连接国家重点实验室 | 针对常规超声TOFD(time of flight diffraction,衍射时差)法存在超声衍射声场能量低、检测回波信号弱的问题,提出一种线聚焦超声TOFD焊接缺陷识别方法.基于几何声学理论,根据所需主轴声线折射角度及聚焦深度,设计线聚焦超声TOFD法所用的声楔块.通过铝合金板人工缺陷试件的检测,研究线聚焦法的检测灵敏度;通过铝合金板搅拌摩擦焊试件的检测,验证线聚焦法的有效性.结果表明,和常规方法相比较,相同测试条件下线聚焦超声TOFD法的检测灵敏度更高,采集的图像具有更好的对比度,同时能较好地保持图像边缘.所提新方法在改善缺陷分辨力、提高缺陷检出率及降低漏检等方面具有很好的使用价值. | 关键词 | 超声衍射时差法;缺陷识别;检测灵敏度; | 焊接学报 | 2015 |  | 36 | 05 | 29 | 32
[5 empty] | 刚铁 | 哈尔滨工业大学先进焊接与连接国家重点实验室
[5 empty] | 赵立彬 | 哈尔滨工业大学先进焊接与连接国家重点实验室
443 |  |  | 铝锂合金双激光束双侧同步焊接各向拉伸性能分析 | 中文 | 占小红 | 南京航空航天大学材料科学与技术学院,上海飞机制造有限公司航空制造技术研究所,哈尔滨工业大学先进焊接与连接国家重点试验室 | 以新型航空铝锂合金2060为主要研究对象,采用经前期试验验证的较优的激光焊接工艺参数开展焊接试验,制取接头试样,并设计了不同方向的拉伸试验.研究了焊接接头在纵向、环向等各个方向上的拉伸强度性能,分析了激光功率、焊接速度等工艺参数对接头拉伸性能的影响.结果表明,2060铝锂合金具有较好的激光焊接工艺适应性,但在接头软化、拉伸性能控制等方面有待开展进一步研究. | 关键词 | 铝锂合金;双激光束双侧同步焊接;各向拉伸性能; | 焊接学报 | 2015 |  | 36 | 05 | 33 | 36
[5 empty] | 陈纪城 | 南京航空航天大学材料科学与技术学院,上海飞机制造有限公司航空制造技术研究所,哈尔滨工业大学先进焊接与连接国家重点试验室
[5 empty] | 陈洁 | 南京航空航天大学材料科学与技术学院,上海飞机制造有限公司航空制造技术研究所,哈尔滨工业大学先进焊接与连接国家重点试验室
[5 empty] | 陶汪 | 南京航空航天大学材料科学与技术学院,上海飞机制造有限公司航空制造技术研究所,哈尔滨工业大学先进焊接与连接国家重点试验室
[5 empty] | 刘红兵 | 南京航空航天大学材料科学与技术学院,上海飞机制造有限公司航空制造技术研究所,哈尔滨工业大学先进焊接与连接国家重点试验室
[5 empty] | 陈彦宾 | 南京航空航天大学材料科学与技术学院,上海飞机制造有限公司航空制造技术研究所,哈尔滨工业大学先进焊接与连接国家重点试验室
[5 empty] | 魏艳红 | 南京航空航天大学材料科学与技术学院,上海飞机制造有限公司航空制造技术研究所,哈尔滨工业大学先进焊接与连接国家重点试验室
444 |  |  | 不同CMT工艺2014-T6焊缝成形及气孔分析 | 中文 | 从保强 | 北京航空航天大学机械工程及自动化学院,上海飞机制造有限公司 | 分别采用3种不同的冷金属过渡(CMT)焊接工艺进行2014-T6铝合金平板堆焊成形,研究不同CMT工艺对铝合金焊缝成形特征及气孔的影响.结果表明,保持送丝速度7.5 m/min、电弧长度和保护气体纯Ar流量25L/min不变,2014-T6铝合金常规CMT焊缝具有明显的指状熔深特征,焊缝气孔缺陷严重且呈全焊缝分布特征;脉冲CMT(CMT-P)焊缝的指状熔深特征减缓,气孔显著减少,焊接速度0.6 m/min时焊缝基本无气孔;变极性复合脉冲CMT(CMT-PADV)焊缝熔深仅约0.4 mm,成形呈显著球形特征,气孔明显减少,焊接速度0.4 m/min时基本无气孔. | 关键词 | 铝合金;冷金属过渡焊接技术;焊缝成形;气孔; | 焊接学报 | 2015 |  | 36 | 05 | 37 | 40
[5 empty] | 欧阳瑞洁 | 北京航空航天大学机械工程及自动化学院,上海飞机制造有限公司
[5 empty] | 乔柳平 | 北京航空航天大学机械工程及自动化学院,上海飞机制造有限公司
445 |  |  | 固态相变对P91钢激光对接接头残余应力的影响 | 中文 | 刘晓占 | 重庆大学材料科学与工程学院,哈尔滨工业大学先进焊接与连接国家重点实验室 | 基于SYSWELD软件,模拟了P91钢激光对接焊时的温度场和焊接残余应力,并探讨了固态相变产生的体积膨胀、屈服强度变化和相变塑性对焊接残余应力的影响.数值模拟结果表明,体积膨胀和屈服强度变化对焊接残余应力的大小与分布有显著的影响;相变塑性在相变过程中有"应力松弛"效应,对焊缝和热影响区的纵向和横向残余应力的值有一定程度的影响.对比数值模拟结果与试验结果可知,采用文中建立的有限元模型计算得到的残余应力与中子法测量得到的结果基本吻合,在考虑相变塑性的情况下,计算结果与实测值吻合更好. | 关键词 | P91钢;固态相变;焊接残余应力;数值模拟; | 焊接学报 | 2015 |  | 36 | 05 | 41 | 43
[5 empty] | 邓德安 | 重庆大学材料科学与工程学院,哈尔滨工业大学先进焊接与连接国家重点实验室
[5 empty] | 毕涛 | 重庆大学材料科学与工程学院,哈尔滨工业大学先进焊接与连接国家重点实验室
[5 empty] | 童彦刚 | 重庆大学材料科学与工程学院,哈尔滨工业大学先进焊接与连接国家重点实验室
446 |  |  | 平板焊接有限元分析过渡型网格自动生成技术分析 | 中文 | 米高阳 | 南京航空航天大学材料科学与技术学院 | 为了很好的完成自编程焊接有限元模拟仿真,需要高精度网格模型.采用过渡性网格实现对焊缝区、热影响区、母材区的非均匀网格划分,来保证焊接有限元模拟中的精度及效率的常用.利用前沿推进的二维网格划分策略,结合多层次扫掠法拉伸的三维网格生成方法,构建了一种适用于焊接有限元模拟的网格自动划分方法.在充分研究焊接有限元计算的网格划分特点的基础上,制定了焊接接头区过渡算法并编制了相应的图像绘制程序.经计算测试表明,该种多层扫掠结构能有效保证两个方向过渡,提高网格过渡效率. | 关键词 | 焊接有限元分析;过渡网格;自动划分;双向过渡; | 焊接学报 | 2015 |  | 36 | 05 | 44 | 46
[5 empty] | 魏艳红 | 南京航空航天大学材料科学与技术学院
[5 empty] | 占小红 | 南京航空航天大学材料科学与技术学院
[5 empty] | 辜诚 | 南京航空航天大学材料科学与技术学院
447 |  |  | SAC305/Cu微焊点界面金属间化合物生长速率 | 中文 | 王建华 | 哈尔滨理工大学材料科学与工程学院 | 界面金属间化合物(IMC)的生长速率是影响钎焊接头可靠性的重要因素.文中研究了焊点尺寸、时效温度及镍镀层对SAC305/Cu微焊点界面IMC生长速率的影响.结果表明,焊球尺寸为200,300,400和500μm,时效温度为100,130,160℃条件下,界面IMC层厚度生长速率随时效时间平方根数值的升高而增长.焊点尺寸由小变大,界面IMC层厚度更薄,IMC的生长速率也更小.随着时效温度的升高,界面IMC生长速率增大.镍镀层对界面IMC的生长速率有明显的抑制作用,即降低IMC生长速率,使其增厚变缓. | 关键词 | SAC305;等温时效;金属间化合物;生长速率; | 焊接学报 | 2015 |  | 36 | 05 | 47 | 50
[5 empty] | 孟工戈 | 哈尔滨理工大学材料科学与工程学院
[5 empty] | 孙凤莲 | 哈尔滨理工大学材料科学与工程学院
448 |  |  | X70高钢级管线钢焊接接头盐雾腐蚀机理 | 中文 | 孔德军 | 常州大学机械工程学院,常州大学江苏省材料表面科学与技术重点实验室 | 利用中性盐雾试验对X70高钢级管线钢焊接接头进行室温腐蚀,通过扫描电镜和能谱仪观察了X70管线钢焊接接头盐雾腐蚀前后表面微观形貌和化学元素的变化,并采用EDS对盐雾腐蚀后焊接接头表面进行了面扫描分析.利用XRD讨论了其盐雾腐蚀前后表面物相,分析了X70管线钢焊接接头盐雾腐蚀后表面腐蚀膜的组成、作用和腐蚀机理.结果表明,盐雾腐蚀后失效主要形式是点蚀和剥落腐蚀,活性Cl-离子破坏了试样表面的钝化膜,与Fe原子接触,是发生点蚀的主要原因;焊接过程中产生的残余拉应力成为腐蚀的应力源,使材料在腐蚀介质中发生应力腐蚀开裂,在与晶间腐蚀共同作用下发生剥落腐蚀;腐蚀膜达到一定厚度后覆盖在试样表面,阻隔试样与腐蚀介质的接触,有利于抑制腐蚀的持续进行. | 关键词 | X70管线钢;焊接接头;盐雾腐蚀;腐蚀膜;点蚀; | 焊接学报 | 2015 |  | 36 | 05 | 51 | 54
[5 empty] | 王进春 | 常州大学机械工程学院,常州大学江苏省材料表面科学与技术重点实验室
[5 empty] | 叶存冬 | 常州大学机械工程学院,常州大学江苏省材料表面科学与技术重点实验室
449 |  |  | 基于Kalman滤波的磁控旋转电弧传感器焊缝跟踪偏差预测 | 中文 | 洪波 | 湘潭大学复杂轨迹加工工艺及装备教育部工程研究中心 | 针对磁控摆动电弧扫描焊缝获取有用信息量少的问题,提出了一种基于Kalman滤波的磁控旋转电弧传感器焊缝跟踪偏差预测方法.文中简述了磁控旋转电弧传感器的基本原理,对磁控旋转电弧的运动轨迹进行了仿真,利用位置传感器对电弧进行定位,采用四分圆周采样法,运用Kalman滤波原理进行滤波处理,分析了这种方法的基本原理和计算步骤,在此基础上得到空间曲线焊缝的偏差信息,并引入加权预测矫正因子对焊缝的偏差信息进行预测矫正.结果表明,该方法用于磁控旋转电弧焊缝自动跟踪可行,提高了焊缝跟踪的精度,为预测方法用于焊缝偏差算法提供了科学依据. | 关键词 | 磁控;旋转电弧;传感器;焊缝偏差; | 焊接学报 | 2015 |  | 36 | 05 | 55 | 58
[5 empty] | 柳健 | 湘潭大学复杂轨迹加工工艺及装备教育部工程研究中心
[5 empty] | 洪宇翔 | 湘潭大学复杂轨迹加工工艺及装备教育部工程研究中心
[5 empty] | 王谦 | 湘潭大学复杂轨迹加工工艺及装备教育部工程研究中心
450 |  |  | 钛合金表面激光熔覆高温自润滑耐磨复合涂层 | 中文 | 孟祥军 | 苏州大学机电工程学院,江苏城乡建设职业学院,中国科学院兰州化学物理研究所固体润滑国家重点实验室 | 为了提高钛合金的摩擦学性能,采用激光熔覆技术在Ti-6Al-4V合金表面制备了γ-Ni Cr Al Ti/Ti C与γ-NiCr Al Ti/Ti C/Ca F2复合涂层.采用X射线衍射仪(XRD)、扫描电子显微镜(SEM)、能谱仪(EDS)分析了涂层的物相和显微组织,在球-盘式高温摩擦磨损试验机上测试了不同温度下(室温,300℃,600℃)复合涂层的摩擦学性能.结果表明,激光熔覆的复合涂层与基体呈冶金结合,γ-Ni Cr Al Ti/Ti C/Ca F2复合涂层主要由"原位"生成的小块状,针状Ti C颗粒及Ti C树枝晶,γ-Ni Cr Al Ti固溶体基体及弥散分布的球状Ca F2颗粒组成.由于硬质增强相Ti C与增韧相γ-Ni Cr Al Ti的共同作用,γ-Ni Cr Al Ti/Ti C与γ-Ni Cr Al Ti/Ti C/Ca F2复合涂层的磨损率在试验温度下都远低于Ti-6Al-4V基体;在600℃时,γ-Ni Cr Al Ti/Ti C/Ca F2涂层的平均摩擦系数为0.21,相对于基体与γ-Ni Cr Al Ti/Ti C涂层分别降低了43%,50%,表现出良好的高... | 关键词 | 激光熔覆;固体润滑;高温耐磨复合涂层;显微组织;性能; | 焊接学报 | 2015 |  | 36 | 05 | 59 | 64
[5 empty] | 刘秀波 | 苏州大学机电工程学院,江苏城乡建设职业学院,中国科学院兰州化学物理研究所固体润滑国家重点实验室
[5 empty] | 刘海青 | 苏州大学机电工程学院,江苏城乡建设职业学院,中国科学院兰州化学物理研究所固体润滑国家重点实验室
[5 empty] | 陈瑶 | 苏州大学机电工程学院,江苏城乡建设职业学院,中国科学院兰州化学物理研究所固体润滑国家重点实验室
451 |  |  | SS400钢焊接温度场分布规律模拟与验证 | 中文 | 陆恒昌 | 内蒙古科技大学材料与冶金学院 | 应用ANSYS软件对低碳钢SS400单道次焊接过程进行三维有限元模拟,将得到焊接温度场与焊接CCT曲线结合,对热影响区宽度和组织、硬度分布进行预测,通过焊接试验进行验证.结果表明,模拟计算的熔合区宽度为0.7~1.6 mm,过热粗晶区为1.3~2 mm,相变重结晶区和不完全重结晶区各为1 mm左右,热影响区整体宽度为3~4 mm,预测过热粗晶区硬度为180~195 HV,组织为铁素体、贝氏体和珠光体,模拟预测与试验结果较为吻合,因此计算模型和预测方法可靠,可为焊接热影响区组织和性能预报的进一步工作提供依据. | 关键词 | 热影响区;温度场;有限元;组织预报; | 焊接学报 | 2015 |  | 36 | 05 | 65 | 68
[5 empty] | 邢淑清 | 内蒙古科技大学材料与冶金学院
[5 empty] | 麻永林 | 内蒙古科技大学材料与冶金学院
[5 empty] | 陈重毅 | 内蒙古科技大学材料与冶金学院
452 |  |  | 气体保护焊烟尘形成机理分析 | 中文 | 李慷 | 天津大学材料科学与工程学院,中国医学科学院放射医学研究所,北洋国家精馏技术工程发展有限公司 | 以H08Mn2Si实芯焊丝的熔化极气体保护焊和SJ501药芯焊丝的CO2保护焊为对象,探讨了气体保护焊烟尘粒子的粒径分布特征和形成机理.采用准光弹性散射法测量烟尘粒径,并利用透射电镜(TEM)、能谱(EDS)对烟尘粒子的形貌、结构和化学成分进行了观察和分析.结果表明,两种工艺形成的烟尘一次粒子都呈球形,表面圆滑,直径一般小于200 nm,大多数烟尘粒子都是铁的氧化物.研究还发现,烟尘的二次粒子为链状或网状结构,由大量一次粒子聚结而成,与实芯焊丝的熔化极气体保护焊形成的烟尘相比,药芯焊丝CO2焊形成的烟尘化学成分更复杂,烟尘二次粒子更细小. | 关键词 | 气体保护焊;一次烟尘粒子;二次烟尘粒子;粒径分布;烟尘形貌; | 焊接学报 | 2015 |  | 36 | 05 | 69 | 72
[5 empty] | 杨立军 | 天津大学材料科学与工程学院,中国医学科学院放射医学研究所,北洋国家精馏技术工程发展有限公司
[5 empty] | 刘晓秋 | 天津大学材料科学与工程学院,中国医学科学院放射医学研究所,北洋国家精馏技术工程发展有限公司
[5 empty] | 岳宜文 | 天津大学材料科学与工程学院,中国医学科学院放射医学研究所,北洋国家精馏技术工程发展有限公司
[5 empty] | 李桓 | 天津大学材料科学与工程学院,中国医学科学院放射医学研究所,北洋国家精馏技术工程发展有限公司
453 |  |  | CH化合物和Ni60A对激光快速成形试件组织与力学性能的影响 | 中文 | 刘武 | 南华大学机械工程学院 | 采用5 k W横流CO2激光器在Q235基材上快速成形三种不同成分的304不锈钢粉末,分别为标准304不锈钢粉末,添加CH化合物的304不锈钢粉末,添加CH化合物以及Ni60A的304不锈钢粉末,通过试验方法观察三种不同成分的304不锈钢激光快速成形试件的的显微组织,研究其综合力学性能.结果表明,在304不锈钢粉末内添加CH化合物能显著提高激光快速成型试件的显微硬度,抗拉强度和断后伸长率,显微组织得到细化;而同时添加CH化合物及Ni60A的试件的抗拉强度及显微硬度得到更大的提高,但断后伸长率却有一定程度的降低. | 关键词 | 激光快速成形;显微硬度;抗拉强度;断后伸长率;显微组织; | 焊接学报 | 2015 |  | 36 | 05 | 73 | 76
[5 empty] | 张彦 | 南华大学机械工程学院
[5 empty] | 陈勇 | 南华大学机械工程学院
[5 empty] | 邱长军 | 南华大学机械工程学院
454 |  |  | Zn-Cu-Sn-Bi系锌基高温软钎料的组织与性能 | 中文 | 邢飞 | 吉林大学材料科学与工程学院,长春三友汽车部件制造有限公司 | 研制了一种熔化温度在350~500℃,钎焊铜和钢的Zn-2Cu-Sn-Bi系高温软钎料.试验采用差示扫描量热法(DSC)对Zn-2Cu-Sn-Bi系高温软钎料的熔化特性进行了研究.结果表明,Zn-2Cu-Sn-Bi系高温软钎料固相线温度为382.39~391.80℃,液相线温度为391.97~401.50℃,凝固区间9.37~12.64℃.Zn-2Cu-Sn-Bi系高温软钎料钎焊铜平均润湿面积206 mm2,随Sn元素含量的增加,钎料的润湿性能增强,润湿角最小为5°.微观组织观察发现,Zn-2Cu-Sn-Bi系高温软钎料组织由η-Zn相、ε-Cu Zn5相、Bi相和β-Sn相组成.钎焊接头产物为Zn-Cu化合物,界面反应层厚度80μm,由贝壳状反应层ε-Cu Zn4/Cu Zn5,平直反应层β-Cu Zn和γ-Cu5Zn8组成. | 关键词 | 钎料;锌基钎料;性能;微观组织; | 焊接学报 | 2015 |  | 36 | 05 | 77 | 80
[5 empty] | 邱小明 | 吉林大学材料科学与工程学院,长春三友汽车部件制造有限公司
[5 empty] | 张宏强 | 吉林大学材料科学与工程学院,长春三友汽车部件制造有限公司
[5 empty] | 尹善文 | 吉林大学材料科学与工程学院,长春三友汽车部件制造有限公司
455 |  |  | 铝合金厚板CMT补焊工艺试验 | 中文 | 路浩 | 南车青岛四方机车车辆股份有限公司 | 厚板铝合金产品在焊接生产制造中易出现局部气孔和焊接热裂纹等微小缺陷.对于重要产品需要进行修补,并且需要严格控制修补质量,降低焊接修复次数.针对铝合金厚板焊接结构修复质量提升的需求,利用低热输入、高质量的CMT焊接技术,进行7系高强铝合金CMT补焊工艺试验,与脉冲MIG焊接工艺的焊接接头组织进行了对比.结果表明,相对脉冲MIG焊接工艺,使用CMT工艺进行补焊的焊接温度场低,多次补焊焊接接头软化明显减弱,焊接接头组织恶化程度减弱.结果表明,铝合金厚板采用CMT焊接工艺进行补焊接头质量更为优良. | 关键词 | 冷金属过渡;铝合金;补焊; | 焊接学报 | 2015 |  | 36 | 05 | 81 | 84
456 |  |  | 钢表面激光熔覆Ti-Al球磨粉合成复合涂层 | 中文 | 贺文雄 | 哈尔滨工业大学(威海)材料科学与工程学院,哈尔滨工业大学先进焊接与连接国家重点实验室,海洋石油工程(青岛)有限公司 | 为提高钢的表面硬度及耐腐蚀性,选用钛,铝机械球磨粉末在Q235钢基体表面进行激光熔覆试验,使钛,铝发生反应并制备Ti-Al金属间化合物复合涂层.综合运用DTA、XRD和SEM分析方法对激光熔覆涂层的成分与组织进行分析,并对复合涂层的硬度及耐腐蚀性进行测试.结果表明,机械球磨可使粉体细化,涂层与基体形成了冶金结合,涂层由Al3Ti,Al3Fe,Fe,Al N和Fe O组成,同时激光熔覆涂层具有较高的硬度及优良的耐腐蚀性能.当激光功率为1000 W,扫描速度为600 mm/min时,复合涂层同时获得最高显微硬度和耐腐蚀阻抗值,分别为949.5HV和600 kΩ. | 关键词 | 机械球磨;激光熔覆;Ti-Al金属间化合物;显微硬度;耐腐蚀性; | 焊接学报 | 2015 |  | 36 | 05 | 85 | 88
[5 empty] | 赵健 | 哈尔滨工业大学(威海)材料科学与工程学院,哈尔滨工业大学先进焊接与连接国家重点实验室,海洋石油工程(青岛)有限公司
[5 empty] | 吕志军 | 哈尔滨工业大学(威海)材料科学与工程学院,哈尔滨工业大学先进焊接与连接国家重点实验室,海洋石油工程(青岛)有限公司
[5 empty] | 赵洪运 | 哈尔滨工业大学(威海)材料科学与工程学院,哈尔滨工业大学先进焊接与连接国家重点实验室,海洋石油工程(青岛)有限公司
457 |  |  | 基于预充氢拉伸法的焊接接头氢致裂纹敏感性评价 | 中文 | 张敬强 | 哈尔滨工业大学先进焊接与连接国家重点实验室,佳木斯大学材料科学与工程学院,浙江工业大学化工机械设计研究 | 提出了焊接接头预充氢拉伸法评价焊接接头氢致裂纹敏感性的新方法,以30Cr Mn Si Ni2钢TIG焊接接头为研究对象,对此方法进行了试验验证.结果表明,预充氢后的拉伸试样断裂位置由未充氢时的母材区转变为HAZ粗晶区,预充氢电流对屈服强度影响不大,随预充氢电流密度增加抗拉强度下降,断后伸长率和断面收缩率减小.同时,随着预充氢电流的增加,断裂方式由准解理断裂和韧窝断裂组成的混合型断裂逐渐向穿晶准解理断裂和沿晶准解理混合断裂过渡.预充氢拉伸试验结果表明该方法能够方便地确定焊接接头临氢环境时的薄弱环节,有效评价焊接接头氢致裂纹敏感性. | 关键词 | 预充氢拉伸试验法;焊接接头;氢致裂纹敏感性;预充氢电流密度; | 焊接学报 | 2015 |  | 36 | 05 | 89 | 92
[5 empty] | 杨建国 | 哈尔滨工业大学先进焊接与连接国家重点实验室,佳木斯大学材料科学与工程学院,浙江工业大学化工机械设计研究
[5 empty] | 薛刚 | 哈尔滨工业大学先进焊接与连接国家重点实验室,佳木斯大学材料科学与工程学院,浙江工业大学化工机械设计研究
[5 empty] | 王佳杰 | 哈尔滨工业大学先进焊接与连接国家重点实验室,佳木斯大学材料科学与工程学院,浙江工业大学化工机械设计研究
[5 empty] | 方洪渊 | 哈尔滨工业大学先进焊接与连接国家重点实验室,佳木斯大学材料科学与工程学院,浙江工业大学化工机械设计研究
458 |  |  | 高Ti-Nb系高强钢焊接接头回火前后的力学行为 | 中文 | 张楠 | 首钢技术研究院 | 采用混合气体保护焊,研究了高Ti-Nb成分体系控轧控冷高强钢焊接接头在回火前后的力学性能变化,阐述了焊态接头的软化机理,分析了这些变化与微观组织的联系.结果表明,随焊接热输入的增加,细小的(Ti,Nb)(C,N)析出相粒子回溶基体,CGHAZ软化程度加剧;回火后接头软化程度缓解,母材强度提高,但随着回火温度的提高,接头及母材的冲击韧性均呈降低趋势,其原因与原始组织遗传及正交Fe3C型碳化物沿晶界析出有关. | 关键词 | 回火;高强钢;焊接接头;软化;析出相粒子; | 焊接学报 | 2015 |  | 36 | 05 | 93 | 98
[5 empty] | 董现春 | 首钢技术研究院
[5 empty] | 潘辉 | 首钢技术研究院
[5 empty] | 章军 | 首钢技术研究院
459 |  |  | 核电汽轮机焊接低压转子1∶1模拟件接头高周疲劳性能及门槛值预测 | 中文 | 孙林根 | 清华大学机械工程系,上海电气电站设备有限公司 | 测试了25Cr2Ni2Mo V百万千瓦级核电汽轮机焊接低压转子1∶1模拟件埋弧焊接头的高周疲劳性能,高周疲劳断口分析表明,内部启裂源多为气孔,且有明显的分区现象.已有文献计算启裂区应力强度因子幅的公式多应用于内部夹杂物启裂的情况,文中针对模拟件埋弧焊接头高周疲劳裂纹椭球形气孔裂纹源,提出裂纹源形状影响因子对已有公式进行修正,建立了通过高周疲劳测试和断口观察预测疲劳裂纹扩展门槛值的方法.该方法通过白光干涉形貌仪确定启裂区的面积、采用对数拟合确定启裂源形状影响因子等手段,预测出埋弧焊接头焊缝区的疲劳裂纹扩展门槛值,并进行了模拟件埋弧焊接头的疲劳裂纹扩展门槛值的测试,结果一致,进一步验证了方法的合理性. | 关键词 | 核电焊接转子;高周疲劳;启裂区;形状影响因子;门槛值; | 焊接学报 | 2015 |  | 36 | 05 | 99 | 103
[5 empty] | 蔡志鹏 | 清华大学机械工程系,上海电气电站设备有限公司
[5 empty] | 潘际銮 | 清华大学机械工程系,上海电气电站设备有限公司
[5 empty] | 王朋 | 清华大学机械工程系,上海电气电站设备有限公司
[5 empty] | 霍鑫 | 清华大学机械工程系,上海电气电站设备有限公司
[5 empty] | 齐艳娜 | 清华大学机械工程系,上海电气电站设备有限公司
460 |  |  | A517Q齿条钢的焊接性 | 中文 | 谢云 | 中国第一重型机械股份公司海洋工程事业部 | 通过斜Y坡口焊接裂纹试验、焊接热影响区最高硬度试验和焊接接头力学性能试验,系统地研究了A517Q齿条钢的焊接性.结果表明,在拘束焊接时,A517Q齿条钢的焊接冷裂纹敏感性随钢板厚度由30 mm增大至60 mm而增大;提高预热温度有助于降低该钢的焊接冷裂倾向和热影响区的淬硬程度.177.8 mm厚A517Q齿条钢板的焊接接头具有高强度和高韧性,能够满足使用性能要求;焊接热影响区的显微组织以低碳板条马氏体和板条贝氏体为主,该区硬度明显高出焊缝区和母材区,淬硬倾向较大,存在一定的冷裂风险. | 关键词 | 海洋平台;齿条钢;焊接性; | 焊接学报 | 2015 |  | 36 | 05 | 104 | 108
461 |  |  | 焊补对SMA490BW焊接接头疲劳性能的影响 | 中文 | 王志杰 | 石家庄铁道大学材料科学与工程学院 | 利用MTS-810疲劳试验机测试了耐候钢SMA490BW对接接头原始焊件、一次焊补件、二次焊补件的疲劳性能.分别拟合了三类接头的均值S-N曲线和存活率95%、置信度75%的P-C-S-N曲线.分析了焊补对焊接接头疲劳性能的影响.结果表明,三组疲劳数据点基本在允许的分散带内,焊补没有对焊接接头疲劳性能造成明显的影响.将三组数据整合在一起作为一个样本,运用成组法和升降法数据处理思想获得疲劳曲线.并通过八节点法绘制了疲劳极限图Goodman-Smith图,为转向架焊补后疲劳强度校核提供了依据. | 关键词 | 疲劳;焊补;疲劳极限图; | 焊接学报 | 2015 |  | 36 | 05 | 109 | 112
[5 empty] | 齐芳娟 | 石家庄铁道大学材料科学与工程学院
[5 empty] | 林松 | 石家庄铁道大学材料科学与工程学院
[5 empty] | 郑萌萌 | 石家庄铁道大学材料科学与工程学院
462 |  |  | 基于轮廓法测试惯性摩擦焊接头内部残余应力 | 中文 | 刘川 | 江苏科技大学材料科学与工程学院,江苏科技大学船舶与海洋工程学院 | 采用轮廓法测试小尺寸镍基高温合金惯性摩擦焊接头的内部环向应力、中等尺寸惯性摩擦焊接头内部环向和轴向应力;分析惯性摩擦焊接头内部环向和轴向残余应力分布特征.结果表明,轮廓法能测试小尺寸及窄小焊缝试件的内部残余应力,能反映出窄小焊缝内部的大梯度焊接残余应力全貌;惯性摩擦焊接头的环向应力沿轴向变化剧烈,沿环向分布均匀,沿厚度分布不均匀;焊缝中心位置外表层区域环向应力小于内表层区域环向应力;焊缝中心外表面轴向应力为压应力,而内表面轴向应力为拉应力,且轴向应力沿厚度呈线性变化. | 关键词 | 残余应力;轮廓法;惯性摩擦焊; | 焊接学报 | 2015 |  | 36 | 06 | 1 | 4
[5 empty] | 冯俊 | 江苏科技大学材料科学与工程学院,江苏科技大学船舶与海洋工程学院
[5 empty] | 朱海洋 | 江苏科技大学材料科学与工程学院,江苏科技大学船舶与海洋工程学院
[5 empty] | 李良碧 | 江苏科技大学材料科学与工程学院,江苏科技大学船舶与海洋工程学院
463 |  |  | 主管旋转式相贯曲线自动焊接模型与仿真 | 中文 | 石磊 | 山东大学控制科学与工程学院 | 相贯管道的主管旋转式焊接方式能够实现相贯焊缝的全过程平角焊,降低工艺复杂度并提高焊接质量.为了实现相贯管道的自动化焊接,建立了主管旋转式相贯曲线自动焊接模型.以一般性相贯管道几何模型为基础,用齐次变换矩阵分析了焊缝特征和焊枪姿态,得出了主管旋转角的变化规律及焊枪与世界坐标系的空间位置关系.利用MATLAB和Open GL对相贯管道的几何模型和焊接过程的运动模型进行了仿真.结果表明,该自动焊接模型是可行的,可以用于主管旋转式相贯曲线自动焊接的实时插补或离线编程. | 关键词 | 主管旋转;相贯曲线;自动焊接; | 焊接学报 | 2015 |  | 36 | 06 | 5 | 8
[5 empty] | 田新诚 | 山东大学控制科学与工程学院
464 |  |  | 正火处理对贝氏体钢辙叉铝热焊接头性能和组织的影响 | 中文 | 史晓波 | 燕山大学亚稳材料制备技术与科学国家重点实验室,燕山大学材料科学与工程学院 | 利用Gleeble-3500试验机模拟了贝氏体钢辙叉铝热焊热影响区各位置的热循环过程,研究了焊后正火工艺对热影响区性能与组织的影响.热模拟结果表明,铝热焊后对接头进行900℃的正火处理,可以使焊接热影响区重新转变为贝氏体组织,提高了冲击韧性并改善硬度分布均匀性,强度值也达到或接近母材水平.根据热模拟试验结果,对贝氏体钢辙叉和U75V钢轨进行了实际的铝热焊接.结果表明,900℃火焰加热正火处理后,焊缝及热影响区软化区的硬度和抗拉强度值均有明显提高,这对提高焊接接头的使用寿命有重要作用. | 关键词 | 贝氏体钢;辙叉;铝热焊;热模拟; | 焊接学报 | 2015 |  | 36 | 06 | 9 | 13
[5 empty] | 张福成 | 燕山大学亚稳材料制备技术与科学国家重点实验室,燕山大学材料科学与工程学院
[5 empty] | 张明 | 燕山大学亚稳材料制备技术与科学国家重点实验室,燕山大学材料科学与工程学院
[5 empty] | 王明明 | 燕山大学亚稳材料制备技术与科学国家重点实验室,燕山大学材料科学与工程学院
[5 empty] | 郑春雷 | 燕山大学亚稳材料制备技术与科学国家重点实验室,燕山大学材料科学与工程学院
465 |  |  | 船舱流水孔自动识别跟踪焊接系统 | 中文 | 郭亮 | 南昌大学江西省机器人与焊接自动化重点实验室,南昌航空大学信息工程学院 | 船舶制造中,为加强船体强度,船舱底部设置许多格子间,其工作环境狭小且存在不连续焊缝,影响焊接生产效率.现有焊接机器人无法识别流水孔特征点位置,目前主要由人工来完成焊接.在旋转电弧传感焊接机器人的基础上,增加激光视觉传感器用于识别流水孔的特征点,结合嵌入式工控机和其它硬件,通过自主开发的VC++软件完成对船舱流水孔焊缝自动识别、跟踪及焊接.结果表明,该系统便携灵活,适用于船舱格子间焊接作业且识别和跟踪效果良好. | 关键词 | 流水孔;激光视觉传感器;旋转电弧传感器;格子间; | 焊接学报 | 2015 |  | 36 | 06 | 14 | 18
[5 empty] | 张华 | 南昌大学江西省机器人与焊接自动化重点实验室,南昌航空大学信息工程学院
[5 empty] | 高延峰 | 南昌大学江西省机器人与焊接自动化重点实验室,南昌航空大学信息工程学院
466 |  |  | 微弧离子沉积阻燃涂层及其性能 | 中文 | 傅斌友 | 北京金轮坤天特种机械有限公司 | 采用微弧离子表面改性技术在TC11合金表面制备阻燃涂层,采用扫描电镜、透射电镜、XRD等方法分析了阻燃涂层组织及物相,采用"钛火"液滴法试验平台测试了TC11钛合金在300~700℃之间的燃烧参数,验证了同等试验条件下带有阻燃涂层TC11钛合金试样在300~700℃之间的阻燃有效性.结果表明,制备的阻燃涂层主要由Ti Zr非晶相组成,涂层致密,与基体为冶金结合,700℃以内具有一定的阻燃性能,分析阻燃涂层的阻燃机理主要为涂层吸收能量,减小基体对热量的吸收,同时阻止钛合金与氧接触机制来阻燃. | 关键词 | 微弧离子表面改性技术;阻燃涂层;TC11钛合金;阻燃性能; | 焊接学报 | 2015 |  | 36 | 06 | 19 | 22
[5 empty] | 汪瑞军 | 北京金轮坤天特种机械有限公司
[5 empty] | 史萌 | 北京金轮坤天特种机械有限公司
[5 empty] | 屈轶 | 北京金轮坤天特种机械有限公司
467 |  |  | 5A06铝合金厚板双丝PMIG焊接头组织与性能 | 中文 | 杨嘉佳 | 南京理工大学材料科学与工程学院,北京新立机械有限责任公司 | 采用双丝PMIG协同式高效焊接方法对板厚为60 mm的5A06铝合金进行了焊接试验,获得了优良的焊接接头,并对焊接接头进行了金相组织和力学性能分析.结果表明,母材保持轧制态纤维状组织,焊缝组织细密均匀,主要为α(Al),β(Mg2Al3)及部分Mg2Si杂质相.接头平均抗拉强度和断后伸长率分别为306.17 MPa和11.93%,达到母材的90.5%和61.5%.对比接头各层显微组织和力学性能发现,热输入影响焊接接头热影响区宽度和力学性能.在焊接热输入最小的正面盖面层,焊缝组织更细,热影响区宽度更窄,试样力学性能更好. | 关键词 | 厚板铝合金;双丝焊;显微组织;力学性能;焊接热输入; | 焊接学报 | 2015 |  | 36 | 06 | 23 | 26
[5 empty] | 王克鸿 | 南京理工大学材料科学与工程学院,北京新立机械有限责任公司
[5 empty] | 曹慧 | 南京理工大学材料科学与工程学院,北京新立机械有限责任公司
[5 empty] | 冯曰海 | 南京理工大学材料科学与工程学院,北京新立机械有限责任公司
[5 empty] | 吴统立 | 南京理工大学材料科学与工程学院,北京新立机械有限责任公司
468 |  |  | Al2O3陶瓷与紫铜的间接钎焊 | 中文 | 付伟 | 哈尔滨工业大学现代焊接生产技术国家重点实验室,哈尔滨工业大学(威海)山东省特种焊接技术重点实验室 | 利用Sn0.3Ag0.7Cu-4%Ti金属化涂料,在金属化温度900℃、保温时间30 min条件下,对Al2O3陶瓷表面进行金属化处理,然后在钎焊温度600℃、保温时间5 min条件下,利用Sn0.3Ag0.7Cu钎料实现Al2O3陶瓷与紫铜的间接钎焊,通过SEM,EDS和XRD等分析测试手段对金属化层显微组织、Al2O3陶瓷/铜接头结合强度和接头断口形貌等进行了分析.结果表明,利用金属化方法得到了均匀且与Al2O3陶瓷结合良好的金属化层,并实现了Al2O3陶瓷与铜的间接连接,接头界面结构为Cu/Cu3Sn/Cu6Sn5/Sn(s,s)+Ti6Sn5/Al2O3陶瓷.钎焊接头抗剪强度为13.6 MPa,接头断裂发生于金属间化合物层. | 关键词 | 氧化铝陶瓷;活性元素;间接钎焊;金属化;无铅钎料; | 焊接学报 | 2015 |  | 36 | 06 | 27 | 30
[5 empty] | 宋晓国 | 哈尔滨工业大学现代焊接生产技术国家重点实验室,哈尔滨工业大学(威海)山东省特种焊接技术重点实验室
[5 empty] | 赵一璇 | 哈尔滨工业大学现代焊接生产技术国家重点实验室,哈尔滨工业大学(威海)山东省特种焊接技术重点实验室
[5 empty] | 韩桂海 | 哈尔滨工业大学现代焊接生产技术国家重点实验室,哈尔滨工业大学(威海)山东省特种焊接技术重点实验室
[5 empty] | 冯吉才 | 哈尔滨工业大学现代焊接生产技术国家重点实验室,哈尔滨工业大学(威海)山东省特种焊接技术重点实验室
469 |  |  | 成分和热处理对核级不锈钢堆焊材料氧化行为的影响 | 中文 | 曹鑫源 | 北京科技大学国家材料服役安全科学中心,中广核工程公司设计院 | 利用SEM,XRD和XPS等手段研究了二种核级不锈钢堆焊材料在350℃/22 MPa高温高压水中的氧化行为.结果表明,随着腐蚀周期的增加,不锈钢堆焊材料表面氧化物颗粒数量逐渐增多,氧化物颗粒尺寸逐渐增大,氧化膜厚度逐渐增加;不锈钢堆焊材料表面氧化膜为外层富铁内层富铬的双层结构,氧化膜组成成分主要为Fe-Cr氧化物;Cr元素含量的增加会降低材料表面氧化物颗粒的数量和氧化膜厚度,而焊后热处理(PWHT)增加了材料表面氧化物颗粒的数量和氧化膜厚度. | 关键词 | 不锈钢堆焊;焊后热处理;氧化; | 焊接学报 | 2015 |  | 36 | 06 | 31 | 34
[5 empty] | 李兆登 | 北京科技大学国家材料服役安全科学中心,中广核工程公司设计院
[5 empty] | 丁贤飞 | 北京科技大学国家材料服役安全科学中心,中广核工程公司设计院
[5 empty] | 陆永浩 | 北京科技大学国家材料服役安全科学中心,中广核工程公司设计院
[5 empty] | 匡艳军 | 北京科技大学国家材料服役安全科学中心,中广核工程公司设计院
470 |  |  | Al2O3陶瓷与5005铝合金的高频感应钎焊 | 中文 | 任伟 | 哈尔滨工业大学先进焊接与连接国家重点实验室 | 为实现Al2O3陶瓷与5005铝合金的低温连接,采用Ag-Cu-Ti粉末对Al2O3陶瓷表面进行活性金属化处理.结果表明,当活性金属化温度为880~900℃,保温时间10 min时,在Al2O3陶瓷界面形成连续致密无缺陷的Ti3Cu3O反应层.采用Al-Si钎料对活性金属化Al2O3陶瓷与5005铝合金进行高频感应钎焊,研究了接头的典型界面组织及其形成过程.结果表明,当温度为600℃,保温时间为1 min时,铝合金侧由团状α-Al和晶间渗入的AlAg-Cu共晶组织构成,团状α-Al上有板条状初晶硅出现,Al2O3陶瓷侧有弥散分布的过共晶Al-Si组织,Ti3Cu3O反应层的形成是实现Al2O3陶瓷与5005铝合金可靠连接的关键,接头的最大抗剪强度达到52 MPa. | 关键词 | 活性金属化;间接钎焊;Al2O3陶瓷;铝合金; | 焊接学报 | 2015 |  | 36 | 06 | 35 | 38
[5 empty] | 张丽霞 | 哈尔滨工业大学先进焊接与连接国家重点实验室
[5 empty] | 郝通达 | 哈尔滨工业大学先进焊接与连接国家重点实验室
[5 empty] | 杨振文 | 哈尔滨工业大学先进焊接与连接国家重点实验室
471 |  |  | 含Nb元素堆焊层金属中碳化物的析出行为 | 中文 | 付莉超 | 华北理工大学轻工学院,燕山大学亚稳材料制备技术与科学国家重点实验室 | 以堆焊连铸辊为研究对象,研制三种不同合金元素Nb加入量的药芯焊丝,采用金相显微镜和扫描电镜对其显微组织、碳化物形貌进行了观察.采用X射线衍射仪对其相结构进行了测定.采用Thermo-Calc软件对含铌堆焊层金属中碳化物的析出行为进行分析.结果表明,堆焊层金属显微组织为铁素体、M23C6和MC.随着Nb元素含量增加,其显微组织得到细化,Nb C沿晶界析出.热力学计算结果表明,析出碳化物主要为MC,M23C6.随着Nb元素含量的增加,MC析出量增多,M23C6析出量减小.MC中主要是Nb元素,并溶解了一定量的Mo,V,Cr和Fe元素;M23C6中主要是Fe,Cr元素,即Nb元素含量变化主要影响MC型碳化物. | 关键词 | 合金元素铌;连铸辊;堆焊;热力学;碳化物; | 焊接学报 | 2015 |  | 36 | 06 | 39 | 43
[5 empty] | 赵鑫 | 华北理工大学轻工学院,燕山大学亚稳材料制备技术与科学国家重点实验室
[5 empty] | 杨庆祥 | 华北理工大学轻工学院,燕山大学亚稳材料制备技术与科学国家重点实验室
472 |  |  | flash芯片SMT焊点抗高g值冲击性能分析 | 中文 | 靳书云 | 中北大学仪器科学与动态测试教育部重点实验室,苏州大学机电工程学院 | 电子产品中电路板与芯片之间的焊点尺寸越来越小,在机械震动冲击过程中,焊点连接处是最容易被损坏的部位,为了研究机械震动冲击时SMT焊点抗高g(重力加速度约为10 m/s2)值冲击性能,利用霍普金森杆(Hopkinson bar)激光干涉仪对两片未灌封的动态参数测试的核心存储flash芯片的SMT焊点进行了抗高g值冲击性能试验.结果表明,flash芯片SMT焊点在无多次冲击情况下,可以抗高达1.3×105g的冲击加速度,在累积冲击情况下,SMT焊点的抗冲击加速度幅值能力迅速减弱. | 关键词 | 焊点;芯片;高冲击;未灌封;1.3×105g; | 焊接学报 | 2015 |  | 36 | 06 | 44 | 46
[5 empty] | 靳鸿 | 中北大学仪器科学与动态测试教育部重点实验室,苏州大学机电工程学院
[5 empty] | 张艳兵 | 中北大学仪器科学与动态测试教育部重点实验室,苏州大学机电工程学院
[5 empty] | 陈昌鑫 | 中北大学仪器科学与动态测试教育部重点实验室,苏州大学机电工程学院
473 |  |  | 等离子重叠熔敷对Fe-Cr-C-Ti涂层性能的影响 | 中文 | 刘均波 | 潍坊学院机电与车辆工程学院 | 由于材料的磨损性能与其组织关系密切,因此重叠熔敷涂层的制备方法对涂层磨损性能也有着重要影响.在前期试验基础上制得等离子一层、二层和三层重叠熔敷涂层,采用SEM等观察了重叠熔敷涂层的显微组织和磨损形貌,用半自动显微硬度计进行硬度测试,用磨损试验机测试计算了涂层的摩擦系数,并通过比较3种重叠熔敷涂层的组织和磨损性能,探讨了重叠熔敷工艺对涂层磨损性能的影响,以指导涂层的制备工艺.结果表明,随着重叠熔敷层数的增加,涂层摩擦系数降低,耐磨性能和载荷特性显著提高. | 关键词 | 等离子;重叠熔敷涂层;磨损性能; | 焊接学报 | 2015 |  | 36 | 06 | 47 | 51
474 |  |  | 激光沉积成形修复薄壁叶片模拟件的三维形变分析 | 中文 | 任维彬 | 装甲兵工程学院装备再制造技术国防科技重点实验室,65589部队保障部 | 压缩机叶片激光再制造对设备延寿意义重大,但过程所产生的微小、离散、非线性形变影响叶轮整体运行性能,且该类形变难以精确测量,影响工艺优化及成形性能评价,文中针对该问题展开研究,以体积损伤薄壁叶片模拟件为对象开展激光再制造,以三维反求的表面点云数据为依据,对再制造前后整体型面、热影响区以及垂直截面形变变化规律开展分析.结果表明,模拟件整体形变变化较小,形状尺寸变化在0.2~0.5 mm之间,热影响区是形变最集中区域;热影响区形变呈均匀分布特征,尺寸变化在0.44~0.50 mm之间;垂直截面形状尺寸变化在-0.2~0.2 mm之间,呈微小形变弯曲特征. | 关键词 | 激光再制造;三维反求;形变分析;叶片模拟件; | 焊接学报 | 2015 |  | 36 | 06 | 52 | 56
[5 empty] | 董世运 | 装甲兵工程学院装备再制造技术国防科技重点实验室,65589部队保障部
[5 empty] | 徐滨士 | 装甲兵工程学院装备再制造技术国防科技重点实验室,65589部队保障部
[5 empty] | 王玉江 | 装甲兵工程学院装备再制造技术国防科技重点实验室,65589部队保障部
[5 empty] | 刚肖 | 装甲兵工程学院装备再制造技术国防科技重点实验室,65589部队保障部
475 |  |  | 基于机器视觉焊接轨迹搜索算法 | 中文 | 李琳 | 华南理工大学机械与汽车工程学院 | 传统的焊接机器人一般采用示教再现的方法获取焊接轨迹,为确保这种工作模式能够实施,需要在前工序中采用人工点焊完成工件的定位,这将引起定位误差,使实际轨迹偏离示教轨迹.针对该问题,提出了基于机器视觉焊接轨迹搜索算法.基于几何形状的金字塔分层模板匹配技术,计算偏移量和旋转量从而校正示教轨迹.结果表明,该算法具有较高的精度和效率,能满足机器人自动搜索轨迹对实时响应的要求.工业应用表明,在实际焊接中,当焊接工件在X轴和Y轴方向有±5.5 mm的偏移量、在XOY平面上有8°的旋转角度时,该算法仍能准确搜索到焊接轨迹. | 关键词 | 机器视觉;模板匹配;焊接轨迹;焊接机器人; | 焊接学报 | 2015 |  | 36 | 06 | 57 | 60
[5 empty] | 李春 | 华南理工大学机械与汽车工程学院
[5 empty] | 邹焱飚 | 华南理工大学机械与汽车工程学院
476 |  |  | 微细加工表面的三维微观形貌比较分析 | 中文 | 张彬 | 哈尔滨工程大学机电工程学院,哈尔滨工程大学图书馆,洛阳理工学院机械工程系 | 分析三种微细加工表面微观结构、表面凸峰的高斯曲率以及表面谱距特征的结果表明,微细电火花线切割加工表面由随机分布的半球状或半椭球状的凸峰和凹坑组成,没有明显的纹理方向,表面高度、斜度均一性及等方性较好,呈典型的各向同性特征.精密磨削加工表面由较为规则的棱和沟组成,有明显的加工纹理方向,表面斜率均一性和等方性较差,呈典型的各向异性特征.激光微细加工表面由单峰和多峰相连组成,表面纹理方向性不明显,表面等方性很好,但高度和斜率均一性较差,虽然属于各向同性表面,但具有特殊性,在表面评价时应选取适当评价参数. | 关键词 | 微细加工;微观形貌;高斯曲率;谱距;表征; | 焊接学报 | 2015 |  | 36 | 06 | 61 | 64
[5 empty] | 郭黎滨 | 哈尔滨工程大学机电工程学院,哈尔滨工程大学图书馆,洛阳理工学院机械工程系
[5 empty] | 张志航 | 哈尔滨工程大学机电工程学院,哈尔滨工程大学图书馆,洛阳理工学院机械工程系
[5 empty] | 姚风龙 | 哈尔滨工程大学机电工程学院,哈尔滨工程大学图书馆,洛阳理工学院机械工程系
[5 empty] | 郭猛 | 哈尔滨工程大学机电工程学院,哈尔滨工程大学图书馆,洛阳理工学院机械工程系
477 |  |  | 磁控等离子弧堆焊过程中热力学特点初探 | 中文 | 武小娟 | 沈阳理工大学材料科学与工程学院,沈阳工业大学材料科学与工程学院 | 在铁基合金的等离子堆焊过程中,施加水冷和磁场.通过调整水冷和磁场状态进行堆焊试验,并对堆焊试样的显微组织进行分析,探究磁控状态下铁基堆焊层的相变热力学特点.结果表明,外加磁场和强制水冷可以改变堆焊层中硬质相的分布和形态,外加磁场通过降低奥氏体相变势垒,使相变驱动力增大,临界形核半径减小,进而提高硬质相的形核率.Cr7C3硬质相的易磁化轴与其择优生长方向一致,均为"长条形"侧面. | 关键词 | 磁控焊接;等离子堆焊;热力学;组织性能; | 焊接学报 | 2015 |  | 36 | 06 | 65 | 68
[5 empty] | 苏允海 | 沈阳理工大学材料科学与工程学院,沈阳工业大学材料科学与工程学院
[5 empty] | 张桂清 | 沈阳理工大学材料科学与工程学院,沈阳工业大学材料科学与工程学院
[5 empty] | 孟凡玲 | 沈阳理工大学材料科学与工程学院,沈阳工业大学材料科学与工程学院
478 |  |  | 铝合金三元气体保护焊温度场及接头组织特征 | 中文 | 路浩 | 南车青岛四方机车车辆股份有限公司技术本部 | 针对铝合金三元气体保护焊力学性能提升原因分析的需求,使用测温系统采集铝合金纯氩气体保护、三元气体保护焊接的热循环曲线,分析焊接温度场特征的差异.研究发现三元气体保护焊温度场更加集中,峰值温度更高,降温速率更快.对纯氩气体保护、三元气体保护焊接头进行染色法观察发现,三元气体保护堆焊时晶粒更大,气孔率更低;对接焊时,三元气体保护焊接头的半熔化区存在晶界液化现象,三元气体保护焊的晶界液化现象更加严重,半熔化区宽度更窄.结果表明,焊接温度场是引起焊接接头力学性能提升的根本原因. | 关键词 | 三元混合气体;铝合金;焊接温度场;接头组织; | 焊接学报 | 2015 |  | 36 | 06 | 69 | 72
479 |  |  | 钛和锶对舰船用ER4043铝合金焊丝显微组织和性能的影响 | 中文 | 王博 | 南京航空航天大学材料科学与技术学院,浙江宇光铝材有限公司 | 研究了元素Ti,Sr变质对舰船用ER4043铝合金焊丝的显微组织以及焊缝力学性能的影响.结果表明,钛的加入不仅能细化α-Al基体,还能变质共晶硅,促使粗大的片状或针状共晶硅转变为短棒状,提高4043合金轧杆以及接头的抗拉强度,并且当添加量为0.08%(质量分数)时接头强度达到166 MPa,比未变质4043焊缝接头强度提高5.7%;单独添加锶对α-Al晶粒的细化效果更为明显,共晶硅相以粒状均匀分布,并且当Sr元素的添加量为0.02%时,焊缝抗拉强度达到最大值187 MP,比未变质4043焊缝接头强度提高19.1%;通过数据对比可以发现,锶对4043的变质效果明显优于钛对4043的变质效果. | 关键词 | Ti元素;Sr元素;4043铝焊丝;显微组织;力学性能; | 焊接学报 | 2015 |  | 36 | 06 | 73 | 76
[5 empty] | 薛松柏 | 南京航空航天大学材料科学与技术学院,浙江宇光铝材有限公司
[5 empty] | 黄杰 | 南京航空航天大学材料科学与技术学院,浙江宇光铝材有限公司
[5 empty] | 马超力 | 南京航空航天大学材料科学与技术学院,浙江宇光铝材有限公司
[5 empty] | 林中强 | 南京航空航天大学材料科学与技术学院,浙江宇光铝材有限公司
480 |  |  | 960MPa级熔敷金属组织及冲击韧性分析 | 中文 | 吴炳智 | 哈尔滨工业大学先进焊接与连接国家重点实验室,机械科学研究院哈尔滨焊接研究所 | 研制开发了960 MPa级高强韧性气体保护焊丝,利用金相显微镜(OM)、扫描电子显微镜(SEM)、透射电子显微镜(TEM),并通过低温示波冲击等试验研究了熔敷金属微观组织和冲击韧性.结果表明,熔敷金属金相组织为粒状贝氏体(GB)+低碳马氏体(M),马氏体的出现可能和合金元素的成分偏析有关.贝氏体铁素体(BF)板条晶界形核并向晶内生长,BF片条间有呈薄膜状分布的残余奥氏体(γ’),对韧性有利.该贝氏体-马氏体型混合组织冲击韧性较好,热输入为13.7 k J/cm时,熔敷金属裂纹扩展功和冲击吸收总功分别为63和75 J. | 关键词 | 高强度钢;熔敷金属;组织;冲击韧性; | 焊接学报 | 2015 |  | 36 | 06 | 77 | 80
[5 empty] | 荆文 | 哈尔滨工业大学先进焊接与连接国家重点实验室,机械科学研究院哈尔滨焊接研究所
[5 empty] | 徐玉君 | 哈尔滨工业大学先进焊接与连接国家重点实验室,机械科学研究院哈尔滨焊接研究所
[5 empty] | 孙静涛 | 哈尔滨工业大学先进焊接与连接国家重点实验室,机械科学研究院哈尔滨焊接研究所
[5 empty] | 王旭友 | 哈尔滨工业大学先进焊接与连接国家重点实验室,机械科学研究院哈尔滨焊接研究所
481 |  |  | 焊接模拟中自适应高温截断技术及阈值优化 | 中文 | 刘学 | 吉林大学机械科学与工程学院,吉林大学生物与农业工程学院,长春理工大学机电工程学院 | 以T形接头为研究对象,对其温度场和焊后产生的残余变形进行分析.采用顺序耦合分析方式,对不同材料和结构设计了自适应高温截断方法.基于S355J2G3的材料性质,对截断温度进行阈值优选,建立模拟仿真优劣的评价方式.同时将自适应高温截断策略应用于T形接头算例.结果表明,最优截断温度下的仿真结果与试验值相吻合,确立的评价标准科学合理,提高了位移解的精度并缩短了计算时间,实现了焊接数值模拟的高效性与精确性,并将其扩展应用到如转向架构架侧梁等的大型结构焊接中. | 关键词 | 焊接数值模拟;自适应高温截断;阈值优化;评价标准;残余变形; | 焊接学报 | 2015 |  | 36 | 06 | 81 | 84
[5 empty] | 徐涛 | 吉林大学机械科学与工程学院,吉林大学生物与农业工程学院,长春理工大学机电工程学院
[5 empty] | 马龙 | 吉林大学机械科学与工程学院,吉林大学生物与农业工程学院,长春理工大学机电工程学院
[5 empty] | 于征磊 | 吉林大学机械科学与工程学院,吉林大学生物与农业工程学院,长春理工大学机电工程学院
[5 empty] | 修航 | 吉林大学机械科学与工程学院,吉林大学生物与农业工程学院,长春理工大学机电工程学院
482 |  |  | 过渡层对铝/钢FSB接头性能和组织的影响 | 中文 | 俞伟元 | 兰州理工大学甘肃省有色金属新材料重点实验室 | 通过镀覆镍及Ni/Cu复合过渡层,采用锌作为钎料,对工业纯铝和低碳钢板进行了搅拌摩擦钎焊(FSB)连接.对焊接接头进行了拉剪和抗撕裂试验,并与无任何过渡层接头进行了对比.用扫描电镜及能谱对接头界面形貌和微观组织进行了分析,研究分析了过渡层对铝/钢FSB接头力学性能和微观组织的影响.结果表明,过渡层能有效阻止脆性Al-Fe金属间化合物的生成,增加了接头抗撕裂载荷强度,提高接头的力学性能. | 关键词 | 铝/钢;搅拌摩擦钎焊;过渡层;金属间化合物; | 焊接学报 | 2015 |  | 36 | 06 | 85 | 89
[5 empty] | 邵家霖 | 兰州理工大学甘肃省有色金属新材料重点实验室
[5 empty] | 陈大林 | 兰州理工大学甘肃省有色金属新材料重点实验室
[5 empty] | 刘森辉 | 兰州理工大学甘肃省有色金属新材料重点实验室
483 |  |  | AP1000蒸汽发生器环焊缝局部热处理对U形管局部损伤的分析及预防 | 中文 | 杨松 | 哈电集团(秦皇岛)重型装备有限公司 | AP1000蒸汽发生器总装环缝局部消除应力热处理过程中,由于U形管的壁厚较薄,与支撑板间隙很小,支撑板暂时倾斜可能会在管子的局部形成永久性的塑性变形(压痕).采用有限元方法,对蒸汽发生器管板和下封头环缝局部热处理过程进行分析,获得在局部消除应力热处理过程二次侧空气温度的分布情况,及各组件的温度变化及变形规律.设计用于平衡内部温度的加热和冷却系统.结果表明,分析能够模拟实际热处理过程中各组件的变形趋势,冷却和加热系统能够有效的预防管子局部形成永久性的塑性变形. | 关键词 | 蒸汽发生器;局部热处理;换热管;局部压痕; | 焊接学报 | 2015 |  | 36 | 06 | 90 | 94
[5 empty] | 杨圆明 | 哈电集团(秦皇岛)重型装备有限公司
484 |  |  | 高速列车6N01侧墙激光复合焊接头软化行为分析 | 中文 | 李小宇 | 机械科学研究院哈尔滨焊接研究所 | 采用激光-电弧复合焊工艺焊接高速列车侧墙6N01铝合金型材,并对焊接接头的软化行为进行分析.通过拉伸试验、显微硬度测试、微观金相试验和拉伸断口SEM试验,系统分析激光-电弧复合焊焊接接头软化行为,并与目前生产中应用的MIG焊接头的性能进行对比.结果表明,采用复合焊,焊接接头强度均较MIG焊接头的强度提升10%以上,HAZ的软化区较MIG焊的减小了40%~60%;激光复合焊接头金相组织晶粒更细小,第二相质点数量多而且弥散细小,MIG焊热影响区晶粒长大倾向较大,强化相质点数量少并且尺寸较大.采用激光-电弧复合焊方法对高速列车车体的侧墙所发生的焊接接头软化有较大的改善. | 关键词 | 高速列车;侧墙;6N01铝合金;激光复合焊;软化; | 焊接学报 | 2015 |  | 36 | 06 | 95 | 98
[5 empty] | 王小朋 | 机械科学研究院哈尔滨焊接研究所
[5 empty] | 雷振 | 机械科学研究院哈尔滨焊接研究所
[5 empty] | 杨海锋 | 机械科学研究院哈尔滨焊接研究所
485 |  |  | 低匹配十字接头的“等承载”设计 | 中文 | 赵智力 | 哈尔滨理工大学材料科学与工程学院,哈尔滨工业大学先进焊接与连接国家重点实验室 | 为提高低匹配接头的静载承载能力和疲劳抗力,根据提出的"等承载"设计思想和实现条件,在确定十字接头应力集中最小化的焊缝形状方案的基础上,通过有限元计算及其结果的回归分析,建立了十字接头几何参数与焊趾、焊根应力集中系数的关系方程,进行了0.571匹配比十字接头等承载目的的接头形状参数设计.结果表明,设计延缓了拉伸及弯曲过程中低强焊缝和焊趾应力的增长速度,低强焊缝不先于母材屈服,应变集中先位于焊趾,随后向母材转移,接头断裂模式转变为安全的全面屈服断裂.该设计对高强度钢低匹配接头的应用具有重要意义. | 关键词 | 低匹配;十字接头;等承载能力;形状参数设计;全面屈服断裂; | 焊接学报 | 2015 |  | 36 | 06 | 99 | 102
[5 empty] | 张远健 | 哈尔滨理工大学材料科学与工程学院,哈尔滨工业大学先进焊接与连接国家重点实验室
[5 empty] | 方洪渊 | 哈尔滨理工大学材料科学与工程学院,哈尔滨工业大学先进焊接与连接国家重点实验室
[5 empty] | 刘雪松 | 哈尔滨理工大学材料科学与工程学院,哈尔滨工业大学先进焊接与连接国家重点实验室
486 |  |  | 热输入对BWELDY960Q钢焊接接头组织性能的影响 | 中文 | 秦华 | 沈阳工业大学材料科学与工程学院,辽宁石油化工大学机械工程学院 | 采用MAG焊方法焊接低合金高强度钢BWELDY960Q,在不同焊接工艺参数下获得焊接接头,研究焊接热输入对焊接接头组织性能的影响.结果表明,随着焊接热输入的提高,焊缝中针状铁素体的体积分数呈现先增加后减少的趋势,当焊接热输入为12.32 k J/cm时,焊缝中获得的针状铁素体所占的比例达到最大值.针状铁素体数量的增加,提高了焊缝和熔合区的冲击吸收功、焊接接头的抗拉强度、断后伸长率和断面收缩率.焊缝冲击断口呈韧窝花样,等轴韧窝与抛物线韧窝交替分布.熔合区冲击断口呈解理特征,解理台阶层次明显,并存在较多的撕裂棱. | 关键词 | 低合金高强度钢;热输入;针状铁素体;组织;性能; | 焊接学报 | 2015 |  | 36 | 06 | 103 | 106
[5 empty] | 刘政军 | 沈阳工业大学材料科学与工程学院,辽宁石油化工大学机械工程学院
[5 empty] | 苏允海 | 沈阳工业大学材料科学与工程学院,辽宁石油化工大学机械工程学院
[5 empty] | 林金梁 | 沈阳工业大学材料科学与工程学院,辽宁石油化工大学机械工程学院
487 |  |  | 空间焊接技术研究现状及展望 | 中文 | 冯吉才 | 哈尔滨工业大学先进焊接与连接国家重点实验室,哈尔滨工业大学(威海)山东省特种焊接技术重点实验室 | 随着空间探索活动的不断发展,空间飞行器呈现出大尺寸和长寿命的发展趋势,由此产生了大量的空间装配、维修和维护的任务,空间焊接作为一种优势明显的太空加工方法将有着广泛的应用前景.文中对空间焊接的背景进行了概述,对空间环境的特殊性及其对焊接过程的影响进行了总结,重点介绍了各种空间焊接方法的当前研究进展,分析了空间焊接地面模拟研究手段及当前相关设施的建设情况,展望了空间焊接的发展方向以及空间焊接地面模拟设施、焊接设备开发和远程遥控自动化焊接方面亟需开展的研究工作. | 关键词 | 空间焊接;空间环境;焊接方法;地面模拟;技术展望; | 焊接学报 | 2015 |  | 36 | 06 | 107 | 112
[5 empty] | 王厚勤 | 哈尔滨工业大学先进焊接与连接国家重点实验室,哈尔滨工业大学(威海)山东省特种焊接技术重点实验室
[5 empty] | 张秉刚 | 哈尔滨工业大学先进焊接与连接国家重点实验室,哈尔滨工业大学(威海)山东省特种焊接技术重点实验室
[5 empty] | 王廷 | 哈尔滨工业大学先进焊接与连接国家重点实验室,哈尔滨工业大学(威海)山东省特种焊接技术重点实验室
488 |  |  | 异种先进高强度钢搭接接头熔化极气体保护焊焊接工艺参数优化 | 中文 | 黄鹏飞 | 北京工业大学机械工程与应用电子技术学院,天津七所高科技有限公司 | 以2 mm板厚无涂层DP780与MS1180钢为母材的异型搭接接头为研究对象,运用正交试验方法优化其熔化极气体保护焊工艺参数.主要研究了送丝速度、焊接速度、电弧电压、焊接倾角4个影响接头上下板热输入分配的因素对异种材料搭接接头抗拉强度的影响规律.对正交试验及结果进行直观分析和方差分析,找到了影响接头抗拉强度的主要因子为送丝速度、焊接速度和焊接侧面倾角,同时通过回归分析得到了控制接头抗拉强度的近似二阶数学模型和最优工艺参数组,揭示了主要工艺参数对异种高强度钢搭接接头抗拉强度的影响规律. | 关键词 | 先进高强度钢;异型接头;熔化极气体保护焊;工艺参数优化; | 焊接学报 | 2015 |  | 36 | 07 | 1 | 4
[5 empty] | 熊威 | 北京工业大学机械工程与应用电子技术学院,天津七所高科技有限公司
[5 empty] | 闫恒宇 | 北京工业大学机械工程与应用电子技术学院,天津七所高科技有限公司
[5 empty] | 卢振洋 | 北京工业大学机械工程与应用电子技术学院,天津七所高科技有限公司
489 |  |  | 基于BC-MIG焊的铝/钢异种金属增材制造工艺 | 中文 | 苗玉刚 | 哈尔滨工程大学船舶工程学院,上海航天设备制造总厂 | 以2 mm厚Q235镀锌钢板为基板,直径1.2 mm的4043铝合金焊丝为增材材料,利用BC-MIG焊工艺进行增材试验,得到了成形美观,性能优良的T型材结构.采用金相显微镜、显微硬度仪、万能拉伸试验机对接头的组织形貌、硬度分布、剪切性能进行研究,获得了沉积层的组织和力学性能的变化规律.结果表明,沉积层最底部靠铝一侧和靠钢一侧分别形成细长针状和带状Fe/Al化合物,沉积层中部由向上生长的树枝晶组成,而在沉积层顶部的组织没有定向生长的趋势.剪切试验表明,铝/钢异种金属T型材最大可承受2 108 N的剪切力,剪切角达到13.5°时,受力一侧堆焊层根部发生断裂,堆焊层上无明显裂纹. | 关键词 | 增材制造;铝/钢异种金属;BC-MIG焊;微观组织; | 焊接学报 | 2015 |  | 36 | 07 | 5 | 8
[5 empty] | 曾阳 | 哈尔滨工程大学船舶工程学院,上海航天设备制造总厂
[5 empty] | 王腾 | 哈尔滨工程大学船舶工程学院,上海航天设备制造总厂
[5 empty] | 吴斌涛 | 哈尔滨工程大学船舶工程学院,上海航天设备制造总厂
[5 empty] | 封小松 | 哈尔滨工程大学船舶工程学院,上海航天设备制造总厂
490 |  |  | ForceArc双面焊熔池流场与温度场的数值模拟 | 中文 | 陈姬 | 山东大学材料液固结构演变与加工教育部重点实验室,德国联邦材料试验研究院焊接技术分所 | 基于超威弧(Force Arc)焊接时电弧的形态特征,及超短电弧下实现强制熔滴喷射过渡的特点,采用双椭圆分布热源模型及峰值指数熔滴热焓衰减分布模型.通过分析工件坡口形貌对Force Arc焊接物理过程的影响,建立贴体坐标系下的Force Arc焊接过程三维瞬态数值分析模型.模拟了不同预热温度及层间温度对焊接过程的影响,分析了工件上下坡口形貌对熔池传热、传质的影响,并与试验结果进行了对比.结果表明,文中所建模型能够较好地模拟Force Arc焊接过程,对优化其焊接工艺参数具有一定的指导意义. | 关键词 | 超威弧;流体流动;数值分析; | 焊接学报 | 2015 |  | 36 | 07 | 9 | 12
[5 empty] | 武传松 | 山东大学材料液固结构演变与加工教育部重点实验室,德国联邦材料试验研究院焊接技术分所
[5 empty] | Pittner A | 山东大学材料液固结构演变与加工教育部重点实验室,德国联邦材料试验研究院焊接技术分所
[5 empty] | Retheier M | 山东大学材料液固结构演变与加工教育部重点实验室,德国联邦材料试验研究院焊接技术分所
491 |  |  | 6061铝合金表面激光熔覆稀土CeO2+Ni60组织及摩擦磨损性能 | 中文 | 王成磊 | 桂林电子科技大学机电工程学院,桂林电子科技大学材料科学与工程学院 | 为提高铝合金的表面性能,利用激光熔覆技术在6061铝合金表面制备了添加稀土Ce O2的Ni60熔覆层,并通过金相显微镜、SEM、显微维氏硬度计和摩擦磨损试验机等设备研究了CeO2对Ni60熔覆层组织结构、硬度及摩擦磨损性能的影响.结果表明,加入2%的Ce O2可有效地减少熔覆层中的裂纹、孔洞和夹杂物,促进晶粒细化,提高熔覆层的组织均匀性、表面硬度及耐磨损性能;在相同磨粒磨损条件下,CeO2+Ni60熔覆层的耐磨性是铝合金的7.1倍,是Ni60熔覆层的1.6倍;Ni60熔覆层可以显著降低铝合金表面摩擦系数,而添加稀土CeO2能提高Ni60熔覆层的摩擦系数稳定性,从而改善Ce O2+Ni60熔覆层的耐磨性能. | 关键词 | 激光熔覆;稀土;铝合金;摩擦磨损; | 焊接学报 | 2015 |  | 36 | 07 | 13 | 16
[5 empty] | 高原 | 桂林电子科技大学机电工程学院,桂林电子科技大学材料科学与工程学院
[5 empty] | 张光耀 | 桂林电子科技大学机电工程学院,桂林电子科技大学材料科学与工程学院
492 |  |  | 焊缝屈服强度对SM490A钢焊接残余应力预测精度的影响 | 中文 | 叶延洪 | 重庆大学材料科学与工程学院 | 基于有限元分析软件MSC.Marc,开发了用于模拟焊接温度场、焊接应力场和应变场的热-弹-塑性有限元计算方法.以低合金高强度钢SM490A为研究对象,采用移动热源和实测得到的YGT50焊缝与母材高温热物理性能和力学性能数据,数值模拟了SM490A钢单道堆焊接头的焊接残余应力.并重点讨论了高组配接头焊缝的屈服强度对焊接残余应力的峰值和分布的影响.结果表明,对于高组配接头,当把焊缝和母材不加区分(等强匹配),两者都采用母材的屈服强度来计算焊接残余应力时,得到的焊缝处纵向残余应力明显低于实测值;当分别采用焊缝和母材的屈服强度来计算焊接残余应力时,得到的焊缝处纵向残余应力与试验值非常接近. | 关键词 | 焊接残余应力;有限元法;数值模拟;屈服强度; | 焊接学报 | 2015 |  | 36 | 07 | 17 | 20
[5 empty] | 孙加民 | 重庆大学材料科学与工程学院
[5 empty] | 蔡建鹏 | 重庆大学材料科学与工程学院
[5 empty] | 邓德安 | 重庆大学材料科学与工程学院
493 |  |  | 不同热处理状态AMS6308钢惯性摩擦焊接头组织及力学性能 | 中文 | 张春波 | 机械科学研究院哈尔滨焊接研究所 | 在HWI-IFW-130型轴/径向多功能惯性摩擦焊机上,成功实现热轧态与热轧态AMS6308钢、淬火+回火态与淬火+回火态AMS6308钢惯性摩擦焊接.对两种不同热处理状态的焊接接头进行检测分析.结果表明,母材为热轧态的焊接接头,焊缝区为马氏体组织,热力影响区和热影响区为马氏体+贝氏体组织;母材为淬火+回火态的焊接接头,焊缝区为马氏体组织,热力影响区和热影响区为马氏体回火组织.以焊缝为中心,显微维氏硬度呈对称分布,焊缝区显微维氏硬度最高;两种不同热处理状态母材获得的焊接接头,拉伸均断于母材. | 关键词 | 惯性摩擦焊;AMS6308钢;航空齿轮; | 焊接学报 | 2015 |  | 36 | 07 | 21 | 24
[5 empty] | 周军 | 机械科学研究院哈尔滨焊接研究所
[5 empty] | 赵玉珊 | 机械科学研究院哈尔滨焊接研究所
[5 empty] | 安洪亮 | 机械科学研究院哈尔滨焊接研究所
494 |  |  | 高气压环境下脉冲电流控制对熔滴过渡的影响 | 中文 | 黄松涛 | 北京石油化工学院能源工程先进连接技术研究中心 | 高压环境对焊接电弧和熔滴过渡有很大的负面作用,试验以脉冲MIG焊电流电压波形、U-I相图和熔滴过渡图为主要评价手段,分析了压力环境对脉冲MIG焊的影响规律,总结了脉冲峰值电流和脉冲基值电流的优化对焊接电弧和熔滴过渡稳定性的改善作用.结果表明,压力环境使电弧燃烧激烈,熔滴过渡不稳定.脉冲峰值电流的优化能有效提高高气压环境下焊接电弧和熔滴过渡的稳定性.相比之下,脉冲基值电流的优化虽然对电弧燃烧的稳定性有积极作用,但是效果相对较小.高压环境下脉冲电流的优化为焊接的稳定性提供有效的技术手段. | 关键词 | 脉冲电流;高压焊接;熔滴过渡;脉冲MIG焊; | 焊接学报 | 2015 |  | 36 | 07 | 25 | 29
[5 empty] | 谷孝满 | 北京石油化工学院能源工程先进连接技术研究中心
[5 empty] | 焦向东 | 北京石油化工学院能源工程先进连接技术研究中心
[5 empty] | 张永明 | 北京石油化工学院能源工程先进连接技术研究中心
495 |  |  | 1060铝钎缝耐腐蚀性分析 | 中文 | 龙飞 | 江苏科技大学江苏省先进焊接技术重点实验室 | 以1060纯铝作为母材,选取Zn-Al-Ag,Zn-Al,Sn-Zn,Zn-Cd-Ag等4种钎料,采用氧乙炔火焰钎焊工艺制备钎焊接头,采用盐浴浸泡方法加速腐蚀,分析了4种钎缝的耐腐蚀性.通过宏观形貌观察、极化曲线测试、失重分析和显微组织观测,综合评价了钎缝的耐腐蚀性.结果表明,在所分析的3个合金系中,Zn-Al系钎料钎缝耐腐蚀性能较好,Zn-Cd-Ag钎缝耐腐蚀性次之,Sn-Zn钎缝的耐腐蚀性最差.对盐浴腐蚀而言,Zn82Al13Ag5比Zn98Al更耐腐蚀.而对于电化学腐蚀而言,银的加入能够进一步提高Zn-Al系钎料钎缝的耐腐蚀性能. | 关键词 | 火焰钎焊;钎缝;耐腐蚀性; | 焊接学报 | 2015 |  | 36 | 07 | 30 | 34
[5 empty] | 胡庆贤 | 江苏科技大学江苏省先进焊接技术重点实验室
[5 empty] | 张子雄 | 江苏科技大学江苏省先进焊接技术重点实验室
[5 empty] | 苏莉 | 江苏科技大学江苏省先进焊接技术重点实验室
496 |  |  | 基于激光超声的铝合金搅拌摩擦焊典型缺陷检测及分析 | 中文 | 郑德根 | 上海交通大学材料科学与工程学院,上海市特种设备监督检验技术研究院 | 利用不同搅拌摩擦焊(FSW)工艺参数获得2219铝合金薄板根部未焊合、隧道孔两种典型缺陷,对比X射线检测结果,采用激光超声对这两种典型FSW缺陷进行检测.从时域上对采样信号峰值点及幅值进行分析,并进一步运用PSD-welch功率谱法进行频域分析,提取频域不同频段的能量,结合时域最大幅值作为特征,利用支持向量机建模并训练,识别率达到85%.结果表明,基于激光超声检测的时、频域特征能够有效对铝合金FSW两种典型缺陷进行分类识别,从而为铝合金FSW缺陷检测提供一种技术途径. | 关键词 | 搅拌摩擦焊;激光超声;功率谱;支持向量机; | 焊接学报 | 2015 |  | 36 | 07 | 35 | 38
[5 empty] | 陈华斌 | 上海交通大学材料科学与工程学院,上海市特种设备监督检验技术研究院
[5 empty] | 王继锋 | 上海交通大学材料科学与工程学院,上海市特种设备监督检验技术研究院
[5 empty] | 林涛 | 上海交通大学材料科学与工程学院,上海市特种设备监督检验技术研究院
[5 empty] | 陈善本 | 上海交通大学材料科学与工程学院,上海市特种设备监督检验技术研究院
497 |  |  | 提高油气水井工具抗冲蚀性能的方法 | 中文 | 隋义勇 | 中国石油大学(华东)石油工程学院,沈阳工业安装工程股份有限公司,中国石油大港石化公司 | 为提高奥氏体不锈钢等材料加工的油气水井工具在高温、含砂等工况下的抗冲蚀性能,使用钴基金属粉末+10%WC+3%Al为材料,利用激光熔敷技术在1Cr18Ni9Ti工具上制备了钴基金属陶瓷复合熔敷层,并对工具熔覆层进行冲蚀试验.结果表明,获得的工具表面熔覆层致密均匀,与基体呈冶金结合,熔覆层可以大体分为上垂直于界面生长的平面晶和胞状晶区、向熔池中部过渡为多方向生长的树枝晶区、近表面平行于激光扫描速度方向生长的细小枝晶区.冲蚀后的钴基熔覆层表面起伏很小,仅分布一些冲蚀凹坑和很小的犁沟,可以有效地提高油气水井工具的冲蚀性能及使用寿命. | 关键词 | 油气水井工具;冲蚀性能;钴基复合熔敷层; | 焊接学报 | 2015 |  | 36 | 07 | 39 | 42
[5 empty] | 高冰 | 中国石油大学(华东)石油工程学院,沈阳工业安装工程股份有限公司,中国石油大港石化公司
[5 empty] | 熊云 | 中国石油大学(华东)石油工程学院,沈阳工业安装工程股份有限公司,中国石油大港石化公司
[5 empty] | 樊灵 | 中国石油大学(华东)石油工程学院,沈阳工业安装工程股份有限公司,中国石油大港石化公司
498 |  |  | 焊接顺序对大型薄板装甲钢结构焊接变形的影响 | 中文 | 董文超 | 中国科学院金属研究所沈阳材料科学国家(联合)实验室 | 基于有限元软件SYSWELD建立了大型薄板装甲钢结构的焊接有限元模型,采用Local-Global方法研究了焊接顺序对薄板结构焊接变形的影响.通过对比焊缝截面宏观形貌,利用SYSWELD热源拟合工具,建立了适合现场焊接工艺的双椭球热源模型.采用热弹塑性有限元法分析了T形和对接接头的焊接过程,获得了局部塑性应变和焊缝刚度,进而模拟了不同焊接顺序下薄板结构变形情况.结果表明,现场焊接顺序下结构中部薄板焊接变形严重,最大变形量为9.6 mm,模拟结果与试验结果吻合较好;采用优化的焊接顺序,可有效控制薄板焊接变形,最大变形量可减小75%. | 关键词 | 焊接变形;焊接顺序;数值模拟;装甲钢; | 焊接学报 | 2015 |  | 36 | 07 | 43 | 46
[5 empty] | 陆善平 | 中国科学院金属研究所沈阳材料科学国家(联合)实验室
[5 empty] | 李殿中 | 中国科学院金属研究所沈阳材料科学国家(联合)实验室
499 |  |  | 薄板激光焊接热变形的检测 | 中文 | 黄尊月 | 天津大学材料科学与工程学院,鞍钢集团矿业设计研究院 | 主要对5052铝合金薄板在激光焊接中的变形过程进行了全程监控,对焊接变形量进行了精确测量并得到焊接过程中待测点的变形量随时间变化的曲线.相对于传统的变形测量而言,采用独特的非接触数字图像相关技术全场测量法对激光焊接变形进行精确的测量,使用三维云图再现了变形量,并在不同焊接参数下对焊接变形量进行研究,得到焊接变形量随激光功率的增加而增加,随焊接速度的增加而减小,随着离焦量负值变为正值而减小.待测点的变形量在焊接过程中呈现持续增长的趋势,但是在不同的时间增长的速度不同. | 关键词 | 铝合金;激光焊接;焊接变形;数字图像相关; | 焊接学报 | 2015 |  | 36 | 07 | 47 | 50
[5 empty] | 罗震 | 天津大学材料科学与工程学院,鞍钢集团矿业设计研究院
[5 empty] | 姚杞 | 天津大学材料科学与工程学院,鞍钢集团矿业设计研究院
[5 empty] | 冯梦楠 | 天津大学材料科学与工程学院,鞍钢集团矿业设计研究院
[5 empty] | 王忠红 | 天津大学材料科学与工程学院,鞍钢集团矿业设计研究院
500 |  |  | 激光+GMAW复合热源焊流体流动数值分析模型 | 中文 | 胥国祥 | 江苏科技大学江苏省先进焊接技术重点实验室,山东电力研究院 | 基于FLUENT软件,建立了适用、高效的激光+GMAW复合焊流体流动数值分析模型.将电弧热输入视为双椭球热源模型,采用基于小孔尺寸的锥体热源模型描述激光热流分布;将金属填充过程视为液态金属从熔池上部边界以一定速度流入熔池过程,并通过对液态金属流速施加时间脉冲函数,模拟熔滴的过渡频率;模型简化了小孔的计算过程,主要考虑熔池中存在的弯曲小孔对流体的影响.利用FLUENT软件,对激光+GMAW复合热源焊熔池流体流动及小孔形态进行了模拟计算和分析.结果表明,模型能够合理反映小孔及复合焊流体流动模式的主要特征,且提高了计算效率. | 关键词 | 复合焊;流体流动;小孔;数值模拟; | 焊接学报 | 2015 |  | 36 | 07 | 51 | 54
[5 empty] | 张卫卫 | 江苏科技大学江苏省先进焊接技术重点实验室,山东电力研究院
[5 empty] | 马学周 | 江苏科技大学江苏省先进焊接技术重点实验室,山东电力研究院
[5 empty] | 杜宝帅 | 江苏科技大学江苏省先进焊接技术重点实验室,山东电力研究院
501 |  |  | 10kW光纤激光焊接缺陷的形成 | 中文 | 赵琳 | 中国钢研科技集团有限公司新冶高科技集团有限公司,物质·材料研究机构 | 研究了未熔透光纤激光焊接过程中工艺参数对小孔型气孔、热裂纹和飞溅的影响,并讨论焊接缺陷形成机理.结果表明,随着光纤激光焊接速度的增加,焊缝气孔和热裂纹倾向降低.当焦点位置在工件表面时,气孔倾向最大;而当焦点位置由入焦向离焦偏移时,热裂纹敏感性增加.光纤激光焊接气孔是由小孔不稳定引起的,而小孔不稳定性同时引起了熔池后部凝固前沿形状的变化,提高了焊缝热裂纹的敏感性.较慢速光纤激光焊接飞溅的形成主要在于小孔开口处前沿熔池的凸起,其程度可能与小孔的稳定性有关. | 关键词 | 光纤激光焊接;熔深;气孔;热裂纹;飞溅; | 焊接学报 | 2015 |  | 36 | 07 | 55 | 58
[5 empty] | 塚本进 | 中国钢研科技集团有限公司新冶高科技集团有限公司,物质·材料研究机构
[5 empty] | 荒金吾郎 | 中国钢研科技集团有限公司新冶高科技集团有限公司,物质·材料研究机构
[5 empty] | 张岩 | 中国钢研科技集团有限公司新冶高科技集团有限公司,物质·材料研究机构
[5 empty] | 田志凌 | 中国钢研科技集团有限公司新冶高科技集团有限公司,物质·材料研究机构
502 |  |  | 45钢光纤激光熔凝工艺 | 中文 | 屈岳波 | 中国钢研科技集团有限公司新冶高科技集团有限公司 | 采用光纤激光对45钢表面进行了激光熔凝处理研究.结合熔凝层深度、组织、显微硬度和摩擦磨损性能分析,研究了多道激光熔凝的激光功率、激光扫描间距对熔凝工艺的影响规律.结果表明,在改变激光功率的研究中,熔凝层深度随激光功率的增大而增加,熔凝层的显微硬度呈周期性变化,后道激光处理对前道熔凝层存在回火热处理作用.在改变激光扫描间距的研究中,进一步验证了后道激光熔凝对前道的热影响作用,同时适当增大扫描间距,获得软硬相间的熔凝层表面,有利于改善钢材表面的耐磨性能,同时可适当提高激光熔凝处理的生产效率. | 关键词 | 光纤激光;激光熔凝;45钢;熔凝工艺; | 焊接学报 | 2015 |  | 36 | 07 | 59 | 62
[5 empty] | 周健 | 中国钢研科技集团有限公司新冶高科技集团有限公司
[5 empty] | 赵琳 | 中国钢研科技集团有限公司新冶高科技集团有限公司
[5 empty] | 张瑞华 | 中国钢研科技集团有限公司新冶高科技集团有限公司
[5 empty] | 张岩 | 中国钢研科技集团有限公司新冶高科技集团有限公司
[5 empty] | 田志凌 | 中国钢研科技集团有限公司新冶高科技集团有限公司
503 |  |  | 氧化物弥散强化材料的搅拌摩擦焊分析 | 中文 | 张静 | 北京科技大学材料科学与工程学院 | 为了探索搅拌摩擦焊技术应用于氧化物弥散强化材料的可焊接性及其基本特点,文中对厚度为4 mm的氧化物弥散强化铜合金进行了焊接试验,并对焊接接头的宏观形貌、微观组织、显微维氏硬度进行了分析.发现焊接接头横截面由搅拌区、热力影响区、热影响区和母材区4部分组成.前进侧热影响区与热力影响区形成明显的分界线,后退侧则相对模糊.搅拌区的组织为细小的等轴晶粒,出现了洋葱环和L线,热力影响区晶粒沿一定方向发生形变,热影响区组织粗化.沿焊缝横截面的显微维氏硬度呈V形分布,其中搅拌区硬度值最低. | 关键词 | 氧化物弥散强化铜;搅拌摩擦焊;微观组织;显微维氏硬度; | 焊接学报 | 2015 |  | 36 | 07 | 63 | 66
[5 empty] | 常永勤 | 北京科技大学材料科学与工程学院
[5 empty] | 贺建超 | 北京科技大学材料科学与工程学院
[5 empty] | 万发荣 | 北京科技大学材料科学与工程学院
504 |  |  | 激光焊接316LN平板对接焊试验中气孔成因初探 | 中文 | 张书权 | 中国科学院等离子体物理研究所,中国科学院大学 | 在激光自熔焊接5 mm厚316LN平板对接焊系列试验时,产生了气孔.为探讨气孔成因,在试验中先后改变了保护气体流量、保护气体种类及被焊母材,同时焊后借助扫描电镜、光学显微镜、X射线能谱以及对母材进行化学成分分析等手段对试验结果进行分析.结果表明,焊缝中气孔呈圆形,气孔形成中常伴随着夹杂物,以氢气孔为主.其中1号材料焊接时焊缝是先以δ结晶模式,而这种结晶模式导致气孔敏感性较大,其显微金相组织也证实存在δ相,氩气不纯也是气孔成因之一. | 关键词 | 激光自熔焊接;气孔成因;氢气孔;化学成分;结晶模式; | 焊接学报 | 2015 |  | 36 | 07 | 67 | 71
[5 empty] | 吴杰峰 | 中国科学院等离子体物理研究所,中国科学院大学
[5 empty] | 吴维越 | 中国科学院等离子体物理研究所,中国科学院大学
[5 empty] | 卫靖 | 中国科学院等离子体物理研究所,中国科学院大学
[5 empty] | 方超 | 中国科学院等离子体物理研究所,中国科学院大学
505 |  |  | 6061铝合金激光深熔焊等离子体光谱特征与气孔的相关性 | 中文 | 李坤 | 清华大学机械工程系,机械科学研究总院哈尔滨焊接研究所,清华大学先进成形制造教育部重点实验室 | 采用光纤激光器对6061铝合金进行焊接,获得了表面成形良好的焊缝.利用光谱仪和高速摄像机获取等离子体的光谱和图像,分析了激光深熔焊时等离子体的光谱特征,讨论了光谱强度及其波动程度与焊缝气孔的位置及气孔率之间的相关性.结果表明,6061铝合金激光深熔焊时等离子体的电离度低,光谱中只有金属原子谱线,Al I 396.152 nm谱线的强度能够反映焊接过程中等离子体的光谱特征;等离子体光谱强度及其波动程度与焊缝中氢气孔的形成位置和气孔率均不存在必然联系;等离子体光谱强度与小孔型气孔的位置不存在相关性,但其波动程度能够反映小孔型气孔的气孔率. | 关键词 | 等离子体光谱及其波动程度;氢气孔;小孔型气孔;激光深熔焊;6061铝合金; | 焊接学报 | 2015 |  | 36 | 07 | 72 | 76
[5 empty] | 王威 | 清华大学机械工程系,机械科学研究总院哈尔滨焊接研究所,清华大学先进成形制造教育部重点实验室
[5 empty] | 单际国 | 清华大学机械工程系,机械科学研究总院哈尔滨焊接研究所,清华大学先进成形制造教育部重点实验室
[5 empty] | 王旭友 | 清华大学机械工程系,机械科学研究总院哈尔滨焊接研究所,清华大学先进成形制造教育部重点实验室
506 |  |  | 窄间隙MAG立焊动态过程模拟及热物理特性 | 中文 | 兰虎 | 哈尔滨理工大学荣成学院,上海振华重工(集团)有限公司焊接研究所,上海交通大学材料科学与工程学院 | 窄间隙MAG焊(NG-MAG)过程中电弧摆动和分时熔合技术是保证侧壁熔合良好的关键.通过对摆动电弧移动过程中速度大小和方向不断变化规律的分析,在经典双椭球热源模型的基础上采用坐标变换法建立了NGMAG立焊摆动电弧动态热源模型.温度场模拟结果表明,NG-MAG立焊热循环曲线呈"多峰"现象,焊缝表面成形似"积木"而截面成形似"哑铃",与试验结果基本吻合.分析认为"多峰"现象主要由电弧热源逐次逼近而后远离所致,而"积木"和"哑铃"的成形特点与移动过程中电弧速度(热输入)的周期变化及焊接熔池的动态变化高度相关,上述热特点对后续进行NG-MAG立焊组织演化研究提供技术支持. | 关键词 | 窄间隙MAG焊;立焊;摆动焊接;温度场模拟; | 焊接学报 | 2015 |  | 36 | 07 | 77 | 82
[5 empty] | 张华军 | 哈尔滨理工大学荣成学院,上海振华重工(集团)有限公司焊接研究所,上海交通大学材料科学与工程学院
[5 empty] | 陈阿静 | 哈尔滨理工大学荣成学院,上海振华重工(集团)有限公司焊接研究所,上海交通大学材料科学与工程学院
[5 empty] | 陈善本 | 哈尔滨理工大学荣成学院,上海振华重工(集团)有限公司焊接研究所,上海交通大学材料科学与工程学院
507 |  |  | 3Cr低合金钢焊接接头腐蚀膜对基体的保护作用 | 中文 | 徐连勇 | 天津大学材料科学与工程学院,天津大学天津市现代连接技术重点实验室 | 利用扫描电镜分析3Cr低合金管线钢高频电阻焊接头微观组织,采用高温高压反应釜和电化学阻抗测试技术对焊接接头的CO2腐蚀行为进行研究.3Cr低合金钢高频电阻焊焊缝和母材的化学成分一致,组织均为铁素体+珠光体,且焊缝组织更加细小、均匀.失重试验结果表明,焊接接头的腐蚀速率比母材小0.28 mm/年.电化学阻抗测试结果表明,浸泡时间48和168 h后,焊缝表面腐蚀膜电阻均大于母材,焊缝腐蚀膜对基体的保护性均好于母材.这是由于焊缝组织分布均匀细小,表面腐蚀膜均比母材均匀和致密.浸泡48 h时焊缝表面为双层膜结构,母材为单层膜;浸泡168 h时焊缝和母材表面均为单层膜结构. | 关键词 | 二氧化碳腐蚀;电化学阻抗;焊接接头;扫描电镜;能谱分析; | 焊接学报 | 2015 |  | 36 | 07 | 83 | 87
[5 empty] | 董鑫刚 | 天津大学材料科学与工程学院,天津大学天津市现代连接技术重点实验室
[5 empty] | 荆洪阳 | 天津大学材料科学与工程学院,天津大学天津市现代连接技术重点实验室
[5 empty] | 韩永典 | 天津大学材料科学与工程学院,天津大学天津市现代连接技术重点实验室
508 |  |  | 工艺参数对IC10高温合金激光熔覆层形貌的影响 | 中文 | 邢彬 | 清华大学摩擦学国家重点实验室 | 分析了IC10高温合金的激光熔覆工艺.包括工艺参数对宽度、深度、高度的影响规律以及热输入对熔覆层宏观形貌的影响规律,最后设计正交试验并利用极差分析确定了影响熔覆层宏观形貌的关键因素.结果表明,试验条件下合适的热输入范围为490.2~888.9 k J/m2.热输入太低时基体与熔覆层之间存在未熔合;热输入太高时易形成气孔缺陷.对宽度影响最大的是激光功率,其次是离焦量,最后是扫描速率;影响深度的因素从大到小依次为离焦量、激光功率、扫描速率;激光功率、扫描速率、离焦量对高度的影响无显著差别. | 关键词 | 高温合金;激光熔覆;工艺参数;热输入;极差分析; | 焊接学报 | 2015 |  | 36 | 07 | 88 | 92
[5 empty] | 常保华 | 清华大学摩擦学国家重点实验室
[5 empty] | 都东 | 清华大学摩擦学国家重点实验室
509 |  |  | 电渣焊接头温度场数值模拟 | 中文 | 孙加民 | 重庆大学材料科学与工程学院 | 为了研究建筑钢结构箱型柱中腹板与隔板处电渣焊接头的温度场,以有限元软件MSC.Marc为平台,开发了用于电渣焊温度场的计算方法.在所开发的计算方法中,采用了半椭球等密度热源模型来模拟电渣焊的热输入,以生死单元技术考虑焊缝成形,并采用实测得到的低合金高强度钢SM490A材料的高温热物理性能参数模拟了箱型柱中的腹板与隔板电渣焊接头的温度场.同时采用试验方法实测了电渣焊接头典型位置的热循环曲线,并观察了接头的焊缝宏观截面形状.结果表明,计算得到的热循环曲线与实测结果十分吻合,计算得到的焊缝形状与试验结果也基本一致,验证了所开发的数值计算方法的有效性. | 关键词 | 电渣焊;等密度热源;数值模拟;焊接温度场; | 焊接学报 | 2015 |  | 36 | 07 | 93 | 96
[5 empty] | 蔡建鹏 | 重庆大学材料科学与工程学院
[5 empty] | 叶延洪 | 重庆大学材料科学与工程学院
[5 empty] | 邓德安 | 重庆大学材料科学与工程学院
510 |  |  | 0Cr15Ni5Cu4Nb中厚板锁底结构大功率光纤激光焊接工艺特性 | 中文 | 李颖 | 上海航天设备制造总厂特种焊接技术中心 | 采用大功率光纤激光对7 mm厚度0Cr15Ni5Cu4Nb不锈钢锁底结构实施了焊接试验,通过对不同焊接工艺参数下的接头质量、力学性能、微观组织结构的分析,研究了其焊接工艺特性.结果表明,焊缝中的主要缺陷是焊接气孔,采用负离焦、高速度的焊接参数能够有效抑制气孔的形成.焊缝区域硬度有所增加,并且焊缝上部和下部的硬度要高于中部的硬度值,接头的力学性能稳定,焊缝平均抗拉强度为970 MPa,冲击韧性略有降低,为母材的89%.焊缝组织主要由马氏体、残余奥氏体和δ-Fe组成,焊缝中部δ-Fe要多于上部,马氏体转变不充分,热影响区中主要由晶粒细小的淬火马氏体组成. | 关键词 | 激光焊接;中厚板;缺陷;接头组织性能; | 焊接学报 | 2015 |  | 36 | 07 | 97 | 100
[5 empty] | 封小松 | 上海航天设备制造总厂特种焊接技术中心
[5 empty] | 张聃 | 上海航天设备制造总厂特种焊接技术中心
[5 empty] | 崔凡 | 上海航天设备制造总厂特种焊接技术中心
511 |  |  | 一种基于激光测距波纹板机器人自动焊接轨迹恢复方法 | 中文 | 于杰 | 江苏大学材料科学与工程学院,上海交通大学材料科学与工程学院,北人机器人系统(苏州)有限公司 | 基于国内外波纹腹板H型钢机器人自动焊接研究情况,提出了一种机器人自动焊接波纹板的新方法.基于工控机系统可离线编程及运行过程中实时存储数据的优点和机器人多自由度的良好可达性,通过编程使工控机与机器人之间实现交互通信,借助编码器和传感器外部设备与采集卡配合使用实现数据的采集与存储.利用改进后的限幅滤波算法处理数据,将处理后的数据传输至机器人,机器人执行程序文件,从而实现波纹腹板H型钢的机器人自动焊接.结果表明,该方法是可行的,且具有很高的实用性,旨在为将来波纹腹板H型钢的自动化焊接发展提供一个参考. | 关键词 | 波纹腹板H型钢;机器人自动焊;编码器;传感器;采集卡; | 焊接学报 | 2015 |  | 36 | 07 | 101 | 104
[5 empty] | 陈希章 | 江苏大学材料科学与工程学院,上海交通大学材料科学与工程学院,北人机器人系统(苏州)有限公司
[5 empty] | 胡超 | 江苏大学材料科学与工程学院,上海交通大学材料科学与工程学院,北人机器人系统(苏州)有限公司
[5 empty] | 林涛 | 江苏大学材料科学与工程学院,上海交通大学材料科学与工程学院,北人机器人系统(苏州)有限公司
[5 empty] | 朱振友 | 江苏大学材料科学与工程学院,上海交通大学材料科学与工程学院,北人机器人系统(苏州)有限公司
512 |  |  | 搅拌摩擦焊和熔化极气体保护焊6082铝合金疲劳性能分析 | 中文 | 佟建华 | 北京航空制造工程研究所中国搅拌摩擦焊中心 | 对10 mm厚6082-T6铝合金进行搅拌摩擦焊(FSW)和熔化极气体保护焊(MIG焊)焊接,利用疲劳性能试验机、光学显微镜、扫描电子显微镜等手段对6082铝合金FSW和MIG焊接头的疲劳力学性能、微观组织、裂纹扩展特征、疲劳断口进行了分析.结果表明,在疲劳寿命为2×106周次时,6082铝合金母材及其FSW和MIG焊接头的名义应力分别为126.3,110.2,84.2 MPa;在高应力水平下(!σ=160 MPa),FSW接头疲劳寿命明显大于MIG焊接头、与母材的疲劳寿命相当.MIG焊疲劳断口均位于焊趾处,焊缝内的气孔缺陷为其主要裂纹源;FSW疲劳断口大多发生在轴肩边缘.接头的微观断口具有准解理特征,断口中存在疲劳条纹和韧窝. | 关键词 | 6082铝合金;搅拌摩擦焊;熔化极气体保护焊;疲劳性能; | 焊接学报 | 2015 |  | 36 | 07 | 105 | 108
[5 empty] | 张坤 | 北京航空制造工程研究所中国搅拌摩擦焊中心
[5 empty] | 林松 | 北京航空制造工程研究所中国搅拌摩擦焊中心
[5 empty] | 王卫兵 | 北京航空制造工程研究所中国搅拌摩擦焊中心
513 |  |  | 智能化焊接CAPP的分析与开发 | 中文 | 吴叶军 | 常州工程职业技术学院机电与汽车工程学院,南京航空航天大学材料科学与技术学院 | 通过分析国内外焊接CAPP的研究现状和需求,提出了将焊接专家系统技术融入到焊接CAPP中,并成功开发了焊接领域第一个智能化CAPP系统.通过焊接工艺设计模块、工艺过程卡编制模块、材料定额计算模块共同完成焊接工艺的编制.其中焊接工艺设计模块建立了焊接知识库、焊接推理机、焊接工艺解释机制,使其能够自动推理焊接工艺参数;工艺过程卡编制模块提供了典型工艺编制法、相似工艺编制法和菜单编制法,使工艺人员能快速完成工艺编制;材料定额模块通过焊接坡口参数化和迭代思想实现了计算各层焊接材料消耗量及总用量. | 关键词 | 计算机辅助工艺设计;焊接;专家系统;材料定额; | 焊接学报 | 2015 |  | 36 | 07 | 109 | 112
[5 empty] | 魏艳红 | 常州工程职业技术学院机电与汽车工程学院,南京航空航天大学材料科学与技术学院
史春元
于启湛
516 |  |  | 《焊接电弧现象与焊接材料工艺性》 | 中文 | 王宝 |  | <正>宋天虎副理事长、潘际銮院士及德国莱布尼滋大学D.Rehfeldt教授倾情作序本书以对焊接电弧现象的大量、细致的观察为切入点,揭示熔滴过渡现象与工艺性之间的具体联系。通过焊接质量分析仪提取反映某些工艺状态的电弧现象的数据信息,用电弧物理指数加以描述,从该类电弧过程的属性寻求有效的分析方法,提出了对其特征现象及物理意义的定量认识和解读。 | 关键词 |  | 焊接学报 | 2015 |  | 36 | 08 | 108
宋永伦
517 |  |  | 45钢/304不锈钢连续驱动摩擦焊接工艺 | 中文 | 秦国梁 | 山东大学材料液固结构演变与加工教育部重点实验室,机械科学研究院哈尔滨焊接研究所 | 异种材料焊接结构以其在力学性能、耐腐蚀性等多方面的综合优势,而被广泛应用到装备制造中.针对电机行业中的应用需求,采用连续驱动摩擦焊接实现了45钢和304不锈钢异种钢棒材的优质高效连接,通过工艺优化试验获得了成形以及性能良好的焊接接头.结果表明,在焊接界面处有碳化物层的形成,45钢侧有很薄的铁素体层出现,304不锈钢侧奥氏体晶粒发生了细化,但热影响区内晶粒发生粗化.焊态试样抗拉强度达到870 MPa,拉伸断裂在焊缝界面,为脆性断裂,但微观上有韧窝断裂和准解理断裂两种断裂机制. | 关键词 | 摩擦焊;异种金属连接;接头组织;接头性能; | 焊接学报 | 2015 |  | 36 | 08 | 1 | 4
[5 empty] | 马宏 | 山东大学材料液固结构演变与加工教育部重点实验室,机械科学研究院哈尔滨焊接研究所
[5 empty] | 耿培皓 | 山东大学材料液固结构演变与加工教育部重点实验室,机械科学研究院哈尔滨焊接研究所
[5 empty] | 周军 | 山东大学材料液固结构演变与加工教育部重点实验室,机械科学研究院哈尔滨焊接研究所
[5 empty] | 齐秀滨 | 山东大学材料液固结构演变与加工教育部重点实验室,机械科学研究院哈尔滨焊接研究所
[5 empty] | 周珍珍 | 山东大学材料液固结构演变与加工教育部重点实验室,机械科学研究院哈尔滨焊接研究所
518 |  |  | 旋转电弧窄间隙焊温度场和侧壁熔深的数值模拟 | 中文 | 黎文航 | 江苏科技大学材料科学与工程学院,南京鹏力科技有限公司 | 针对旋转电弧窄间隙MAG焊焊缝成形研究需要,采用Ansys软件对旋转电弧窄间隙MAG焊接温度场进行数值模拟,研究焊缝成形的影响因素.考虑旋转电弧窄间隙MAG焊特点,实现热源模型旋转加载和旋转电弧窄间隙焊接三维温度场数值计算,模拟温度场结果与试验焊缝形貌吻合良好.为进一步提高计算效率,根据热源等效和旋转电弧热源分布特点,提出了一种类似马鞍形圆环的等效热源,侧壁熔深模拟结果与实际较符合,且计算效率大为提高.研究结果为进一步的熔深控制和焊接变形研究奠定基础. | 关键词 | 旋转电弧窄间隙焊;焊缝成形;数值模拟;等效热源;Ansys; | 焊接学报 | 2015 |  | 36 | 08 | 5 | 8
[5 empty] | 胡婷 | 江苏科技大学材料科学与工程学院,南京鹏力科技有限公司
[5 empty] | 刘川 | 江苏科技大学材料科学与工程学院,南京鹏力科技有限公司
[5 empty] | 王加友 | 江苏科技大学材料科学与工程学院,南京鹏力科技有限公司
[5 empty] | 王淼 | 江苏科技大学材料科学与工程学院,南京鹏力科技有限公司
519 |  |  | UBM凸点互连结构信号完整性分析 | 中文 | 梁颖 | 成都航空职业技术学院电子工程系,成都航空职业技术学院科技处,桂林电子科技大学机电工程学院 | 建立了凸点下金属层(under bump metallization,UBM)和凸点互连结构仿真分析模型,基于HFSS软件对其高频条件下的信号完整性进行了研究.得到了UBM凸点互连结构表面电场强度分布,分析了UBM各层厚度及不同材料组合变化对UBM凸点互连结构信号完整性的影响.结果表明,不同信号频率下电场强度在凸点及UBM各层表面分布不均匀,越接近UBM顶端电场强度越大;随信号频率的提高,UBM凸点互连结构的回波损耗增大而插入损耗减小;随镍层厚度、铜层厚度和钛层厚度的增加插入损耗减小;采用Ti-Wu-Au组合UBM凸点互连结构的信号完整性最好,Ti-Cu-Ni组合次之,而Cr-Ni-Au组合最差. | 关键词 | 凸点下金属层;电场强度;回波损耗;插入损耗;信号完整性; | 焊接学报 | 2015 |  | 36 | 08 | 9 | 12
[5 empty] | 林训超 | 成都航空职业技术学院电子工程系,成都航空职业技术学院科技处,桂林电子科技大学机电工程学院
[5 empty] | 黄春跃 | 成都航空职业技术学院电子工程系,成都航空职业技术学院科技处,桂林电子科技大学机电工程学院
[5 empty] | 邵良滨 | 成都航空职业技术学院电子工程系,成都航空职业技术学院科技处,桂林电子科技大学机电工程学院
[5 empty] | 张欣 | 成都航空职业技术学院电子工程系,成都航空职业技术学院科技处,桂林电子科技大学机电工程学院
520 |  |  | 基于超声跨态处理的焊接热循环试验 | 中文 | 刘浩东 | 海军航空工程学院青岛校区航空机械系,中国石油大学(华东)储运与建筑工程学院,海军装备部航技部 | 设计了基于超声跨态处理条件下的激光焊接热循环测试试验,分析超声振动对焊接过程的热影响表明,功率超声对焊接过程的热影响主要集中在声学效应、传热学效应及机械搅拌作用三个方面;研究了不同超声振动功率对焊接最高温度、加热速度、高温停留时间以及冷却时间等特征参数的影响规律,并结合功率超声对焊接过程的热影响分析对其本质原因进行了深入研究.结果表明,随超声功率的增加,焊接最高温度和高温停留时间均呈先降低后升高最后再降低的趋势,并且焊接最高温度在超声振动功率为1 200 W左右达到最大值;升温时间呈持续增加的趋势,但不同超声功率所对应的增加速率各不相同,而冷却时间则保持减小趋势. | 关键词 | 超声跨态处理;激光焊接;焊接热循环;TC4钛合金; | 焊接学报 | 2015 |  | 36 | 08 | 13 | 17
[5 empty] | 胡芳友 | 海军航空工程学院青岛校区航空机械系,中国石油大学(华东)储运与建筑工程学院,海军装备部航技部
[5 empty] | 崔爱永 | 海军航空工程学院青岛校区航空机械系,中国石油大学(华东)储运与建筑工程学院,海军装备部航技部
[5 empty] | 李洪波 | 海军航空工程学院青岛校区航空机械系,中国石油大学(华东)储运与建筑工程学院,海军装备部航技部
[5 empty] | 黄飞 | 海军航空工程学院青岛校区航空机械系,中国石油大学(华东)储运与建筑工程学院,海军装备部航技部
521 |  |  | 基于熔池图像尖端特征规律的焊接偏差测定方法 | 中文 | 邹勇 | 北京航空航天大学自动化科学与电气工程学院,北京石油化工学院光机电装备技术北京市重点实验室 | 通过对管道全位置熔化极气体保护焊(gas metal arc welding,GMAW)熔池图像的研究分析,发现并验证了其根焊熔池图像尖端与焊缝坡口中心位置重合的现象,依据此规律性特征,提出了一种基于熔池图像尖端信息的焊接偏差测定方法.该方法的基本原理是,在对焊接过程熔池CCD图像进行中值滤波、小波变换、连通区域分割等图像处理后,以搜索算法测得的根焊熔池图像尖端位置信息作为焊缝坡口中心位置的坐标值,此值与焊丝中心坐标值之差即为焊接偏差量.试验证明,此方法能从根焊熔池图像中实时测定焊接偏差量,为实现机器人自动焊缝跟踪控制提供了可靠依据. | 关键词 | 熔池图像;焊接偏差;焊缝跟踪;熔化极气体保护焊; | 焊接学报 | 2015 |  | 36 | 08 | 18 | 22
[5 empty] | 李运华 | 北京航空航天大学自动化科学与电气工程学院,北京石油化工学院光机电装备技术北京市重点实验室
[5 empty] | 蒋力培 | 北京航空航天大学自动化科学与电气工程学院,北京石油化工学院光机电装备技术北京市重点实验室
[5 empty] | 薛龙 | 北京航空航天大学自动化科学与电气工程学院,北京石油化工学院光机电装备技术北京市重点实验室
[5 empty] | 黄军芬 | 北京航空航天大学自动化科学与电气工程学院,北京石油化工学院光机电装备技术北京市重点实验室
[5 empty] | 黄继强 | 北京航空航天大学自动化科学与电气工程学院,北京石油化工学院光机电装备技术北京市重点实验室
522 |  |  | 铁磁性激光熔覆层应力的金属磁记忆评价 | 中文 | 刘彬 | 江苏科技大学江苏省先进焊接技术重点实验室,装甲兵工程学院装备再制造技术国防科技重点实验室,南京鹏力科技有限公司 | 基于压磁理论,探讨激光熔覆层应力的磁记忆评价机理.基于激光熔覆层SEM观察对磁记忆法向分量Hp(y)信号进行分析.结果表明,随应力增大,激光熔覆层磁记忆法向分量Hp(y)曲线以过零点为中心呈逆时针转动,磁畴由无序向有序转变使得Hp(y)曲线斜率逐渐变大,当应力达到520 MPa(小于试样屈服强度)时,再随应力的增大,Hp(y)曲线斜率逐渐变小.分析认为,激光熔覆层的快速凝固各向异性组织及其中界面导致激光熔覆层呈不均匀塑性变形过程是引起上述结果的主要原因,也是应力小于试样屈服极限时,Hp(y)曲线斜率随应力增大呈减小趋势变化的原因之一. | 关键词 | 金属磁记忆;激光熔覆层;应力;无损评价; | 焊接学报 | 2015 |  | 36 | 08 | 23 | 26
[5 empty] | 陈书锦 | 江苏科技大学江苏省先进焊接技术重点实验室,装甲兵工程学院装备再制造技术国防科技重点实验室,南京鹏力科技有限公司
[5 empty] | 董世运 | 江苏科技大学江苏省先进焊接技术重点实验室,装甲兵工程学院装备再制造技术国防科技重点实验室,南京鹏力科技有限公司
[5 empty] | 方臣富 | 江苏科技大学江苏省先进焊接技术重点实验室,装甲兵工程学院装备再制造技术国防科技重点实验室,南京鹏力科技有限公司
[5 empty] | 胡庆贤 | 江苏科技大学江苏省先进焊接技术重点实验室,装甲兵工程学院装备再制造技术国防科技重点实验室,南京鹏力科技有限公司
[5 empty] | 郭宇 | 江苏科技大学江苏省先进焊接技术重点实验室,装甲兵工程学院装备再制造技术国防科技重点实验室,南京鹏力科技有限公司
523 |  |  | 焊接速度对AA6082搅拌摩擦焊接头根部缺陷及性能的影响 | 中文 | 戴启雷 | 清华大学先进成形制造教育部重点实验室,唐山轨道客车有限责任公司 | 研究了不同焊接速度对5.1 mm厚6082-T6铝合金搅拌摩擦焊接头根部缺陷及性能的影响.采用光学显微镜观察了不同参数下接头根部缺陷形貌并对不同焊接速度下的接头进行了拉伸和弯曲试验.结果表明,随着焊接速度的不断增加,接头根部未焊透缺陷倾向变大,接头软化区部位最低硬度值逐渐增高.焊接速度由50 mm/min增大到400 mm/min时,接头抗拉强度逐渐增加.进一步增大焊接速度到600 mm/min时,由于根部未焊透缺陷的严重性变大,造成接头强度下降.在软化区是接头薄弱区的条件下,其尺寸较小的根部缺陷不影响接头抗拉强度.但是对接头的抗弯强度有显著的不利影响. | 关键词 | 6082-T6铝合金;搅拌摩擦焊;根部缺陷;微观组织和性能; | 焊接学报 | 2015 |  | 36 | 08 | 27 | 30
[5 empty] | 王秀义 | 清华大学先进成形制造教育部重点实验室,唐山轨道客车有限责任公司
[5 empty] | 侯振国 | 清华大学先进成形制造教育部重点实验室,唐山轨道客车有限责任公司
[5 empty] | 曹雄 | 清华大学先进成形制造教育部重点实验室,唐山轨道客车有限责任公司
[5 empty] | 史清宇 | 清华大学先进成形制造教育部重点实验室,唐山轨道客车有限责任公司
524 |  |  | 电阻点焊熔核微观组织模拟 | 中文 | 冯梦楠 | 天津大学材料科学与工程学院,鞍钢集团矿业设计研究院,大庆油田有限责任公司第二采油厂 | 基于有限差分思想建立了电阻点焊的三维宏观传热模型,并在此模型基础上通过进一步细化网格差分得到枝晶形核和生长所需的温度信息.基于元胞自动机方法建立枝晶形核和生长的微观模型,将已建立的宏观温度场模型和微观元胞自动机模型互相耦合起来,建立了电阻点焊熔核微观组织模拟的宏微观耦合模型.利用耦合模型模拟了5754铝合金电阻点焊一定参数下熔核的微观组织形成过程,所得的模拟结果为"柱状+等轴"晶组织,与试验结果吻合较好. | 关键词 | 电阻点焊;微观组织模拟;元胞自动机;有限差分法; | 焊接学报 | 2015 |  | 36 | 08 | 31 | 34
[5 empty] | 罗震 | 天津大学材料科学与工程学院,鞍钢集团矿业设计研究院,大庆油田有限责任公司第二采油厂
[5 empty] | 李洋 | 天津大学材料科学与工程学院,鞍钢集团矿业设计研究院,大庆油田有限责任公司第二采油厂
[5 empty] | 王忠红 | 天津大学材料科学与工程学院,鞍钢集团矿业设计研究院,大庆油田有限责任公司第二采油厂
[5 empty] | 张成大 | 天津大学材料科学与工程学院,鞍钢集团矿业设计研究院,大庆油田有限责任公司第二采油厂
525 |  |  | 硼酸铝晶须对Sn-58Bi/Cu界面金属间化合物层演变及剪切行为的影响 | 中文 | 邱希亮 | 哈尔滨工业大学先进焊接与连接国家重点实验室,江苏双良新能源装备有限公司 | 研究了硼酸铝晶须对Sn-58Bi/Cu界面金属间化合物(IMC)层组织演变的影响.结合钎焊接头显微组织、剪切性能以及断口形貌,分析了Sn-58Bi-1.2%Al18B4O33钎焊接头的断裂机理.结果表明,硼酸铝晶须的加入可以细化钎料组织,抑制大块富铋相的出现;钎料/基板界面IMC层厚度和晶粒粒径均随着重熔次数的增加而增大,但硼酸铝晶须的加入能够阻碍界面IMC层的增厚和晶粒粗化,提高钎焊接头的性能;不同重熔次数下Sn-58Bi-1.2%Al18B4O33/Cu钎焊焊点比Sn-58Bi/Cu钎料焊点能承受更高的剪切载荷,且经过多次重熔后接头强度保持稳定. | 关键词 | 锡铋钎料;硼酸铝晶须;金属间化合物;力学性能; | 焊接学报 | 2015 |  | 36 | 08 | 35 | 38
[5 empty] | 王倩 | 哈尔滨工业大学先进焊接与连接国家重点实验室,江苏双良新能源装备有限公司
[5 empty] | 林铁松 | 哈尔滨工业大学先进焊接与连接国家重点实验室,江苏双良新能源装备有限公司
[5 empty] | 何鹏 | 哈尔滨工业大学先进焊接与连接国家重点实验室,江苏双良新能源装备有限公司
[5 empty] | 陆凤娇 | 哈尔滨工业大学先进焊接与连接国家重点实验室,江苏双良新能源装备有限公司
526 |  |  | 基于堆焊-电解的复合3D加工技术 | 中文 | 张禹 | 天津大学材料科学与工程学院,高新船舶与深海开发装备协同创新中心,大庆油田有限责任公司第二采油厂 | 建立了基于堆焊-电解的复合3D成形系统,包括弧焊机器人、数字化焊机以及电解加工设备等.通过机器人堆焊对工件进行快速成形,进而采用电解加工设备对其进行精密修形,得到与预设三维实体模型尺寸一致的成品零件.提出了一种名为螺旋递进重熔的路径规划方式,可以很好的解决堆焊成形中的塌陷问题.针对低碳钢与铝合金两大类材料进行3D成形工艺试验,发现分别采用氯化钠电解液以及磷酸硝酸钠混合电解液进行电解加工可以得到表面光洁的零件.结果表明,利用堆焊-电解复合3D加工系统可以在无模具的条件下制备尺寸精确、表面光洁的零件. | 关键词 | 弧焊机器人;3D成形;路径规划;电解加工; | 焊接学报 | 2015 |  | 36 | 08 | 39 | 42
[5 empty] | 罗震 | 天津大学材料科学与工程学院,高新船舶与深海开发装备协同创新中心,大庆油田有限责任公司第二采油厂
[5 empty] | 谈辉 | 天津大学材料科学与工程学院,高新船舶与深海开发装备协同创新中心,大庆油田有限责任公司第二采油厂
[5 empty] | 段瑞 | 天津大学材料科学与工程学院,高新船舶与深海开发装备协同创新中心,大庆油田有限责任公司第二采油厂
[5 empty] | 张成大 | 天津大学材料科学与工程学院,高新船舶与深海开发装备协同创新中心,大庆油田有限责任公司第二采油厂
527 |  |  | SiC_p/Al激光诱导钎焊接头界面行为及性能 | 中文 | 刘骏 | 华侨大学机电及自动化学院,哈尔滨工业大学材料科学与工程学院 | 针对T/R模块壳体结构封装的特殊性,提出了激光诱导钎焊方法并建立其机理模型.以增强相体积分数为55%的Si CP/Al复合材料为母材,根据激光诱导温度场的特殊性,采用Al Zn25Si1,Zn Al7,纳米铝粉,微颗粒锡4种钎料对铝基复合材料进行了氩保护气氛钎焊试验,利用扫描电镜和EDS能谱分析的方法对钎焊接头的界面结合和断口形貌进行了研究.在保证接头材料表面不受热损伤、且搭接界面钎料熔化的特殊温度场的条件下,确定了激光的参数.结果表明,低熔点的Zn Al7、纳米铝粉钎料容易得到良好的接头,界面层通过扩散实现了冶金结合,断口分析表明,钎焊接头的断口位于钎缝偏于母材内一侧,具有一定的连接强度. | 关键词 | 激光诱导;铝基复合材料;钎焊;界面行为; | 焊接学报 | 2015 |  | 36 | 08 | 43 | 46
[5 empty] | 周广涛 | 华侨大学机电及自动化学院,哈尔滨工业大学材料科学与工程学院
[5 empty] | 陈聪彬 | 华侨大学机电及自动化学院,哈尔滨工业大学材料科学与工程学院
[5 empty] | 牛济泰 | 华侨大学机电及自动化学院,哈尔滨工业大学材料科学与工程学院
528 |  |  | 基于有限元的铁磁物质电阻点焊磁场分布分析 | 中文 | 任吉刚 | 天津大学材料科学与工程学院,高新船舶与深海开发装备协同创新中心,鞍钢矿业爆破有限公司 | 根据电阻点焊机构电流回路特点,利用ANSYS软件建立了铁磁性物质电阻点焊时磁场计算的有限元模型,计算了点焊过程中电流密度分布电场分布与磁感应强度分布,并采集了点焊过程中工件周围的磁感应强度,与模拟结果相比,验证模型的可靠性.结果表明,电流密度、电场强度与磁感应强度均在工件内达到最大.在铁磁性工件内部最大磁感应强度达到7 T,说明铁磁物质的磁化磁场在熔核形成、生长过程中的作用不应忽视.验证试验的测量值与计算值吻合良好,表明文中建立的有限元模型是可靠的. | 关键词 | 电阻点焊;磁场;有限元;铁磁性; | 焊接学报 | 2015 |  | 36 | 08 | 47 | 50
[5 empty] | 罗震 | 天津大学材料科学与工程学院,高新船舶与深海开发装备协同创新中心,鞍钢矿业爆破有限公司
[5 empty] | 姚杞 | 天津大学材料科学与工程学院,高新船舶与深海开发装备协同创新中心,鞍钢矿业爆破有限公司
[5 empty] | 李洋 | 天津大学材料科学与工程学院,高新船舶与深海开发装备协同创新中心,鞍钢矿业爆破有限公司
[5 empty] | 徐锦海 | 天津大学材料科学与工程学院,高新船舶与深海开发装备协同创新中心,鞍钢矿业爆破有限公司
529 |  |  | 新型电阻塞焊连接方法分析 | 中文 | 冯悦峤 | 天津大学材料科学与工程学院,高新船舶与深海开发装备协同创新中心,大庆油田有限责任公司第二采油厂 | 使用一种新型的"电阻塞焊"连接方法焊接7075铝合金搭接接头."电阻塞焊"的工艺过程是先在两板材搭接部分的中心位置打一个孔,将圆柱填充物压入,最后用电阻点焊的方法将填充物与板材焊在一起.该工艺方法旨在保持点焊原有优点的同时,提高其强度等接头性能.研究分析了该新方法的工艺、形核过程、力学性能以及微观组织,并对比研究了同参数下电阻点焊试件的接头性能.结果表明,采用新型电阻塞焊方法的接头在强度等力学性能方面优于同参数下的电阻点焊试件,同时焊点处的裂纹等缺陷也较少,接头的综合性能更为优良. | 关键词 | 电阻塞焊;铝合金;力学性能;微观组织; | 焊接学报 | 2015 |  | 36 | 08 | 51 | 54
[5 empty] | 罗震 | 天津大学材料科学与工程学院,高新船舶与深海开发装备协同创新中心,大庆油田有限责任公司第二采油厂
[5 empty] | 李洋 | 天津大学材料科学与工程学院,高新船舶与深海开发装备协同创新中心,大庆油田有限责任公司第二采油厂
[5 empty] | 张成大 | 天津大学材料科学与工程学院,高新船舶与深海开发装备协同创新中心,大庆油田有限责任公司第二采油厂
530 |  |  | 石墨电极表面氩弧熔覆原位合成ZrB2-SiC/Si抗氧化涂层 | 中文 | 王振廷 | 徐州工程学院江苏省大型工程装备检测与控制重点建设实验室,黑龙江科技大学材料科学与工程学院 | 为了增强石墨在高温条件下的抗氧化性,采用氩弧熔覆技术,以硅粉、锆粉和B4C粉为原料在石墨电极表面制备原位合成Zr B2-Si C/Si抗氧化涂层.利用扫描电子显微镜(SEM)、X射线衍射仪(XRD)对涂层进行组织分析和物相分析,并对涂层的抗氧化性能进行了测试和研究.结果表明,涂层由Zr B2,Si C和Si组成,高温下氧化生成Zr O2和Si O2,阻止涂层材料进一步的氧化.抗氧化涂层与石墨基体结合良好,无气孔裂纹等缺陷,涂层中竹节状的Zr B2枝晶与颗粒状的Si C分布均匀,在1 500℃条件下灼烧10 h,氧化失重仅为0.72%. | 关键词 | 氩弧熔覆;原位合成;抗氧化涂层; | 焊接学报 | 2015 |  | 36 | 08 | 55 | 58
[5 empty] | 朱士奎 | 徐州工程学院江苏省大型工程装备检测与控制重点建设实验室,黑龙江科技大学材料科学与工程学院
[5 empty] | 冯帆 | 徐州工程学院江苏省大型工程装备检测与控制重点建设实验室,黑龙江科技大学材料科学与工程学院
531 |  |  | D406A钢的光纤激光-电弧复合焊接性能 | 中文 | 徐国建 | 沈阳工业大学材料科学与工程学院,鞍山煜宸科技有限公司,最新激光技术研究中心 | 对低合金超高强度钢(D406A)进行了光纤激光-电弧复合焊接,在最佳工艺参数条件下,研究了装配间隙对D406A焊接性能的影响.结果表明,装配间隙的最佳范围为0.6~1.0 mm.另外在最佳工艺条件下,对焊缝形状、焊接接头组织、硬度及力学性能进行了研究.结果表明,焊缝金属可以分为电弧区、激光-电弧复合区及激光区,并且激光区与电弧区相比组织细小;3个区域的硬度分布最高值均出现在热影响区(HAZ);经热处理后,焊接接头力学性能基本与母材相同. | 关键词 | 装备间隙;光纤激光-电弧复合焊接;热影响区;焊接接头组织;低合金超高强度钢(D406A); | 焊接学报 | 2015 |  | 36 | 08 | 59 | 62
[5 empty] | 刘珊珊 | 沈阳工业大学材料科学与工程学院,鞍山煜宸科技有限公司,最新激光技术研究中心
[5 empty] | 杭争翔 | 沈阳工业大学材料科学与工程学院,鞍山煜宸科技有限公司,最新激光技术研究中心
[5 empty] | 王虹 | 沈阳工业大学材料科学与工程学院,鞍山煜宸科技有限公司,最新激光技术研究中心
[5 empty] | 刘祥宇 | 沈阳工业大学材料科学与工程学院,鞍山煜宸科技有限公司,最新激光技术研究中心
[5 empty] | 普雄鹰 | 沈阳工业大学材料科学与工程学院,鞍山煜宸科技有限公司,最新激光技术研究中心
[5 empty] | 沓名宗春 | 沈阳工业大学材料科学与工程学院,鞍山煜宸科技有限公司,最新激光技术研究中心
532 |  |  | Zn-Al钎料钎焊6063铝合金铺展性能及接头断裂机理分析 | 中文 | 张满 | 淮阴工学院机械工程学院,淮阴工学院江苏省介入医疗器械重点实验室 | 研究了Zn-Al钎料钎焊6063铝合金的铺展性能及接头断裂机理.钎料铺展试验表明,随着钎料中铝含量的增加,钎料铺展面积增大,铝含量增至22%(质量分数)时,钎料铺展面积达到最大,继续增加铝含量,铺展面积减小.钎焊接头力学性能试验表明,随着钎料中铝含量的增加,铝基固溶体强化相数量增加,搭接钎焊接头强度提高,铝含量增至22%(质量分数)时,钎焊接头强度达到最高,继续增加铝含量,钎缝内枝状共析组织变得粗大,与其周围组织之间容易产生应力集中,萌生裂纹,钎焊接头强度降低.综合考虑钎料的铺展性能以及钎焊接头力学性能,78Zn-22Al钎料钎焊6063铝合金性能最佳. | 关键词 | Zn-Al钎料;钎焊;6063铝合金;铺展性能;力学性能; | 焊接学报 | 2015 |  | 36 | 08 | 63 | 66
[5 empty] | 夏之穹 | 淮阴工学院机械工程学院,淮阴工学院江苏省介入医疗器械重点实验室
[5 empty] | 张临财 | 淮阴工学院机械工程学院,淮阴工学院江苏省介入医疗器械重点实验室
[5 empty] | 徐鸿宾 | 淮阴工学院机械工程学院,淮阴工学院江苏省介入医疗器械重点实验室
533 |  |  | 氩弧熔覆原位自生TiC-TiB增强铁基复合涂层组织与性能 | 中文 | 王永东 | 黑龙江科技大学材料科学与工程学院 | 以碳粉、钛粉、硼粉和铁粉末为原料,利用氩弧熔覆技术在16Mn钢基材表面成功制备出铁基增强相复合涂层,运用XRD,SEM等分析手段研究了复合涂层的显微组织,利用显微硬度仪测试了复合涂层的显微硬度,并用磨损试验机分析了其在室温干滑动磨损条件下的耐磨性能.结果表明,复合涂层与基体界面无气孔、裂纹,呈冶金结合.复合涂层由Ti B,Ti C,Fe2Ti和α-Fe组成.显微硬度和耐磨性测试结果表明,该复合涂层显微维氏硬度高达1 000 MPa左右.常温干滑动磨损条件下,复合涂层具有优异的耐磨性. | 关键词 | 氩弧熔覆;原位自生;抗磨性能; | 焊接学报 | 2015 |  | 36 | 08 | 67 | 70
[5 empty] | 刘兴 | 黑龙江科技大学材料科学与工程学院
[5 empty] | 郑光海 | 黑龙江科技大学材料科学与工程学院
[5 empty] | 赵霞 | 黑龙江科技大学材料科学与工程学院
534 |  |  | CuNiSnTi钎料钎焊立方氮化硼界面产物分析 | 中文 | 王毅 | 长春工程学院机电学院,一汽轿车股份有限公司 | 采用扫描电镜、能谱仪、微区X射线衍射仪研究了Cu Ni Sn Ti活性钎料钎焊立方氮化硼(c-BN)界面产物的微观结构和形成机理,并运用动力学分析了界面反应产物的生长过程及反应激活能.结果表明,钎焊过程中CuNi Sn Ti钎料对c-BN具有良好的润湿性,钎料与c-BN发生化学反应,实现c-BN与钢基体的可靠连接;钎料与c-BN界面处生成Ti-N和Ti-B化合物新相,形成了钎料/Ti N/Ti B/Ti B2/c-BN的结构形式;在钎焊温度1 323~1 398 K,保温时间5~20 min之间依据抛物线生长法则指出界面处产生的化学反应和原子间的相互扩散是促使界面反应层形成与生长的主要因素及形成机理. | 关键词 | CuNiSnTi钎料;钎焊;立方氮化硼;界面产物; | 焊接学报 | 2015 |  | 36 | 08 | 71 | 74
[5 empty] | 阮野 | 长春工程学院机电学院,一汽轿车股份有限公司
[5 empty] | 董文 | 长春工程学院机电学院,一汽轿车股份有限公司
[5 empty] | 雷凯 | 长春工程学院机电学院,一汽轿车股份有限公司
535 |  |  | 拉剪载荷下超高强度钢点焊残余应力试验 | 中文 | 宇慧平 | 北京工业大学机电学院 | 点焊后焊接残余应力叠加工作载荷后,内部应力会重新分配.文中选用B1500HS超高强度钢薄板,制备焊接构件,并通过X射线衍射法测量焊核区、热影响区及母材区的表面残余应力.在施加拉剪载荷的情况下,分别从电极端面直径、焊接电流两方面考察点焊构件在施加拉剪载荷前后残余应力的分布情况.结果表明,点焊时电流变化对试件的残余应力有一定影响;电极端面直径增加使得焊核区的残余应力增大.施加拉剪载荷后,残余应力在焊核与热影响区有所释放,远离焊核区的释放较小. | 关键词 | 超高强度钢;点焊;残余应力;剪切试验; | 焊接学报 | 2015 |  | 36 | 08 | 75 | 78
[5 empty] | 杨柳 | 北京工业大学机电学院
[5 empty] | 韩长录 | 北京工业大学机电学院
[5 empty] | 李晓阳 | 北京工业大学机电学院
536 |  |  | 控制气氛下的AgCuTi/TiAl润湿铺展动力学 | 中文 | 赵诚 | 南昌大学机电工程学院机器人及焊接自动化重点实验室,Department of Mechanical Engineering University of Kentucky | 采用热台原位加热法系统研究了不同保护气体流量对润湿铺展过程、润湿铺展最大半径、润湿铺展动力学以及界面组织结构的影响.保护气体为氩气,保护气体流量分别为5,10,15 m L/s;加热曲线设定最高温度为1 273K,保温时间120 s;采用扫描电镜、能谱分析、光学显微镜等分析了界面组织结构.结果表明,保护气体流量为15m L/s时,润湿铺展等效半径最大,原始半径0.9 mm的钎料铺展半径达到约1.4 mm.各种保护条件下,Ag Cu Ti/Ti Al体系的润湿铺展动力学过程相似,铺展半径与时间之间呈n次幂关系,即rn~kt;润湿铺展中钎料熔敷/Ti Al的界面结构为:残余钎料的富银相/Al Cu Ti三元相层(Al Cu2Ti,Al Cu Ti,Ti3Al)/Ti Al母材,保护条件对其影响不大. | 关键词 | AgCuTi;TiAl;钎焊;润湿铺展动力学; | 焊接学报 | 2015 |  | 36 | 08 | 79 | 83
[5 empty] | 李玉龙 | 南昌大学机电工程学院机器人及焊接自动化重点实验室,Department of Mechanical Engineering University of Kentucky
[5 empty] | 刘文 | 南昌大学机电工程学院机器人及焊接自动化重点实验室,Department of Mechanical Engineering University of Kentucky
[5 empty] | Sekulic Dusan P | 南昌大学机电工程学院机器人及焊接自动化重点实验室,Department of Mechanical Engineering University of Kentucky
537 |  |  | 实时超声冲击消减焊接残余应力 | 中文 | 贺文雄 | 哈尔滨工业大学(威海)山东省特种焊接技术重点实验室,中国船舶重工集团公司725研究所,湖南机电职业技术学院 | 为了消减焊接残余应力,在焊接时对熔池后方焊缝的背面进行超声冲击.结果表明,实时超声冲击能够有效地消减焊接残余应力,其消减焊缝纵向残余应力比消减横向残余应力的效果显著.当在弹塑性转变温度区进行冲击,且冲击头直径较小、形状为球冠形时,消减焊接残余应力的效果更好.实时超声冲击消减焊接残余应力的机理是:在焊缝背面施加超声冲击能使焊缝正面产生拉伸塑性变形,抵消更多升温膨胀时所产生的压缩塑性变形,从而消减焊后的残余应力. | 关键词 | 实时超声冲击;弹塑性转变温度区;焊接残余应力; | 焊接学报 | 2015 |  | 36 | 08 | 84 | 87
[5 empty] | 肖昌辉 | 哈尔滨工业大学(威海)山东省特种焊接技术重点实验室,中国船舶重工集团公司725研究所,湖南机电职业技术学院
[5 empty] | 史菲 | 哈尔滨工业大学(威海)山东省特种焊接技术重点实验室,中国船舶重工集团公司725研究所,湖南机电职业技术学院
[5 empty] | 赵洪运 | 哈尔滨工业大学(威海)山东省特种焊接技术重点实验室,中国船舶重工集团公司725研究所,湖南机电职业技术学院
[5 empty] | 李思昊 | 哈尔滨工业大学(威海)山东省特种焊接技术重点实验室,中国船舶重工集团公司725研究所,湖南机电职业技术学院
[5 empty] | 易传佩 | 哈尔滨工业大学(威海)山东省特种焊接技术重点实验室,中国船舶重工集团公司725研究所,湖南机电职业技术学院
538 |  |  | 基于ANSYS概率设计系统的电弧切割参数敏感性分析 | 中文 | 刘敏 | 军械工程学院车辆与电气工程系 | 为研究切割电流、切割速度、工件厚度和有效加热半径对低合金钢电弧切割质量的影响,建立了基于ANSYS概率设计系统的电弧切割参数敏感性分析模型.以低合金钢2Cr13为研究对象,通过施加移动高斯热源模拟电弧切割过程,研究了工件温度场和应力场随各参数的变化规律.采用响应面概率设计方法分析了温度场和应力场对各切割参数的敏感性,结果表明,切割电流和切割速度对电弧切割质量影响较大,有效加热半径和工件厚度影响较小;切割电流和工件厚度对温度场为正影响,切割速度和有效加热半径对温度场为负影响;切割电流、工件厚度和有效加热半径对应力场是正影响,切割速度对应力场是负影响.文中模型对低合金钢电弧切割工艺设计具有重要的借鉴和指导意义. | 关键词 | 电弧切割;应力场;温度场;有限元分析;敏感性分析; | 焊接学报 | 2015 |  | 36 | 08 | 88 | 92
[5 empty] | 李志宁 | 军械工程学院车辆与电气工程系
[5 empty] | 张英堂 | 军械工程学院车辆与电气工程系
[5 empty] | 范红波 | 军械工程学院车辆与电气工程系
539 |  |  | BWELDY960Q钢振动焊接焊缝组织与低温冲击韧性 | 中文 | 刘政军 | 沈阳工业大学材料科学与工程学院,辽宁石油化工大学机械工程学院 | 采用MAG焊接工艺方法焊接低合金高强度钢BWELDY960Q的过程中施加机械振动,研究振动焊接对焊缝组织及焊缝低温冲击韧性的影响.结果表明,在焊接过程中施加机械振动,可以促进焊缝中AF的形成,使得AF的数量增加.振动焊接还可以改善焊缝的低温冲击韧性,与无振动焊缝低温冲击韧性相比较,焊缝冲击吸收功的上平台值提高7.88%,韧脆转变温度也略有降低.随着温度不断地降低,焊缝低温冲击断口的表面从凹凸不平变得比较平整,断口纤维区比例不断地缩小,放射区比例有所增加,断口的微观形貌由韧窝花样变成准解理河流花样. | 关键词 | 低合金高强度钢;振动焊接;针状铁素体;冲击韧性; | 焊接学报 | 2015 |  | 36 | 08 | 93 | 96
[5 empty] | 秦华 | 沈阳工业大学材料科学与工程学院,辽宁石油化工大学机械工程学院
[5 empty] | 苏允海 | 沈阳工业大学材料科学与工程学院,辽宁石油化工大学机械工程学院
[5 empty] | 刘长军 | 沈阳工业大学材料科学与工程学院,辽宁石油化工大学机械工程学院
[5 empty] | 芦延鹏 | 沈阳工业大学材料科学与工程学院,辽宁石油化工大学机械工程学院
540 |  |  | 718合金TIG焊热影响区组织变化 | 中文 | 叶欣 | 上海交通大学材料科学与工程学院焊接工程技术研究所,上海市激光制造与材料改性重点实验室 | 以不同热输入对轧制、铸态、铸后均匀化热处理3种2.8 mm厚Inconel-718薄板进行TIG焊试验.观察各接头母材与HAZ(焊接热影响区)组织,分析热输入对3种母材接头HAZ晶粒结构、大小的影响.发现随热输入增大,轧制母材焊接接头HAZ沉淀相大量溶解,等轴晶晶粒长大明显,速度为铸态或均匀化接头4.6倍.铸态或均匀化母材呈树枝晶,晶粒较大;HAZ偏析区扩散消失,奥氏体成分趋于均匀,树枝晶结构痕迹减弱;沉淀相残留于原枝晶间位置,在抑制HAZ晶粒长大的同时,保留部分树枝晶结构痕迹;铸态母材焊接接头HAZ沉淀相多于均匀化接头,更接近树枝晶结构. | 关键词 | 镍基718合金;热输入;热影响区;晶粒;偏析; | 焊接学报 | 2015 |  | 36 | 08 | 97 | 100
[5 empty] | 华学明 | 上海交通大学材料科学与工程学院焊接工程技术研究所,上海市激光制造与材料改性重点实验室
[5 empty] | 吴毅雄 | 上海交通大学材料科学与工程学院焊接工程技术研究所,上海市激光制造与材料改性重点实验室
541 |  |  | 镁合金T形件激光-TIG复合热源焊接 | 中文 | 袁胜涛 | 苏州热工研究院有限公司,大连理工大学材料科学与工程学院 | 主要研究了激光-TIG电弧复合焊复合模式、热源间距(Dla)和激光脉冲参数对镁合金T形件成形的影响.研究发现TIG-激光的复合模式更有利于T形件的成形.在TIG-激光复合模式下,Dla随着焊接电流的提高而增加时会得到更大的焊接熔深,焊接电流为100 A,Dla为3 mm时可以得到良好的镁合金T形结构件焊缝成形.激光脉宽过小或过大都会对T形结构件焊缝根部的成形产生不良影响,脉冲较小时T形件立板与上板结合处的熔池金属极易产生过烧,从而导致焊接表面塌陷严重,甚至烧穿;脉冲过大时则造成立板与上板结合处熔化不足而产生不熔合现象. | 关键词 | 激光-TIG复合焊接;T形件;镁合金; | 焊接学报 | 2015 |  | 36 | 08 | 101 | 104
[5 empty] | 梁鹏飞 | 苏州热工研究院有限公司,大连理工大学材料科学与工程学院
[5 empty] | 成鑫 | 苏州热工研究院有限公司,大连理工大学材料科学与工程学院
[5 empty] | 刘黎明 | 苏州热工研究院有限公司,大连理工大学材料科学与工程学院
542 |  |  | 基于多传感器的焊枪定位系统的设计 | 中文 | 陈仲盛 | 武汉理工大学物流工程学院 | 针对焊接模拟器中焊枪的定位,设计了一种新型的焊枪定位系统.该定位系统在焊件上布置有感应线圈膜,基于电磁感应得以确定焊枪在工作平面上的投影坐标x和y值,应用光纤传感器测量焊枪与焊件的距离,并通过空间几何转换从而间接确定焊枪的z坐标,应用焊枪内置的三轴陀螺仪和三轴加速度传感器模块获得焊枪的姿态,最后根据空间位置关系推导出了熔池的位置和操作者的动作,从而完成了焊枪定位系统的设计.结果表明,该设计能够较好地满足了虚拟焊接模拟器焊枪定位精度和实时性的要求. | 关键词 | 焊接模拟器;焊枪;定位系统; | 焊接学报 | 2015 |  | 36 | 08 | 105 | 108
[5 empty] | 周强 | 武汉理工大学物流工程学院
[5 empty] | 谢本凯 | 武汉理工大学物流工程学院
543 |  |  | 00Cr16Sn超纯铁素体不锈钢焊接接头腐蚀性能 | 中文 | 张蕾 | 太原理工大学材料科学与工程学院,山西太钢不锈钢股份有限公司 | 采用脉冲钨极氩弧焊工艺,对含锡超纯铁素体不锈钢母材和焊缝的腐蚀性能进行研究.结果表明,焊缝能够获得与母材相当的耐腐蚀性能.含锡超纯铁素体不锈钢通过添加双稳定元素Ti和Nb,形成第二相Ti(C,N)和Nb(C,N),即使在焊接热循环的作用下,未熔解的Ti(C,N)和Nb(C,N)仍然起到细化铁素体晶粒和第二相强化的作用;添加微合金元素Sn,使得冷轧态的母材和焊接接头的耐腐蚀性能均得以提高,并且在焊接接头组织中的锡与Ti(C,N)和Nb(C,N)在晶界形成偏聚的竞争机制,从而得到耐腐蚀性能与母材相当的焊缝组织. | 关键词 | 超纯铁素体不锈钢;焊接接头;腐蚀性能;微合金化; | 焊接学报 | 2015 |  | 36 | 08 | 109 | 112
[5 empty] | 王文先 | 太原理工大学材料科学与工程学院,山西太钢不锈钢股份有限公司
[5 empty] | 闫志峰 | 太原理工大学材料科学与工程学院,山西太钢不锈钢股份有限公司
[5 empty] | 王志斌 | 太原理工大学材料科学与工程学院,山西太钢不锈钢股份有限公司
[5 empty] | 张心保 | 太原理工大学材料科学与工程学院,山西太钢不锈钢股份有限公司
544 |  |  | 采用辅助脉冲电流液相扩散连接Ti（C,N）-Al2O3的接头形成行为及强度 | 中文 | 吴铭方 | 江苏科技大学先进焊接技术省级重点实验室,镇江技师学院 | 采用辅助脉冲电流液相扩散连接方法,对Ti(C,N)-Al2O3陶瓷基复合材料与40Cr钢进行了焊接试验,重点研究了在辅助脉冲电流作用下,界面及焊缝组织演变、基体材料溶解等界面行为,探讨了工艺参数对接头强度及断口形态影响规律.结果表明,通过采用辅助脉冲电流液相扩散连接Ti(C,N)-Al2O3与40Cr钢,可以在较短的焊接时间条件下获得较为稳定的接头强度,四点弯曲平均强度位于231~272 MPa之间;降低焊接件整体加热温度以缓解接头残余应力,控制界面和焊缝化学冶金反应进程以较少金属间化合物数量、提高固溶体含量,抑制活性元素Zr向陶瓷基复合材料中的扩散进程以减少陶瓷颗粒向焊缝中的溶解量,是提升焊接接头强度的关键因素. | 关键词 | Ti(C,N)-Al2O3;液相扩散连接;辅助脉冲电流;界面行为;接头强度; | 焊接学报 | 2015 |  | 36 | 09 | 1 | 4
[5 empty] | 刘飞 | 江苏科技大学先进焊接技术省级重点实验室,镇江技师学院
[5 empty] | 王凤江 | 江苏科技大学先进焊接技术省级重点实验室,镇江技师学院
[5 empty] | 胡庆贤 | 江苏科技大学先进焊接技术省级重点实验室,镇江技师学院
545 |  |  | 焊后热处理对复杂结构件完整性的影响 | 中文 | 邓彩艳 | 天津大学材料科学与工程学院 | 通过考虑热处理前后δCTOD值和残余应力变化,研究了焊后热处理对复杂结构件完整性的影响.对厚板(80 mm)对接接头进行了焊态和热处理态的残余应力测量和断裂韧性(CTOD)试验.相对厚板对接接头焊态,热处理态的残余应力有效降低,焊缝δCTOD值基本不变,热影响区δCTOD值有较大幅度下降;对带拘束和装配应力复杂焊接结构进行局部热处理并测试焊态和热处理态的残余应力.结果表明,残余应力降低不明显,有的部位残余应力水平反而上升.基于以上试验结果,对多种情况进行结构完整性的评估,发现了局部热处理并不能够改善复杂结构的安全性. | 关键词 | 焊后热处理;残余应力;断裂韧性;完整性评估; | 焊接学报 | 2015 |  | 36 | 09 | 5 | 8
[5 empty] | 雷桢禹 | 天津大学材料科学与工程学院
[5 empty] | 龚宝明 | 天津大学材料科学与工程学院
[5 empty] | 王东坡 | 天津大学材料科学与工程学院
546 |  |  | A6N01-T5合金FSW和MIG焊接头疲劳裂纹扩展行为的对比 | 中文 | 戴启雷 | 清华大学机械工程系先进成形制造教育部重点实验室,南车青岛四方机车车辆股份有限公司,清华大学基础工业训练中心 | 研究了6N01-T5铝合金搅拌摩擦焊(FSW)和氩弧焊(MIG)接头不同部位的疲劳裂纹扩展性能,并对疲劳断口和接头组织进行了分析.结果表明,对于FSW和MIG焊接头,其裂纹扩展速率从高到低的部位依次为焊缝(核)区、热影响区和母材.裂纹在FSW和MIG焊接头相同区域的扩展速率无明显差别,然而裂纹在FSW接头细晶组织中开始扩展所需的门槛值ΔK要比对应的MIG焊接头高,总体上其裂纹在FSW焊核区的抗疲劳裂纹扩展性能要优于对应的MIG焊缝区.裂纹在FSW和MIG焊接头焊核(缝)区扩展的疲劳断口表现为脆性断裂,而在热影响区则以规则和光滑的疲劳条纹形式扩展. | 关键词 | 搅拌摩擦焊;疲劳裂纹扩展;微观组织;6N01铝合金; | 焊接学报 | 2015 |  | 36 | 09 | 9 | 12
[5 empty] | 孟立春 | 清华大学机械工程系先进成形制造教育部重点实验室,南车青岛四方机车车辆股份有限公司,清华大学基础工业训练中心
[5 empty] | 梁志芳 | 清华大学机械工程系先进成形制造教育部重点实验室,南车青岛四方机车车辆股份有限公司,清华大学基础工业训练中心
[5 empty] | 吴建军 | 清华大学机械工程系先进成形制造教育部重点实验室,南车青岛四方机车车辆股份有限公司,清华大学基础工业训练中心
[5 empty] | 史清宇 | 清华大学机械工程系先进成形制造教育部重点实验室,南车青岛四方机车车辆股份有限公司,清华大学基础工业训练中心
547 |  |  | 超声电机压电陶瓷和铜定子弹性体钎焊工艺 | 中文 | 李志强 | 南京航空航天大学材料科学与技术学院,南京航空航天大学机械结构力学及控制国家重点实验室 | 分别采用Sn-40Pb,Sn-3.5Ag和Sn-52In钎料对PZT8压电陶瓷和铜定子弹性体进行了钎焊试验,对比分析了3种钎料钎焊定子的振动性能以及钎焊压力对振动性能的影响.结果表明,采用Sn-52In钎料,配合松香类有机钎剂,在峰值温度141℃,回流时间116 s,钎焊压力38.26~114.78 k Pa内的工艺条件下,钎焊形成定子的振动性能最好;在电压峰峰值80 V的激励下,钎焊定子的振幅为2.5μm,达到了胶粘定子的振动水平;钎焊接头的抗剪强度达到6.88 MPa,超过了超声电机定子对力学性能(≥5 MPa)应用的要求,有望解决胶粘工艺胶接层老化的问题,从而提高超声电机的使用寿命. | 关键词 | 钎焊;回流曲线;抗剪强度;压电陶瓷;超声电机; | 焊接学报 | 2015 |  | 36 | 09 | 13 | 16
[5 empty] | 薛松柏 | 南京航空航天大学材料科学与技术学院,南京航空航天大学机械结构力学及控制国家重点实验室
[5 empty] | 丁庆军 | 南京航空航天大学材料科学与技术学院,南京航空航天大学机械结构力学及控制国家重点实验室
[5 empty] | 赵淳生 | 南京航空航天大学材料科学与技术学院,南京航空航天大学机械结构力学及控制国家重点实验室
[5 empty] | 尹育聪 | 南京航空航天大学材料科学与技术学院,南京航空航天大学机械结构力学及控制国家重点实验室
548 |  |  | 激光热丝焊电阻热控制及送丝参数优化 | 中文 | 温鹏 | 清华大学机械工程系,清华大学先进成形制造教育部重点实验室 | 如何选择送丝参数从而获得合适电阻热是确保焊丝稳定过渡和高效熔覆的必要条件.文中通过高速摄像观察电阻热对焊丝过渡行为的影响,采用红外双色测温对焊丝温度进行测量.结果表明,导电嘴以下30 mm处焊丝的温度可作为最优电阻热的判据;利用数值模拟方法建立了焊丝非稳态导热模型,计算了导电嘴以下30 mm处焊丝的温度,从而可以预测最优电阻热对应的送丝参数.对不同送丝速度下最优电流比较发现,一定电阻热下加热电流的平方与送丝速度的比值为常数,可用于快速选择最优电阻热的送丝参数. | 关键词 | 激光热丝焊;电阻热优化;高速摄像;红外双色测温;数值模拟; | 焊接学报 | 2015 |  | 36 | 09 | 17 | 20
[5 empty] | 郑世卿 | 清华大学机械工程系,清华大学先进成形制造教育部重点实验室
[5 empty] | 单际国 | 清华大学机械工程系,清华大学先进成形制造教育部重点实验室
[5 empty] | 冯振华 | 清华大学机械工程系,清华大学先进成形制造教育部重点实验室
549 |  |  | 小弯曲角焊缝跟踪及焊缝终点检测 | 中文 | 乐健 | 南昌大学江西省机器人与焊接自动化重点试验室 | 为了实现小弯曲角焊缝的跟踪及焊缝终点的检测,针对焊接电流中噪声的种类,使焊接电流经过空间中值滤波、均值滤波、阈值处理和线性滤波,去除了大部分的噪声.用直线将2类模式平均向量对应的点连接起来,把直线的斜率作为偏差.以最近三次偏差作为多个模式类感知机的输入,以水平滑块伸出或缩进的速率作为输出,实现小弯曲角焊缝的跟踪.如果连续三次偏差的值大于1,则表明到达了焊缝终点.最后进行了小弯曲角焊缝的跟踪试验,角焊缝终点的检测试验,过水孔的试验.结果表明,该算法提高了机器人跟踪小弯曲角焊缝的精确度,实现了角焊缝终点的准确识别和过水孔的通过,有利于焊接自动化的实现. | 关键词 | 旋转电弧传感器;滤波;偏差识别;感知机;焊缝跟踪;终点检测; | 焊接学报 | 2015 |  | 36 | 09 | 21 | 25
[5 empty] | 张华 | 南昌大学江西省机器人与焊接自动化重点试验室
[5 empty] | 叶艳辉 | 南昌大学江西省机器人与焊接自动化重点试验室
[5 empty] | 王帅 | 南昌大学江西省机器人与焊接自动化重点试验室
550 |  |  | 脉冲TIG焊混合电弧模型 | 中文 | 王金兵 | 天津大学材料科学与工程学院,天津大学天津市现代连接技术重点实验室 | 基于实际的电弧物理过程分析,设计了相应的电弧阻滞系数方程,结合经典的Mayr和Cassie模型,提出了脉冲钨极氩弧焊(TIG)的混合电弧模型;论述了电弧阻滞系数方程中阻滞参数的选取原则,给出了模型中其它相关参数的数值确定方法,并结合电弧的实际进行了参数设定;基于该混合模型,进行了电弧的静特性验证,以及不同频率下的动特性验证.结果表明,该混合模型能够有效的模拟TIG脉冲电弧. | 关键词 | 脉冲钨极氩弧焊;混合电弧模型;电弧阻滞系数;动特性; | 焊接学报 | 2015 |  | 36 | 09 | 26 | 30
[5 empty] | 吕小青 | 天津大学材料科学与工程学院,天津大学天津市现代连接技术重点实验室
[5 empty] | 王莹 | 天津大学材料科学与工程学院,天津大学天津市现代连接技术重点实验室
551 |  |  | 铜磷钎料热拉拔过程加热工艺对钎料组织和塑性的影响 | 中文 | 龙飞 | 江苏科技大学江苏省先进焊接技术重点实验室 | 研究了铜磷钎料的冷脆性、热塑性和热塑加工性在热拉拔过程中不同加热方式下的变化情况,重点分析比较了铜磷钎料的加热方式和温度调控方法与铜磷钎料加热电源的输出特性的关系.结果表明,相对稳定的钎料温度是高效拉拔的关键.在诸多加热方式中,直流高频开关电源具有钎料温度易调控、电能热能转换效率高、拉拔过程稳定的优点. | 关键词 | 铜磷钎料;冷脆性;温度调控;直流高频开关电源; | 焊接学报 | 2015 |  | 36 | 09 | 31 | 34
[5 empty] | 胡庆贤 | 江苏科技大学江苏省先进焊接技术重点实验室
[5 empty] | 徐华 | 江苏科技大学江苏省先进焊接技术重点实验室
[5 empty] | 苏雷 | 江苏科技大学江苏省先进焊接技术重点实验室
552 |  |  | 铜/镀镍钢微电阻点焊接头形成机理 | 中文 | 陈玉华 | 南昌航空大学航空制造工程学院 | 采用微电阻点焊对纯铜和镀镍钢片异种金属进行了点焊连接,通过拉剪试验、光学显微镜、扫描电镜和能谱分析,研究了镀层金属镍在铜/镀镍钢片微电阻点焊冶金过程中对接头形成和接头强度的影响.结果表明,铜/镀镍钢片微电阻点焊接头的形成机理包括固相连接和熔化连接,其形成过程为:铜和镀层镍在锻压力和析出热量下,形成固相连接;在铁和镀层镍之间开始熔化;镀层镍被熔化的金属向边缘处挤压,镍在边缘处与铁、铜形成了新的组织;熔核的形成.在两种不同的接头形成机理下,其拉伸断口都有呈抛物线状或拉长的韧窝出现. | 关键词 | 铜/镀镍钢片;微电阻点焊;固相连接;熔化连接; | 焊接学报 | 2015 |  | 36 | 09 | 35 | 38
[5 empty] | 谢吉林 | 南昌航空大学航空制造工程学院
[5 empty] | 倪泉 | 南昌航空大学航空制造工程学院
[5 empty] | 黄永德 | 南昌航空大学航空制造工程学院
553 |  |  | 铝合金/镀锌钢异种材料薄板的超声波点焊 | 中文 | 温昌金 | 南昌大学机电工程学院江西省机器人及焊接自动化重点实验室 | 为了实现铝合金和钢板的高效连接,对3003铝合金和镀锌钢板进行了超声波点焊.研究了接头的显微组织特征、焊接参数对接头性能的影响以及焊缝区的温度变化过程.结果表明,超声波焊接可以对3003铝合金与镀锌钢板进行有效连接;镀锌层被不规则挤出,铝合金与钢直接接触区形成了Fe Al3和Fe2Al5相;在一定范围内,随着焊接时间的增加,接头抗拉强度先增加后减小,其减小的原因是过长的焊接时间诱导显微组织演变;当焊接时间为240 ms,焊接压力为0.4 MPa时,获得接头的最大抗拉力为673.05 N;在文中试验条件下,焊接区最高温度达到390℃. | 关键词 | 超声波焊;铝合金;镀锌钢;接头强度;界面组织; | 焊接学报 | 2015 |  | 36 | 09 | 39 | 42
[5 empty] | 李玉龙 | 南昌大学机电工程学院江西省机器人及焊接自动化重点实验室
[5 empty] | 赵诚 | 南昌大学机电工程学院江西省机器人及焊接自动化重点实验室
554 |  |  | 模拟煤制气环境下X80管线钢及HAZ的氢脆敏感性 | 中文 | 张体明 | 中国石油大学(华东)机电工程学院 | 煤制气中含有一定量的氢气,氢致失效成为输送管线的潜在问题,HAZ的存在增加了氢脆失效的敏感性.选用X80钢,通过焊接热模拟制备了HAZ试样.采用高压煤制气环境下的拉伸试验对比研究了X80钢及HAZ各区的氢脆敏感性.结果表明,经模拟煤制气环境充氢后,X80钢及HAZ各区的性能均稍有降低,氢对材料的性能有一定影响.粗晶区的氢脆敏感性最高,结合金相和电子背散射衍射分析发现,主要是由于粗晶区在高温作用下发生晶粒长大,致使大角度晶界减少,氢的扩散速率及其在裂纹尖端的富集程度增加,止裂性能变差,断口呈明显的脆性断裂特征. | 关键词 | 煤制气;X80管线钢;热影响区;氢脆; | 焊接学报 | 2015 |  | 36 | 09 | 43 | 46
[5 empty] | 王勇 | 中国石油大学(华东)机电工程学院
[5 empty] | 赵卫民 | 中国石油大学(华东)机电工程学院
[5 empty] | 吴倩 | 中国石油大学(华东)机电工程学院
555 |  |  | 铝合金自冲铆接头静力学性能及失效机理分析 | 中文 | 邢保英 | 昆明理工大学机电工程学院 | 选择不同结构的自冲铆接头,进行静力学测试获得其静力学性能.采用学生氏t分布对试验数据进行统计分析,以检验数据有效性.选择宽板接头失效断口进行扫描电子显微(SEM)观察,从而研究接头失效机理.结果表明,板材宽度和铆钉数量的增加均可有效增强接头静力学性能,其中铆钉数量的影响程度更为突出.接头宏观静态失效模式均为下板脱离,板材宽度和铆钉数量会影响基板变形程度.SEM分析表明,上板主要承受拉伸,断裂部位呈现韧窝结构,最终影响接头失效位移.下板承受拉伸和压缩,其变形特征对强度和位移均有影响. | 关键词 | 5052铝合金;自冲铆;静力学测试; | 焊接学报 | 2015 |  | 36 | 09 | 47 | 50
[5 empty] | 何晓聪 | 昆明理工大学机电工程学院
[5 empty] | 王玉奇 | 昆明理工大学机电工程学院
[5 empty] | 邓成江 | 昆明理工大学机电工程学院
556 |  |  | 铝合金变极性TIG焊接电弧行为 | 中文 | 韩永全 | 内蒙古工业大学内蒙古材料成型及控制重点实验室 | 分别采用正弦波变极性和方波变极性氩弧焊对铝合金试板进行了焊接试验,利用高速摄像机和汉诺威分析仪分别对焊接过程中变极性电弧形态及电信号进行采集分析.结果表明,电弧电压概率密度分布和高速摄像图证实了较小焊接参数条件下正弦波变极性比方波变极性电弧稳定性差的现象.正弦波变极性TIG电弧随EP(反极性)的增加清理宽度增加,但熔宽未增加,证明此条件下正弦波变极性TIG电弧过于发散;焊接参数较大时,随EP的增加,正弦波变极性熔宽变宽,证实正弦波变极性TIG电弧稳定性随之提高,证明了铝合金变极性TIG焊接过程中EP极性电弧产热大于EN极性电弧能量的本质特征. | 关键词 | 变极性TIG焊;电弧形态;焊缝成形; | 焊接学报 | 2015 |  | 36 | 09 | 51 | 54
[5 empty] | 张世全 | 内蒙古工业大学内蒙古材料成型及控制重点实验室
[5 empty] | 庞世刚 | 内蒙古工业大学内蒙古材料成型及控制重点实验室
[5 empty] | 洪海涛 | 内蒙古工业大学内蒙古材料成型及控制重点实验室
557 |  |  | 固态相变对P91钢焊接残余应力的影响 | 中文 | 毕涛 | 重庆大学材料科学与工程学院,东方汽轮机有限公司制造技术处,哈尔滨工业大学先进焊接与连接国家重点实验室 | 基于SYSWELD软件,首先模拟了P91的Satoh试验,得到加热、冷却过程中的温度-应力曲线.通过Satoh试验探讨了因固态相变引起的体积变化、屈服强度的变化和相变过程中的超塑性对残余应力形成过程的影响.随后,以平板TIG重熔模型为研究对象,系统讨论了固态相变对焊接残余应力分布和大小的影响.结果表明,体积膨胀对焊接残余应力的形成过程和最终应力的大小与分布有显著影响,它不仅可改变焊缝及HAZ处的应力大小,甚至可能改变应力的符号.相变引起的屈服强度变化对残余应力的形成及最终应力值的大小也有较明显的影响.相变塑性的影响比前两者小,它在相变过程中有一定的"应力松弛"效应. | 关键词 | P91钢;固态相变;焊接残余应力;数值模拟; | 焊接学报 | 2015 |  | 36 | 09 | 55 | 59
[5 empty] | 邓德安 | 重庆大学材料科学与工程学院,东方汽轮机有限公司制造技术处,哈尔滨工业大学先进焊接与连接国家重点实验室
[5 empty] | 刘晓占 | 重庆大学材料科学与工程学院,东方汽轮机有限公司制造技术处,哈尔滨工业大学先进焊接与连接国家重点实验室
[5 empty] | 童彦刚 | 重庆大学材料科学与工程学院,东方汽轮机有限公司制造技术处,哈尔滨工业大学先进焊接与连接国家重点实验室
558 |  |  | 氮气保护粉/丝复合堆焊高硼铁基合金的组织及结构 | 中文 | 庄明辉 | 哈尔滨工业大学先进焊接与连接国家重点实验室,佳木斯大学金属耐磨材料及表面技术工程研究中心 | 为改善高硼铁基堆焊合金韧性不足、易引发裂纹的问题,采用N2保护堆焊并添加氮化铬铁的方式引入合金元素N,同时添加强氮化物形成元素,制备高硼铁基堆焊合金,通过显微组织结构、微区成分、硬度等试验检验,分析合金元素N对高硼铁基堆焊合金组织与性能的影响.结果表明,氮气保护堆焊高硼铁基合金由初晶Fe2B、共晶α-Fe+Fe2B及粒状复合物M(C,N)组成,N元素的引入促使大量粒状复合物M(C,N)析出,有效细化初晶Fe2B相,抑制堆焊裂纹的出现.堆焊合金的宏观硬度也因氮的引入而达到67.8 HRC,但过多的氮会导致Fe2B生长不完全,硬度略有下降. | 关键词 | 氮气保护;粉/丝复合堆焊技术;硼化物; | 焊接学报 | 2015 |  | 36 | 09 | 60 | 64
[5 empty] | 李慕勤 | 哈尔滨工业大学先进焊接与连接国家重点实验室,佳木斯大学金属耐磨材料及表面技术工程研究中心
[5 empty] | 王军 | 哈尔滨工业大学先进焊接与连接国家重点实验室,佳木斯大学金属耐磨材料及表面技术工程研究中心
[5 empty] | 马春力 | 哈尔滨工业大学先进焊接与连接国家重点实验室,佳木斯大学金属耐磨材料及表面技术工程研究中心
[5 empty] | 蔡丁森 | 哈尔滨工业大学先进焊接与连接国家重点实验室,佳木斯大学金属耐磨材料及表面技术工程研究中心
559 |  |  | 基于基元模型的车身焊接夹具分层实例推理方法 | 中文 | 胡茶根 | 四川大学制造科学与工程学院 | 针对汽车车身焊装自动化生产线各类夹具快速设计的需要,提出了一种基于基元模型的车身焊接夹具分层实例推理设计方法.在对各类焊接夹具设计特征分析的基础上,给出了由形状特征、位置特征和装配特征等3个子特征所描述的焊装特征模型.建立了一种基于基元模型的焊接夹具设计知识的表达与存储方法,形成了基于知识重用的焊装工位信息模型.从焊装特征的角度,分3个阶段对焊装工位信息的相似度进行计算,通过映射获取最相似的夹具实例.以某车型内蒙皮加强板分总成工位为研究对象进行了应用,验证了文中所提方法的高效性. | 关键词 | 焊接夹具;实例推理;焊装特征;基元模型;相似度; | 焊接学报 | 2015 |  | 36 | 09 | 65 | 68
[5 empty] | 殷国富 | 四川大学制造科学与工程学院
[5 empty] | 李堂明 | 四川大学制造科学与工程学院
[5 empty] | 曾定洲 | 四川大学制造科学与工程学院
560 |  |  | Cu-Cr-Zr合金连续驱动摩擦焊接头热力演变 | 中文 | 陈书锦 | 江苏科技大学江苏省先进焊接技术重点实验室 | 采用热电偶—蓝牙技术测量了Cu-Cr-Zr合金连续驱动摩擦焊接头特征点的温度,并研究接头温度与组织演变的关系.结果表明,各特征点温度均存在一定程度的滞后现象;沿工件径向,2/3R区温度最高;沿工件轴向,摩擦界面处温度最高;旋转工件的温度略低于移动工件.在热力耦合作用下,接头焊合区形成细小的等轴晶粒,热力影响区晶粒被不同程度拉长,呈塑性流线.从轴心到外径动态再结晶区的宽度增加,晶粒粗化,而与其相邻的热力影响区径向塑性流动的趋势减小.此外,与旋转端相比,移动端接头具有较高的峰值温度和再结晶峰值宽度,所对应的焊合区晶粒也较为粗大. | 关键词 | Cu-Cr-Zr合金;连续驱动摩擦焊;接头温度;显微组织; | 焊接学报 | 2015 |  | 36 | 09 | 69 | 74
[5 empty] | 路丽梅 | 江苏科技大学江苏省先进焊接技术重点实验室
[5 empty] | 芦笙 | 江苏科技大学江苏省先进焊接技术重点实验室
[5 empty] | 王云鹏 | 江苏科技大学江苏省先进焊接技术重点实验室
561 |  |  | La对Sn-0.3Ag-0.7Cu回流焊点纳米力学性能影响 | 中文 | 戴文勤 | 哈尔滨理工大学材料科学与工程学院 | 随着电子产业的不断发展,对微连接焊点可靠性的要求越来越高.文中在Sn-0.3Ag-0.7Cu的基础上添加第四种微量元素La,并制备出多种不同铼含量的焊球,通过回流焊得到Sn-0.3Ag-0.7Cu-x La焊点.采用纳米压痕仪对焊点进行一次加载—卸载试验,对试验所得到的载荷—位移数据通过采用Ma物理反解析法可得出焊点的纳米压痕硬度H、弹性模量E及蠕变速率敏感指数m等焊点的性能参数.研究稀土元素La对焊点纳米力学性能的影响.结果表明,随着微量稀土元素La含量的增加,焊点的硬度、弹性模量表现出明显的增长趋势,而且抗蠕变性能随着铼含量的上升呈线性上升趋势. | 关键词 | 纳米压痕;稀土元素La;力学性能;蠕变敏感指数; | 焊接学报 | 2015 |  | 36 | 09 | 75 | 78
[5 empty] | 王丽凤 | 哈尔滨理工大学材料科学与工程学院
[5 empty] | 何冰 | 哈尔滨理工大学材料科学与工程学院
[5 empty] | 刘海涛 | 哈尔滨理工大学材料科学与工程学院
562 |  |  | 大厚度电子束焊接接头厚度方向的组织差异性 | 中文 | 陈倩倩 | 上海工程技术大学材料工程学院 | 利用K110型电子束焊机焊接50 mm厚的304不锈钢板,并对焊接接头深度方向的微观组织及硬度进行分析.结果表明,利用电子束焊接方法能够一次性焊透50 mm厚不锈钢板,得到成形良好的焊接接头.焊缝深宽比较大,约为18:1.焊缝组织由奥氏体和铁素体组成.从焊缝上表面到深约39 mm处,铁素体形态依次为网状,板条状/骨架状和树枝状分布于奥氏体枝晶间或晶界处.在焊缝的下层,亚稳的胞状奥氏体将取代稳定铁素体相作为初生相直接从熔体中析出.沿焊缝中心深度方向,接头的凝固模式由primary ferrite with second-phase austenite,FA转变成primary austenite with second-phase ferrite,AF模式,晶粒尺寸减小,硬度呈波动性增加趋势. | 关键词 | 电子束焊接;大厚板;凝固模式;铁素体; | 焊接学报 | 2015 |  | 36 | 09 | 79 | 82
[5 empty] | 李东 | 上海工程技术大学材料工程学院
[5 empty] | 贺聪聪 | 上海工程技术大学材料工程学院
[5 empty] | 于治水 | 上海工程技术大学材料工程学院
563 |  |  | 电解铝阳极导杆铝-钢相位摩擦焊工艺及力学性能 | 中文 | 王希靖 | 兰州理工大学有色金属先进加工与再利用省部共建国家重点试验室 | 传统的电解铝预焙槽阳极导杆采用爆炸焊块作为过渡实现铝导杆与阳极钢爪的连接.针对130 mm×130mm×2 420 mm方铝导杆和端面165 mm×210 mm的铸钢爪,采用相位摩擦焊技术进行焊接,替代原用爆炸块复合焊接的方式,实现自动化生产并达到节能降耗的目的.通过不同工艺参数的试验研究如:摩擦时间、转速、先顶后刹时间、顶锻压力的改变,通过接头力学拉伸试验、冲击试验、显微组织分析得到了最优工艺参数.结果表明,最优工艺方法下可得到致密的焊缝组织以及动态再结晶完善的热影响区组织,接头表现出最优的综合力学性能,满足工业生产要求. | 关键词 | 电解铝阳极导杆;相位摩擦焊;铝-钢异种金属;工艺;力学性能; | 焊接学报 | 2015 |  | 36 | 09 | 83 | 86
[5 empty] | 李经纬 | 兰州理工大学有色金属先进加工与再利用省部共建国家重点试验室
[5 empty] | 张昌青 | 兰州理工大学有色金属先进加工与再利用省部共建国家重点试验室
[5 empty] | 孙学敏 | 兰州理工大学有色金属先进加工与再利用省部共建国家重点试验室
564 |  |  | 铝合金电弧增材制造焊道宽度尺寸预测 | 中文 | 柏久阳 | 哈尔滨工业大学先进焊接与连接国家重点实验室 | 文中首先采用同一组焊接参数,在四种厚度基板上进行单道20层铝合金薄壁试样成型,发现不同厚度基板下试样稳定区的焊道宽度相同.基于此结论,利用二次通用旋转组合方法设计试验样本,通过二次回归方程建立工艺参数(焊接电流、焊接速度、送丝速度、层间温度)与成型试样稳定区域焊道宽度尺寸预测模型,经验证发现模型预测效果较好.结果表明,影响焊道宽度的主要因素有焊接电流、焊接速度和层间温度.当电流小于95 A时,参数对焊道宽度的影响顺序为:电流大于焊接速度大于层间温度;当电流大于95 A时,顺序变为:电流大于层间温度大于焊接速度.同时,焊接电流和层间温度间存在交互作用. | 关键词 | 增材制造;通用旋转组合;尺寸预测; | 焊接学报 | 2015 |  | 36 | 09 | 87 | 90
[5 empty] | 王计辉 | 哈尔滨工业大学先进焊接与连接国家重点实验室
[5 empty] | 林三宝 | 哈尔滨工业大学先进焊接与连接国家重点实验室
[5 empty] | 杨春利 | 哈尔滨工业大学先进焊接与连接国家重点实验室
565 |  |  | 基于多曝光的明弧焊接视觉系统 | 中文 | 罗祥 | 哈尔滨工程大学自动化学院 | 在明弧焊接中,由于弧光的强烈干扰,常用的视觉系统难以获得清晰的图像.针对以上问题,设计了数字相机配合电焊减光片的视觉系统.通过对多曝光图像序列进行融合处理,获得了熔池区域和焊缝区域都清晰的最终图像.提出了基于软件触发和在线更改曝光参数来获取多曝光图像序列的方法.通过伽马变换后累加图像的融合方法获得了暗部细节增强,无人工合成痕迹的图像.使用近似的光照响应曲线说明了融合方法的合理性和有效性.结果表明,能够获得20帧/s的最终显示帧速,可以满足焊工远程监控的需求,同时为后期实现智能化焊接提供了信息丰富的图像. | 关键词 | 多曝光;图像融合;视觉系统;焊接图像; | 焊接学报 | 2015 |  | 36 | 09 | 91 | 94
[5 empty] | 王宗义 | 哈尔滨工程大学自动化学院
566 |  |  | 304/Q245R爆炸复合板结合界面的退火组织和硬度 | 中文 | 张罡 | 沈阳理工大学材料科学与工程学院 | 针对304/Q245R爆炸焊接复合板,采用扫描电镜(SEM)和纳米压痕仪研究了消应力退火后基材侧结合界面中珠光体(P)和铁素体(F)形态的演变及对硬度的影响.结果表明,细晶区为再结晶形成的直径为1μm的等轴晶粒,原珠光体位置形成的等轴晶粒中,铁素体亚晶尺寸小于100 nm,亚晶界由不连续的球化渗碳体和连续分布的碳原子构成;纤维区中珠光体破碎部位分别发生渗碳体球化和铁素体亚晶析出,部分未破碎的层状珠光体发生时效软化;扭转晶粒区少量破碎的珠光体发生渗碳体球化和铁素体亚晶析出,大量未破碎的层状珠光体区域则发生时效硬化;结合界面中铁素体和珠光体的硬度依据各区域软化或硬化的机制而不同. | 关键词 | 爆炸焊接;基材;显微组织;纳米压痕仪; | 焊接学报 | 2015 |  | 36 | 09 | 95 | 98
[5 empty] | 林东升 | 沈阳理工大学材料科学与工程学院
[5 empty] | 姜岳峰 | 沈阳理工大学材料科学与工程学院
567 |  |  | 板壳单元在焊接热弹塑性有限元计算中的应用 | 中文 | 田鹏 | 上海交通大学船舶海洋与建筑工程学院 | 基于有限元软件Abaqus,采用板壳单元对薄板对接焊进行热弹塑性数值模拟.建立具有截面积分特性的板壳单元二维有限元模型,采用高斯面热源与均匀体热源组合的混合移动热源,考虑材料随温度的变化特性,对薄板的接温度场与变形场进行了计算,并与相当网格尺寸的三维实体单元计算结果进行了对比.结果表明,板壳单元与实体单元计算所得温度场与变形结果比较一致;采用非均匀板厚模拟加强高的板壳单元能够进一步改进焊接变形预测结果;在保证计算精度的条件下,板壳单元比实体单元具有更高的计算效率,计算结果为改进大型结构焊接变形预测方法提供了参考意义. | 关键词 | 板壳单元;热弹塑性有限元;焊接变形;数值模拟; | 焊接学报 | 2015 |  | 36 | 09 | 99 | 102
[5 empty] | 陈震 | 上海交通大学船舶海洋与建筑工程学院
568 |  |  | X80管线钢焊接接头氢分布的数值模拟 | 中文 | 严春妍 | 河海大学机电工程学院,天津大学材料科学与工程学院 | 利用ABAQUS有限元软件,建立了三维有限元模型,对X80管线钢焊接接头的氢扩散行为进行了模拟.通过对不同焊接条件下温度场、应力场、氢扩散的三场耦合模拟,研究了焊接工艺参数对焊接接头中氢扩散及分布的影响.结果表明,焊接热影响区残余应力水平最高,是整个接头的应力集中部位,也是焊接接头中的富氢地带.适当地提高预热温度和焊接热输入,均有利于焊接接头中氢的扩散逸出,降低氢在焊接热影响区的聚集程度,从而降低氢致裂纹的敏感性. | 关键词 | 氢扩散;温度场;应力场; | 焊接学报 | 2015 |  | 36 | 09 | 103 | 107
[5 empty] | 张根元 | 河海大学机电工程学院,天津大学材料科学与工程学院
[5 empty] | 刘翠英 | 河海大学机电工程学院,天津大学材料科学与工程学院
569 |  |  | 航天电子产品中SMT焊点形态对其疲劳寿命的影响 | 中文 | 黄小凯 | 航天机电产品环境可靠性试验技术北京市重点试验室,北京卫星环境工程研究所,哈尔滨工业大学先进焊接与连接国家重点试验室 | 深入分析了航天电子产品中表面组装技术(surface mount technology,简称SMT)焊点可靠性影响因素及失效机理,研究了温度循环下SMT焊点弹塑性应力应变规律及其寿命预测方法,并在此基础上探索了元件与焊盘间隙、钎料量、外轮廓等形态对焊点热疲劳寿命的影响,揭示焊点形态与应力应变和疲劳寿命之间的对应关系,以寻求具有较为理想力学性能及热循环寿命的焊点形态.结果表明,上述理论方法为实际焊接过程中的PCB上焊盘尺寸的合理设计提供了理论支撑. | 关键词 | 航天电子产品;SMT焊点;焊点形态;疲劳寿命; | 焊接学报 | 2015 |  | 36 | 09 | 108 | 112
[5 empty] | 孙兴华 | 航天机电产品环境可靠性试验技术北京市重点试验室,北京卫星环境工程研究所,哈尔滨工业大学先进焊接与连接国家重点试验室
[5 empty] | 周月阁 | 航天机电产品环境可靠性试验技术北京市重点试验室,北京卫星环境工程研究所,哈尔滨工业大学先进焊接与连接国家重点试验室
[5 empty] | 孔令超 | 航天机电产品环境可靠性试验技术北京市重点试验室,北京卫星环境工程研究所,哈尔滨工业大学先进焊接与连接国家重点试验室
570 |  |  | 基于DSP的并联式大功率脉冲MIG焊逆变电源系统 | 中文 | 吴开源 | 华南理工大学机械与汽车工程学院 | 针对高效化焊接对增大焊接电流以提高生产效率的要求,提出利用两台逆变器并联实现脉冲MIG焊逆变电源的大功率输出.采用数字信号处理器TMS320LF2407A构建基于DSP的并联式大功率脉冲MIG焊数字化控制系统.利用DSP丰富的外设资源和优异的控制性能,实现单一DSP控制两台逆变器,保证了焊接电源的并联大功率输出.结果表明,所设计的并联式大功率脉冲MIG焊逆变电源能实现大电流高效化焊接,焊接性能稳定,焊缝成形美观. | 关键词 | 脉冲MIG焊;大功率;并联;逆变电源;DSP; | 焊接学报 | 2015 |  | 36 | 10 | 1 | 4
[5 empty] | 程佳 | 华南理工大学机械与汽车工程学院
[5 empty] | 黄玺 | 华南理工大学机械与汽车工程学院
571 |  |  | 7075铝合金变极性等离子弧焊接头组织与性能 | 中文 | 李国伟 | 内蒙古工业大学材料科学与工程学院 | 采用ER5183焊丝对厚度10 mm的7075铝合金进行变极性等离子弧焊,利用光学显微镜、扫描电子显微镜、X射线衍射仪、万能拉伸试验机和显微硬度仪对焊缝的显微组织和焊接接头的力学性能进行了分析和测试.结果表明,7075铝合金变极性等离子弧焊接头成形良好,无明显的熔合区;热影响区的组织粗大,焊缝处和热影响区的硬度分别为120.9和125.9;焊缝处的抗拉强度为367.6 MPa,约为母材强度的62.4%,为焊接接头的薄弱环节. | 关键词 | 变极性等离子弧;7075铝合金;微观组织;力学性能; | 焊接学报 | 2015 |  | 36 | 10 | 5 | 8
[5 empty] | 韩永全 | 内蒙古工业大学材料科学与工程学院
[5 empty] | 陈芙蓉 | 内蒙古工业大学材料科学与工程学院
[5 empty] | 李阳 | 内蒙古工业大学材料科学与工程学院
572 |  |  | ODS钢搅拌摩擦焊接头的微观组织及其高温力学性能 | 中文 | 张静 | 北京科技大学材料科学与工程学院 | 采用搅拌摩擦焊(friction stir welding,FSW)技术对氧化物弥散强化(oxide dispersion strengthen,ODS)铁素体钢进行了焊接,并对焊接工艺进行了优化.当转速为150 r/min,焊接速度为30 mm/min时可以获得无焊接缺陷的ODS钢焊接接头.结果表明,采用FSW焊接的ODS钢接头的微观组织出现明显的洋葱环结构,搅拌区为等轴再结晶晶粒,前进侧热机影响区表现出明显的塑性流动的特征,热影响区的晶粒较母材也发生了明显改变.接头的高温拉伸性能偏低,但经过温度1 150℃,时间1 h的热处理后,其高温拉伸性能得到大幅提高,与母材拉伸性能接近. | 关键词 | 搅拌摩擦焊;氧化物弥散强化钢;显微组织;高温拉伸性能; | 焊接学报 | 2015 |  | 36 | 10 | 9 | 11
[5 empty] | 韩文妥 | 北京科技大学材料科学与工程学院
[5 empty] | 常永勤 | 北京科技大学材料科学与工程学院
[5 empty] | 万发荣 | 北京科技大学材料科学与工程学院
573 |  |  | 热输入对C300接头温度场及焊缝胞晶组织的影响 | 中文 | 杨帅 | 中铁物总技术有限公司,钢铁研究总院先进钢铁流程及材料国家重点实验室 | 通过数值计算和组织观察,分析了热输入对马氏体时效钢(C300)钨极氩弧焊焊接接头温度场及焊缝胞晶组织的影响.结果表明,试验条件下,随着热输入的增大,熔深和熔宽均增大,深色腐蚀区(HAZ2,heat affected zone2)逐渐变宽并远离焊缝中心,上窄下宽的差异也将随之增大,760℃等温线距热源中心的距离基本符合r=0.465E+0.987(mm)关系式;胞晶尺寸随着热输入的增大而增大,基本符合λ2=3.324×E2/3(μm)关系式,小热输入情况下适用性高.最佳热输入不仅可以得到成形良好的焊缝,而且计算值与实测值吻合程度较高. | 关键词 | 马氏体时效钢;铁路辙叉;热输入;焊接温度场;胞晶; | 焊接学报 | 2015 |  | 36 | 10 | 12 | 16
[5 empty] | 彭云 | 中铁物总技术有限公司,钢铁研究总院先进钢铁流程及材料国家重点实验室
[5 empty] | 张晓牧 | 中铁物总技术有限公司,钢铁研究总院先进钢铁流程及材料国家重点实验室
[5 empty] | 董华利 | 中铁物总技术有限公司,钢铁研究总院先进钢铁流程及材料国家重点实验室
[5 empty] | 田志凌 | 中铁物总技术有限公司,钢铁研究总院先进钢铁流程及材料国家重点实验室
574 |  |  | 基于超声杂波抑制的缺陷检测 | 中文 | 迟大钊 | 哈尔滨工业大学先进焊接与连接国家重点实验室 | 超声TOFD(time of flight diffraction,衍射时差)法检测的D扫描图像中,作为背景杂波的侧向波与近表面缺陷波会发生混叠,致使近表面缺陷不易于检测.针对这一问题,提出一种基于杂波抑制的缺陷检测方法.该方法通过图像能量分布统计,确定背景杂波分量并予以去除,从而分离出与其混叠的缺陷信号,实现近表面缺陷的检测.建立了的超声TOFD法检测信号的数学模型,阐明了基于图像能量分布的杂波抑制原理.制作了人工缺陷试块及实际焊缝试块,并对其检测获取的图像进行了杂波抑制处理.结果表明,提出的方法可有效去除图像中的非缺陷目标、提取近表面缺陷波,从而提高系统的有效检测范围. | 关键词 | 超声衍射时差法;杂波抑制;图像处理;缺陷检测; | 焊接学报 | 2015 |  | 36 | 10 | 17 | 20
[5 empty] | 刚铁 | 哈尔滨工业大学先进焊接与连接国家重点实验室
575 |  |  | 钢/铝异种金属光纤激光熔钎焊数值模拟 | 中文 | 陈树海 | 北京科技大学材料科学与工程学院 | 采用ANSYS有限元软件,建立了钢/铝异种金属光纤激光熔钎焊有限元模型,并采用熔池边界准则验证了其准确性,在此基础上计算了工件的应力与变形.结果表明,工件上的纵向峰值拉应力出现在焊缝底部热源后方的钢母材一侧,随着焊接过程的持续进行,其数值不断增大,焊接结束瞬间(13 s)达到最大值203 MPa;工件上的应力场呈不对称分布,热源附近区域存在较大应力梯度;工件最大变形量为0.882 mm. | 关键词 | 激光熔钎焊;钢/铝异种金属;数值模拟;峰值应力; | 焊接学报 | 2015 |  | 36 | 10 | 21 | 24
[5 empty] | 张茗馨 | 北京科技大学材料科学与工程学院
[5 empty] | 李猛 | 北京科技大学材料科学与工程学院
[5 empty] | 黄继华 | 北京科技大学材料科学与工程学院
576 |  |  | 基于轨迹动态规划的移动机器人焊道自动跟踪 | 中文 | 洪宇翔 | 清华大学先进成形制造教育部重点实验室,湘潭大学复杂轨迹加工工艺及装备教育部工程研究中心 | 针对大型构件复杂轨迹焊缝自动焊中的移动机器人跟踪控制滞后和焊接轨迹频繁振荡等问题,提出一种基于轨迹动态规划的焊道跟踪方法.利用结构光传感器检测区域超前于电弧的优势,实时获取焊接区前方焊缝位置特征信息实现对焊道轨迹宏观走向的超前感知,基于焊道等距逼近思想动态规划移动机器人运动轨迹,结合电弧传感技术实时检测焊接偏差信息,通过机器人本体与机载执行机构的协同控制对焊接轨迹进行动态补偿.结果表明,该方法提高了复杂轨迹焊缝跟踪中焊接速度一致性及焊接轨迹平滑度,改善了焊道弯曲或折角处的焊缝成形质量. | 关键词 | 焊接自动化;焊缝跟踪;移动机器人;轨迹动态规划; | 焊接学报 | 2015 |  | 36 | 10 | 25 | 28
[5 empty] | 都东 | 清华大学先进成形制造教育部重点实验室,湘潭大学复杂轨迹加工工艺及装备教育部工程研究中心
[5 empty] | 潘际銮 | 清华大学先进成形制造教育部重点实验室,湘潭大学复杂轨迹加工工艺及装备教育部工程研究中心
[5 empty] | 李湘文 | 清华大学先进成形制造教育部重点实验室,湘潭大学复杂轨迹加工工艺及装备教育部工程研究中心
577 |  |  | Cu基板退火处理的Cu/Sn58Bi/Cu钎焊接头界面微结构 | 中文 | 余啸 | 南昌大学机电工程学院江西省机器人及焊接自动化重点实验室 | 研究了铜基板退火处理对Cu/Sn58Bi界面微结构的影响.结果表明,在回流以及时效24 h后Cu/Sn58Bi/Cu界面只观察到Cu6Sn5.随着时效时间的增加,在界面形成了Cu6Sn5和Cu3Sn的双金属间化合物(IMC)层,并且IMC层厚度也随之增加.长时间时效过程中,在未退火处理的铜基板界面产生了较多铋偏析,而在退火处理的铜基板界面较少产生铋偏析.比较退火处理以及未退火处理的铜基板与钎料界面IMC层生长速率常数,发现铜基板退火处理能减缓IMC层生长,主要归因于对铜基板进行退火处理能够有效的消除铜基板的内应力与组织缺陷,从而减缓Cu原子的扩散,起到减缓IMC生长的作用. | 关键词 | 无铅焊料;钎焊接头;退火;时效; | 焊接学报 | 2015 |  | 36 | 10 | 29 | 32
[5 empty] | 李玉龙 | 南昌大学机电工程学院江西省机器人及焊接自动化重点实验室
[5 empty] | 胡小武 | 南昌大学机电工程学院江西省机器人及焊接自动化重点实验室
[5 empty] | 张如华 | 南昌大学机电工程学院江西省机器人及焊接自动化重点实验室
578 |  |  | 底充胶叠层PBGA无铅焊点随机振动应力应变分析 | 中文 | 黄春跃 | 桂林电子科技大学机电工程学院,成都航空职业技术学院电子工程系,桂林航天工业学院汽车与动力工程系 | 建立了底充胶叠层塑料球栅阵列(plastic ball grid array,PBGA)无铅焊点三维有限元分析模型,研究了PBGA结构方式、焊点材料、底充胶弹性模量和密度对叠层无铅焊点随机振动应力应变的影响.结果表明,底充胶可有效降低焊点内的随机振动应力应变;在其它条件相同下,对于Sn95.5Ag3.8Cu0.7,Sn96.5Ag3Cu0.5,Sn-3.5Ag和Sn63Pb37这四种焊料,采用Sn-3.5Ag的底充胶叠层焊点内的随机振动最大应力应变最小,采用Sn96.5Ag3Cu 0.5的焊点内的最大应力应变最大;随着底充胶弹性模量的增大,叠层无铅内的随机振动应力应变值相应减小;随着底充胶密度的增大,叠层无铅内的随机振动应力应变值相应增大. | 关键词 | 叠层无铅焊点;底充胶;随机振动;有限元分析;应力应变; | 焊接学报 | 2015 |  | 36 | 10 | 33 | 36
[5 empty] | 梁颖 | 桂林电子科技大学机电工程学院,成都航空职业技术学院电子工程系,桂林航天工业学院汽车与动力工程系
[5 empty] | 邵良滨 | 桂林电子科技大学机电工程学院,成都航空职业技术学院电子工程系,桂林航天工业学院汽车与动力工程系
[5 empty] | 黄伟 | 桂林电子科技大学机电工程学院,成都航空职业技术学院电子工程系,桂林航天工业学院汽车与动力工程系
[5 empty] | 李天明 | 桂林电子科技大学机电工程学院,成都航空职业技术学院电子工程系,桂林航天工业学院汽车与动力工程系
579 |  |  | 激光焊接速度对核级不锈钢腐蚀性能的影响 | 中文 | 陆永浩 | 北京科技大学国家材料服役安全科学中心 | 文中对在不同激光焊接速度下得到的核级不锈钢焊接接头进行了核电模拟溶液常温腐蚀试验、点腐蚀和晶间腐蚀试验和高温高压水应力腐蚀试验.结果表明,随着焊接速度增大,焊接接头维钝电流上升,点蚀电位上升.在同一焊接接头中,热影响区的耐点蚀性能和晶间腐蚀性能最好,焊接接头整体其次,焊缝区最差.最低焊速下得到的焊接接头容易产生高温高压水SCC,其SCC裂纹一般从焊道根部的热影响区萌生和扩展. | 关键词 | 焊接速度;核级不锈钢;点腐蚀;晶间腐蚀;应力腐蚀; | 焊接学报 | 2015 |  | 36 | 10 | 37 | 40
[5 empty] | 罗奎林 | 北京科技大学国家材料服役安全科学中心
[5 empty] | 曹鑫源 | 北京科技大学国家材料服役安全科学中心
[5 empty] | 李兆登 | 北京科技大学国家材料服役安全科学中心
580 |  |  | 局部热处理对SPCC冷轧钢压印接头组织及静力学性能的影响 | 中文 | 刘福龙 | 昆明理工大学机电工程学院 | 通过组建局部热处理试验装置,对压印接头进行局部热处理,之后制备金相试样,以观察热处理后压印接头的金相组织,检测热处理前与热处理后接头的组织硬度.并对热处理前与热处理后的压印试件进行拉伸-剪切试验,对比热处理前与热处理后接头的静强度.结果表明,局部热处理使压印接头部位材料由铁素体与珠光体组织发生转变出现马氏体组织;与前者相比,马氏体组织具有较高的强度与硬度,马氏体组织的这种特征最终使接头静强度得到大幅提升. | 关键词 | 局部热处理;压印接头;金相组织;显微硬度;静强度; | 焊接学报 | 2015 |  | 36 | 10 | 41 | 43
[5 empty] | 何晓聪 | 昆明理工大学机电工程学院
[5 empty] | 曾凯 | 昆明理工大学机电工程学院
[5 empty] | 王医锋 | 昆明理工大学机电工程学院
581 |  |  | 多场耦合条件下SnAgCu/Cu界面化合物生长行为 | 中文 | 许媛媛 | 河南科技大学材料科学与工程学院 | 基于自制的多场耦合热循环装置,研究了Sn-3.0Ag-0.5Cu/Cu钎焊接头热循环过程中界面金属间化合物(IMC)微观组织变化和断裂行为.结果表明,在多场耦合及30~150℃热疲劳循环下,随着循环周期的增加,界面IMC厚度越来越厚,且在较短循环时间内IMC的形貌由扇贝状转变为层状,400周期后界面化合物的厚度增长变缓;当循环周期达到600时,界面上空洞聚集长大,产生界面开裂,进而导致疲劳失效.同时随着循环周期增加,接头的抗剪强度也逐渐下降,也有脆性断裂的趋势. | 关键词 | 多场耦合;显微组织;界面IMC;抗剪强度; | 焊接学报 | 2015 |  | 36 | 10 | 44 | 48
[5 empty] | 闫焉服 | 河南科技大学材料科学与工程学院
[5 empty] | 李帅 | 河南科技大学材料科学与工程学院
[5 empty] | 赵永猛 | 河南科技大学材料科学与工程学院
582 |  |  | 脉冲电流对钛/铝异种金属熔钎焊界面特征的影响 | 中文 | 魏守征 | 中北大学焊接研究中心,山东大学材料液固结构演变与加工教育部重点试验室 | 采用填丝脉冲钨极氩弧焊(P-GTAW)对TA15钛合金与2024铝合金进行焊接试验.分析脉冲电流对钛/铝异种金属界面结合特性的影响;观察接头厚度方向不同位置Ti/Al界面显微组织特征,并对界面反应层的物相组成和化学元素分布进行分析.结果表明,采用P-GTAW实现了钛与铝异种金属薄板的对接,钛合金发生微量熔化,与铝合金形成熔钎焊结合;通过采用脉冲电流,改善了Ti/Al界面的能量密度分布,减小了接头厚度方向界面的显微组织差异;由于脉冲电流的作用,减少了Ti/Al界面附近连续脆性金属间化合物的生成,降低了接头的裂纹敏感性,提高了接头的性能. | 关键词 | 脉冲钨极氩弧焊;钛合金;铝合金;显微组织;金属间化合物; | 焊接学报 | 2015 |  | 36 | 10 | 49 | 52
[5 empty] | 李亚江 | 中北大学焊接研究中心,山东大学材料液固结构演变与加工教育部重点试验室
[5 empty] | 王娟 | 中北大学焊接研究中心,山东大学材料液固结构演变与加工教育部重点试验室
[5 empty] | 刘坤 | 中北大学焊接研究中心,山东大学材料液固结构演变与加工教育部重点试验室
583 |  |  | 2195铝锂合金超声TIG焊的组织与性能分析 | 中文 | 张玉岐 | 哈尔滨工业大学先进焊接与连接国家重点实验室 | 采用了普通TIG焊和超声复合TIG焊对2 mm厚度的2195铝锂合金进行了平板对接焊,并对两种焊接接头的显微组织和力学性能进行了研究.结果表明,由于超声的作用效果,超声TIG焊的焊缝具有更加致密的组织,熔合区附近的等轴细晶区区域较宽;拉伸性能测试表明,超声TIG焊接头具有较高的拉伸性能,接头强度系数比普通TIG焊提高6.7%,断后伸长率提高1.36%,拉伸接头均断裂在热影响区硬脆的晶界相内,显微硬度测试表明超声TIG焊接头受热影响软化区域较窄. | 关键词 | 2195铝锂合金;超声TIG焊;显微组织;力学性能; | 焊接学报 | 2015 |  | 36 | 10 | 53 | 56
[5 empty] | 杨春利 | 哈尔滨工业大学先进焊接与连接国家重点实验室
[5 empty] | 林三宝 | 哈尔滨工业大学先进焊接与连接国家重点实验室
[5 empty] | 范成磊 | 哈尔滨工业大学先进焊接与连接国家重点实验室
584 |  |  | 碳化硼对粉/丝复合堆焊高硼铁基合金组织结构的影响 | 中文 | 庄明辉 | 哈尔滨工业大学先进焊接与连接国家重点实验室,佳木斯大学金属耐磨材料及表面技术工程研究中心 | 为了探讨合金元素B,C对高硼铁基堆焊合金组织结构、裂纹敏感性的影响,采用粉/丝复合堆焊技术配合不同B4C含量合金粉体制备高硼铁基堆焊合金,通过显微组织结构、微区成分、显微硬度及宏观硬度试验检测,分析不同B,C元素含量及配比的堆焊合金组织与性能.结果表明,高硼铁基堆焊合金由α-Fe,Fe2B,Fe3(C,B)相组成,随着B4C的添加,初晶岛状α-Fe消失,菱形初晶Fe2B、粒状Fe3(C,B)析出,鱼骨状、条状共晶状组织α-Fe+Fe2B体积分数趋于减小并消失,菊花状α-Fe+Fe2B+Fe3(C,B)包晶组织成为堆焊合金的主体.高硼铁基合金中硼、碳的含量及配比是影响堆焊合金组织结构、裂纹敏感性的原因之一,约30%合金粉体(含35%硼铁粉、5%B4C)配合约70%H08Mn2Si焊丝获得的堆焊层,可有效抑制堆焊裂纹的出现,并可获得稳定的高硬度值66 HRC. | 关键词 | 高硼铁基合金;粉/丝复合堆焊技术;硼化物; | 焊接学报 | 2015 |  | 36 | 10 | 57 | 60
[5 empty] | 李慕勤 | 哈尔滨工业大学先进焊接与连接国家重点实验室,佳木斯大学金属耐磨材料及表面技术工程研究中心
[5 empty] | 王军 | 哈尔滨工业大学先进焊接与连接国家重点实验室,佳木斯大学金属耐磨材料及表面技术工程研究中心
[5 empty] | 蔡丁森 | 哈尔滨工业大学先进焊接与连接国家重点实验室,佳木斯大学金属耐磨材料及表面技术工程研究中心
585 |  |  | 大型复杂结构件高效焊接热源 | 中文 | 吴振 | 西安建筑科技大学机电工程学院,中联重科股份有限公司渭南分公司 | 文中基于分段化思想,建立了以焊缝等效温度为控制参数的分段移动温控型体热源模型,并利用Q345B平板对接焊模型对其进行模拟验证.同时以计算时间、计算精度为基准,基于不同网格尺寸,对分段移动温控型热源、逐点移动双椭球体热源、分段移动双椭球体热源三种热源模型的计算效率进行对比分析.结果表明,文中提出的分段移动温控型体热源模型所获得的残余应力和变形与逐点移动双椭球体热源模拟结果趋势一致,其计算精度与分段移动双椭球体热源相当,但计算效率更高,在复杂结构件上的使用效果更突出. | 关键词 | 焊接;数值模拟;分段体热源;高效计算; | 焊接学报 | 2015 |  | 36 | 10 | 61 | 64
[5 empty] | 王发展 | 西安建筑科技大学机电工程学院,中联重科股份有限公司渭南分公司
[5 empty] | 安高灵 | 西安建筑科技大学机电工程学院,中联重科股份有限公司渭南分公司
[5 empty] | 刘太平 | 西安建筑科技大学机电工程学院,中联重科股份有限公司渭南分公司
[5 empty] | 李珍 | 西安建筑科技大学机电工程学院,中联重科股份有限公司渭南分公司
[5 empty] | 郑建校 | 西安建筑科技大学机电工程学院,中联重科股份有限公司渭南分公司
[5 empty] | 马姗 | 西安建筑科技大学机电工程学院,中联重科股份有限公司渭南分公司
586 |  |  | 中厚板变坡口焊缝填充自适应控制系统 | 中文 | 刘建春 | 厦门理工学院机械与汽车工程学院,厦门思尔特机器人系统有限公司 | 针对中厚板变坡口机器人焊接焊缝填充的问题,利用激光传感器扫描坡口拟合出坡口截面积变化规律.设计焊接数据库,存储不同焊接参数下对应的焊缝截面积,使用最小二乘法推理出焊缝截面积与焊接速度的函数关系.根据坡口截面积变化规律,自适应控制焊接速度的变化,从而使得工件坡口刚好填满,解决了变坡口焊接参数调整的难题.可用数据库语言对知识库进行规范管理,不断完善焊接数据库.以厚度为12 mm的变坡口中厚板为例进行试验.结果表明,该系统焊接效果良好,坡口金属填充量误差较小. | 关键词 | 机器人焊接;焊缝填充;焊接数据库;自适应控制; | 焊接学报 | 2015 |  | 36 | 10 | 65 | 68
[5 empty] | 袁海龙 | 厦门理工学院机械与汽车工程学院,厦门思尔特机器人系统有限公司
[5 empty] | 马凯威 | 厦门理工学院机械与汽车工程学院,厦门思尔特机器人系统有限公司
[5 empty] | 林彦锋 | 厦门理工学院机械与汽车工程学院,厦门思尔特机器人系统有限公司
587 |  |  | 3003铝合金/紫铜异种金属钎焊接头力学性能及显微组织 | 中文 | 张满 | 淮阴工学院机械工程学院,淮阴工学院江苏省介入医疗器械重点实验室 | 研究了Zn-Al钎料钎焊3003铝合金/紫铜的铺展性能及钎焊接头力学性能.结果表明,随着钎料中铝含量的增加,钎料在3003铝合金表面的铺展性能提高,铝含量增至10%~15%(质量分数)范围内时,钎料均具有优异的铺展性能,铝含量超过15%(质量分数)后,铺展性能下降.钎料在紫铜表面的铺展面积随着钎料中铝含量的增加而增大.钎焊接头力学性能试验表明,随着钎料中铝含量的增加,搭接钎焊接头抗剪强度提高,铝含量增至12%(质量分数)时,对应的钎焊接头强度最高,继续增加铝含量,钎焊接头强度降低.综合考虑铺展性能及钎焊接头力学性能,88Zn-12Al钎料性能最佳. | 关键词 | 3003铝合金;紫铜;钎焊;铺展性能;力学性能; | 焊接学报 | 2015 |  | 36 | 10 | 69 | 72
[5 empty] | 夏之穹 | 淮阴工学院机械工程学院,淮阴工学院江苏省介入医疗器械重点实验室
[5 empty] | 张临财 | 淮阴工学院机械工程学院,淮阴工学院江苏省介入医疗器械重点实验室
[5 empty] | 杨大春 | 淮阴工学院机械工程学院,淮阴工学院江苏省介入医疗器械重点实验室
[5 empty] | 潘长江 | 淮阴工学院机械工程学院,淮阴工学院江苏省介入医疗器械重点实验室
588 |  |  | 合金元素对70% SiC_p/Al复合材料钎料性能的影响 | 中文 | 李娟 | 南京理工大学材料科学与工程学院 | 采用正交试验法,研究了Cu,Si,Mg以及Ni元素的含量变化对Al-Cu-Si-Mg-Ni钎料熔点、润湿性的影响规律,并通过扫描电镜观察分析了钎料的显微组织.结果表明,影响钎料熔点的三个主要因素依次为:Mg元素的含量、Al-Cu-Si三元共晶反应程度和Ni元素的含量.随着镁含量增加,钎料的熔点降低,润湿性提高,但过量的镁使焊缝凝固后组织疏松.当镁含量一定时,η≈(Si/Cu)/(Si+Cu)与0.06越接近则三元共晶反应进行程度越大,钎料熔点越低.当Mg元素的含量和Al-Cu-Si三元共晶反应程度一定时,镍含量增加,钎料熔点降低.在焊缝组织方面,沿晶界析出的粗大的块状硅相会增大接头脆性;在部分区域偏聚的Si元素,形成富硅相,在其周围常有气孔形成;弥散分布的白亮色针状θ(Cu Al2)相也会在一定程度上降低接头性能;而具有面心立方结构的α固溶体(Al-Cu固溶体、Al-Cu-Si固溶体和Al-Si固溶体)基体则使钎料具有优良的力学性能. | 关键词 | 复合材料;钎料;性能;微观组织; | 焊接学报 | 2015 |  | 36 | 10 | 73 | 76
[5 empty] | 王克鸿 | 南京理工大学材料科学与工程学院
[5 empty] | 张德库 | 南京理工大学材料科学与工程学院
589 |  |  | 氩弧熔覆Ni基复合涂层的组织结构和长大特性 | 中文 | 王永东 | 黑龙江科技大学材料科学与工程学院 | 以C,Ti,Nb和Ni60A粉为原料,利用氩弧熔覆技术在16Mn钢表面原位合成(Ti,Nb)C增强Ni基复合涂层.应用扫描电境、透射电镜、X射线衍射仪、显微硬度计对复合涂层的组织结构、(Ti,Nb)C颗粒的生长方式和性能进行了分析.结果表明,熔覆层与基体呈冶金结合,涂层无裂纹、无气孔等缺陷.熔覆层组织由(Ti,Nb)C,Cr23C6和γ-Ni组成,原位合成(Ti,Nb)C的生长基元为八面体,连接生长为八面体顶角连接和棱边连接,长大形态为花瓣状和团絮状. | 关键词 | 氩弧熔覆;复合涂层;原位自生;长大特性; | 焊接学报 | 2015 |  | 36 | 10 | 77 | 80
[5 empty] | 王振廷 | 黑龙江科技大学材料科学与工程学院
[5 empty] | 朱艳 | 黑龙江科技大学材料科学与工程学院
[5 empty] | 郑光海 | 黑龙江科技大学材料科学与工程学院
590 |  |  | 碱性药芯焊丝熔滴过渡特性及工艺性分析 | 中文 | 王勇 | 中北大学机电工程学院,太原理工大学材料科学与工程学院,中北大学材料科学与工程学院 | 利用高速摄像和汉诺威弧焊分析仪,在富氩气体保护条件下,在不同的焊接参数下对3种碱性药芯焊丝样品进行了测试和分析.结果表明,较小焊接参数时,熔滴过渡形式为粗熔滴排斥过渡,电弧稳定性差,飞溅大;随着焊接参数的增大,熔滴过渡逐渐转变为细熔滴过渡,过渡过程趋于稳定.熔滴受到较大的排斥力以及熔体的表面张力大是造成大颗粒飞溅的主要原因,较长的渣柱对熔滴过渡具有导向作用,细化熔滴和形成稳定、较长的渣柱是改善碱性药芯焊丝工艺性的重要途径. | 关键词 | 碱性药芯焊丝;焊接电弧;熔滴过渡;焊接工艺性; | 焊接学报 | 2015 |  | 36 | 10 | 81 | 86
[5 empty] | 王宝 | 中北大学机电工程学院,太原理工大学材料科学与工程学院,中北大学材料科学与工程学院
[5 empty] | 张英乔 | 中北大学机电工程学院,太原理工大学材料科学与工程学院,中北大学材料科学与工程学院
[5 empty] | 王志军 | 中北大学机电工程学院,太原理工大学材料科学与工程学院,中北大学材料科学与工程学院
591 |  |  | 钎焊时间对SiC_P/Al6063复合材料真空钎焊组织性能影响 | 中文 | 陈思杰 | 河南理工大学材料科学与工程学院 | 采用Al5Si28Cu2.5Ti钎料,在真空钎焊炉中钎焊Si CP为55%的Si CP/Al6063铝基复合材料,钎焊温度580℃,研究了钎焊时间对接头组织性能的影响.结果表明,钎焊时间20 min时钎缝存在大量的共晶组织,界面结合强度低,钎焊时间60 min时共晶组织消失,钎缝中有网状脆性相析出,碳化物有偏聚现象,界面有微裂纹,接头性能不好,钎焊时间40 min接头的组织性能最好,抗剪强度为96 MPa. | 关键词 | 真空钎焊;SiC颗粒;钎焊时间;铝基复合材料; | 焊接学报 | 2015 |  | 36 | 10 | 87 | 90
[5 empty] | 魏明强 | 河南理工大学材料科学与工程学院
[5 empty] | 赵丕峰 | 河南理工大学材料科学与工程学院
592 |  |  | A7N01铝合金复合加载下的疲劳裂纹扩展行为 | 中文 | 王苹 | 哈尔滨工业大学先进焊接与连接国家重点实验室 | 利用CTS试样,研究了A7N01P-T4铝合金母材在I-II型复合加载下,不同加载角度时疲劳裂纹的扩展行为,利用有限元数值计算复合加载下裂纹尖端的应力强度因子(SIF,stress intensity factor)得到了加载角度与裂纹开裂方向的关系,并与由最大周向应力准则导出的关系进行了对比,二者吻合良好;根据疲劳试验和有限元计算的结果,并引入当量应力强度因子,分析了不同加载角下疲劳裂纹的扩展速率.结果表明,经当量化处理后,各加载角下的裂纹扩展速率曲线基本重合,并且满足Paris公式. | 关键词 | A7N01铝合金;复合加载;开裂方向;扩展速率; | 焊接学报 | 2015 |  | 36 | 10 | 91 | 94
[5 empty] | 刘雪松 | 哈尔滨工业大学先进焊接与连接国家重点实验室
[5 empty] | 伍佳 | 哈尔滨工业大学先进焊接与连接国家重点实验室
[5 empty] | 王强 | 哈尔滨工业大学先进焊接与连接国家重点实验室
593 |  |  | 基于电流样本熵的脉冲MIG焊稳定性评定 | 中文 | 谢煌生 | 龙岩学院机电工程学院,华南理工大学机械与汽车工程学院 | 针对焊接稳定性定量评定困难的特点,提出了一种基于电流样本熵的焊接稳定性评定方法.随着电信号稳定性降低,样本熵均值变大,样本熵标准差也变大,选用样本熵的均值与标准差的乘积来量化焊接稳定性.讨论了嵌入维数、给定阈值和样本长度对样本熵的影响,对于研究的脉冲MIG焊电流信号,当m=2,r=0.08,N=2000时,样本熵分布合理,计算所耗时间较小.最后做了三组脉冲MIG焊对比试验.结果表明,通过样本熵的均值与标准差的乘积评定的焊接稳定性与实际焊缝质量效果吻合;在相同给定电流下,样本熵的均值与标准差的乘积越大,焊接稳定性越差. | 关键词 | 样本熵;定量评价;焊接稳定性;焊缝质量; | 焊接学报 | 2015 |  | 36 | 10 | 95 | 99
[5 empty] | 傅智河 | 龙岩学院机电工程学院,华南理工大学机械与汽车工程学院
[5 empty] | 王悦新 | 龙岩学院机电工程学院,华南理工大学机械与汽车工程学院
[5 empty] | 徐敏 | 龙岩学院机电工程学院,华南理工大学机械与汽车工程学院
[5 empty] | 薛家祥 | 龙岩学院机电工程学院,华南理工大学机械与汽车工程学院
594 |  |  | X70钢管道采用铜衬垫根焊的焊接接头疲劳性能 | 中文 | 汪宏辉 | 中石化江苏油建工程有限公司,哈尔滨工业大学先进焊接与连接国家重点实验室 | 利用成组法,在应力比r=0.1的情况下分别对采用铜衬垫与陶瓷衬垫进行根焊的X70钢管道焊接接头进行了高频疲劳试验,并在一定的疲劳载荷及循环次数下,对比两种试样焊趾处疲劳裂纹的启裂情况.结果表明,X70钢管道根焊采用铜衬垫焊接过程中,其背部的渗铜对构件疲劳强度基本没有影响,两种试样的S-N曲线基本一致,疲劳裂纹均起始于根焊背部焊趾处.在相同的应力及循环条件下,焊趾处裂纹萌生情况无明显区别.在此基础上,采用SEM方法进一步对疲劳断口进行了分析. | 关键词 | X70钢;铜衬垫;疲劳寿命;焊缝成形;断口; | 焊接学报 | 2015 |  | 36 | 10 | 100 | 104
[5 empty] | 雷正龙 | 中石化江苏油建工程有限公司,哈尔滨工业大学先进焊接与连接国家重点实验室
[5 empty] | 杨雨禾 | 中石化江苏油建工程有限公司,哈尔滨工业大学先进焊接与连接国家重点实验室
[5 empty] | 路焰 | 中石化江苏油建工程有限公司,哈尔滨工业大学先进焊接与连接国家重点实验室
[5 empty] | 文学 | 中石化江苏油建工程有限公司,哈尔滨工业大学先进焊接与连接国家重点实验室
[5 empty] | 戚国顺 | 中石化江苏油建工程有限公司,哈尔滨工业大学先进焊接与连接国家重点实验室
595 |  |  | 30CrMnSiNi2钢TIG焊接头电化学充氢后扩散氢逸出特征及示踪 | 中文 | 张敬强 | 哈尔滨工业大学先进焊接与连接国家重点实验室,佳木斯大学材料科学与工程学院,浙江工业大学化工机械设计研究所 | 高强度钢焊接接头不同区域组织对氢扩散与聚集的影响存在差异,采用显微镜摄影测氢法研究了电化学充氢条件下,30Cr Mn Si Ni2钢TIG焊接头不同区域扩散氢的逸出规律,观察了氢气泡大小及分布特征;采用氢原子微印技术对焊缝区的扩散氢进行了示踪研究,探讨了高强度钢焊接头扩散氢逸出分布特征与低碳钢完全相反的原因,结果表明,30Cr Mn Si Ni2A钢TIG焊接头扩散氢主要聚集在焊缝区及热影响区,焊缝区亚晶界为氢扩散和聚集的优先通道,组织中的内应力场是导致扩散氢聚集的根本原因.研究结果对于研究焊接接头不同区域组织与扩散氢的关系提出了有益的思路. | 关键词 | 高强度钢焊接接头;扩散氢;氢气泡;氢示踪; | 焊接学报 | 2015 |  | 36 | 10 | 105 | 108
[5 empty] | 方洪渊 | 哈尔滨工业大学先进焊接与连接国家重点实验室,佳木斯大学材料科学与工程学院,浙江工业大学化工机械设计研究所
[5 empty] | 王佳杰 | 哈尔滨工业大学先进焊接与连接国家重点实验室,佳木斯大学材料科学与工程学院,浙江工业大学化工机械设计研究所
[5 empty] | 杨建国 | 哈尔滨工业大学先进焊接与连接国家重点实验室,佳木斯大学材料科学与工程学院,浙江工业大学化工机械设计研究所
596 |  |  | 不锈钢薄板大间隙接头激光-MIG电弧复合高速焊接工艺 | 中文 | 张洲 | 清华大学机械工程系,清华大学先进成形制造教育部重点实验室 | 采用填充ER316焊丝的光纤激光-MIG电弧复合焊方法,焊接间隙为0.5 mm、厚度为1 mm的SUS444铁素体不锈钢薄板对接接头和搭接接头,研究了获得成形良好的对接接头和搭接接头的工艺参数窗口和极限焊接速度,并对焊缝进行了着色渗透检验和拉伸试验.结果表明,合理匹配焊接速度和焊接电流,是获得成形良好的大间隙接头的关键;当焊接速度过小或焊接电流过大时,较大的热输入导致焊缝过度熔透,焊缝成形不良;当焊接速度过大或焊接电流过小时,较小的热输入导致焊缝未熔透.对接接头焊缝成形质量良好且熔透的极限焊接速度可达12 m/min,而搭接接头的极限焊接速度为5 m/min.成形良好的焊缝均未发现表面裂纹.拉伸试验表明,对接接头断裂在母材上;搭接接头绝大部分断裂在熔合线附近,极限焊接速度下获得的搭接接头的抗拉强度是母材的84.2%. | 关键词 | 大间隙焊接;高速焊接;激光-MIG电弧复合焊;对接接头;搭接接头; | 焊接学报 | 2015 |  | 36 | 10 | 109 | 112
[5 empty] | 单际国 | 清华大学机械工程系,清华大学先进成形制造教育部重点实验室
[5 empty] | 吴爱萍 | 清华大学机械工程系,清华大学先进成形制造教育部重点实验室
[5 empty] | 任家烈 | 清华大学机械工程系,清华大学先进成形制造教育部重点实验室
[5 empty] | 龙伟民 | 郑州机械研究所新型钎焊材料与技术国家重点实验室,哈尔滨工业大学先进焊接与连接国家重点实验室,南京航空航天大学材料科学与技术学院
[5 empty] | 张冠星 | 郑州机械研究所新型钎焊材料与技术国家重点实验室,哈尔滨工业大学先进焊接与连接国家重点实验室,南京航空航天大学材料科学与技术学院
[5 empty] | 张青科 | 郑州机械研究所新型钎焊材料与技术国家重点实验室,哈尔滨工业大学先进焊接与连接国家重点实验室,南京航空航天大学材料科学与技术学院
[5 empty] | 何鹏 | 郑州机械研究所新型钎焊材料与技术国家重点实验室,哈尔滨工业大学先进焊接与连接国家重点实验室,南京航空航天大学材料科学与技术学院
[5 empty] | 薛鹏 | 郑州机械研究所新型钎焊材料与技术国家重点实验室,哈尔滨工业大学先进焊接与连接国家重点实验室,南京航空航天大学材料科学与技术学院
599 |  |  | 基于HHT和Cohen核的磁控焊缝跟踪信号分析 | 中文 | 洪波 | 湘潭大学复杂轨迹加工工艺及装备教育部工程研究中心,中国人民解放军76117部队 | 针对磁控焊缝跟踪信号的非线性不平稳特点,提出了一种基于Hilbert-Huang变换和Cohen核的磁控电弧传感器焊缝跟踪系统的信号提取分析方法;运用经验模态分解,把周期激励下磁控跟踪信号分解成多个从高频到低频的本征模态函数分量,依据各分量的Hilbert边际谱,采用Cohen核分布的时频变换,能有效抑制交叉项,提取出磁控焊缝跟踪实时信号动态规律.结果表明,利用此方法有助于更深入地揭示焊缝自动跟踪系统内各种干扰源的时频和频谱特征,为建立有激励源的焊接信号新的非线性模型提供了理论依据. | 关键词 | 磁控电弧传感器;信号分析;希尔伯特-黄变换;经验模态分解; | 焊接学报 | 2015 |  | 36 | 11 | 5 | 8
[5 empty] | 徐爱军 | 湘潭大学复杂轨迹加工工艺及装备教育部工程研究中心,中国人民解放军76117部队
[5 empty] | 柳健 | 湘潭大学复杂轨迹加工工艺及装备教育部工程研究中心,中国人民解放军76117部队
[5 empty] | 李湘文 | 湘潭大学复杂轨迹加工工艺及装备教育部工程研究中心,中国人民解放军76117部队
600 |  |  | 能源节约型激光诱导电弧复合焊技术及应用 | 中文 | 刘黎明 | 大连理工大学辽宁省先进连接技术重点实验室 | 围绕低能耗绿色焊接制造技术及理论开展研究,阐述低功率激光与电弧之间的相互作用机理,提出低功率脉冲激光诱导电弧复合高效焊的设计思想,建立了能源节约型的复合焊制造技术体系.结果表明,采用低功率脉冲激光对电弧进行诱导使电弧能量密度显著提高,实现了激光与电弧两种热源之间的良好调控.采用低功率激光诱导电弧复合焊技术成功实现了镁合金、钛合金及钢铁等多种金属材料的优质高效焊接.该技术的发展为实现低能耗绿色焊接制造起到了积极的推动作用. | 关键词 | 激光-电弧复合焊;诱导增强;能源节约;绿色焊接制造; | 焊接学报 | 2015 |  | 36 | 11 | 9 | 12
[5 empty] | 王红阳 | 大连理工大学辽宁省先进连接技术重点实验室
[5 empty] | 宋刚 | 大连理工大学辽宁省先进连接技术重点实验室
601 |  |  | 9Ni钢自保护药芯焊丝的研制及分析 | 中文 | 张敏 | 西安理工大学材料科学与工程学院 | 研制了以Fe-Ni-Mn-Si系为合金系的9Ni钢自保护药芯焊丝.采用FCAW法在不加保护气体的条件下施焊,并对焊件进行了QLT(淬火+亚温淬火+回火)处理.通过拉伸试验、低温冲击试验、金相分析、断口扫描等方法研究了焊接接头的力学性能、显微组织和断口形貌.结果表明,所研制的药芯焊丝焊接接头抗拉强度为709MPa,屈服强度为580 MPa,断后伸长率为26%,断面收缩率为47%.力学性能满足9Ni钢的使用要求.焊缝的组织为细晶铁素体+针状铁素体.QLT处理使焊缝的低温冲击吸收功从48 J/cm2提升至100 J/cm2,能够明显提高焊缝的低温韧性. | 关键词 | 9Ni钢;自保护药芯焊丝;力学性能;显微组织;QLT处理; | 焊接学报 | 2015 |  | 36 | 11 | 13 | 16
[5 empty] | 张明 | 西安理工大学材料科学与工程学院
[5 empty] | 李继红 | 西安理工大学材料科学与工程学院
602 |  |  | 3D-TSV互连结构随机振动加载应力分析 | 中文 | 黄春跃 | 桂林电子科技大学机电工程学院,成都航空职业技术学院电子工程系,桂林航天工业学院汽车与动力工程系 | 建立了三维硅通孔(three-dimension through silicon via,3D-TSV)互连结构有限元分析模型,对该模型进行了随机振动加载有限元分析.选取TSV高度、TSV直径、微凸点高度和微凸点直径四个结构参数作为关键因素,采用水平正交表L16(45)设计了16种不同结构参数的3D-TSV互连结构,获取了这16种3D-TSV互连结构随机振动应力数据并进行了方差分析.结果表明,在置信度为99%的情况下,TSV高度对3D-TSV互连结构随机振动应力有显著影响,因素显著性的排序由大到小为TSV高度最大,其次为TSV直径,再次为微凸点直径,最后是微凸点高度;单因子变量分析表明,TSV互连结构应力应变随TSV高度的增加而增大. | 关键词 | 三维叠层芯片封装;硅通孔;随机振动;有限元分析;方差分析; | 焊接学报 | 2015 |  | 36 | 11 | 17 | 20
[5 empty] | 熊国际 | 桂林电子科技大学机电工程学院,成都航空职业技术学院电子工程系,桂林航天工业学院汽车与动力工程系
[5 empty] | 梁颖 | 桂林电子科技大学机电工程学院,成都航空职业技术学院电子工程系,桂林航天工业学院汽车与动力工程系
[5 empty] | 邵良滨 | 桂林电子科技大学机电工程学院,成都航空职业技术学院电子工程系,桂林航天工业学院汽车与动力工程系
[5 empty] | 黄伟 | 桂林电子科技大学机电工程学院,成都航空职业技术学院电子工程系,桂林航天工业学院汽车与动力工程系
[5 empty] | 李天明 | 桂林电子科技大学机电工程学院,成都航空职业技术学院电子工程系,桂林航天工业学院汽车与动力工程系
603 |  |  | 不同结构参数下QFP封装的随机振动分析 | 中文 | 崔海坡 | 上海理工大学教育部微创医疗器械工程中心 | 基于ABAQUS软件,对不同结构参数下QFP封装的随机振动响应进行了分析,获取了整体封装结构及焊点阵列的应力分布云图,并研究了引线宽度、引线间距、引线高度等不同参数对QFP封装器件应力场的影响规律.结果表明,在随机振动载荷下,QFP封装器件的焊点阵列为整体结构的薄弱环节,且最大应力位置出现在焊趾部位,即焊点最外侧的尖角处;在焊点的焊趾部位以及引线与焊点交界处存在明显的应力集中现象,上述两处将成为焊点最可能发生破坏的区域;QFP封装器件的最大应力值与引线间距和引线高度成正比,与引线宽度成反比. | 关键词 | 随机振动;四边扁平封装;影响规律;焊点; | 焊接学报 | 2015 |  | 36 | 11 | 21 | 24
[5 empty] | 程恩清 | 上海理工大学教育部微创医疗器械工程中心
604 |  |  | 基于STM32的一体化双丝脉冲MIG焊电源系统 | 中文 | 吴开源 | 华南理工大学机械与汽车工程学院 | 为解决双丝脉冲MIG焊两路脉冲同步、交替和随机三种相位输出的协同控制问题,采用32位的STM32F103ZET6建立基于STM32的一体化双丝脉冲MIG焊电源系统.利用单一STM32芯片实现双丝脉冲MIG焊同步、交替和随机三种脉冲相位输出形式,用STM32内部集成的脉宽调制(pulse width modulation,PWM)模块生成移相全桥软开关PWM信号,以软件方式实现主从机两台逆变电源PWM信号的直接数字化控制,从而实现主从机的高频逆变和低频脉冲波形调制.结果表明,所设计的基于STM32的一体化双丝脉冲MIG焊电源系统满足设计要求,焊接过程稳定、焊接速度快、飞溅小、焊缝成形良好,能实现良好的双丝脉冲MIG焊工艺. | 关键词 | 双丝脉冲MIG焊;一体化;协同控制;STM32电源系统; | 焊接学报 | 2015 |  | 36 | 11 | 25 | 28
[5 empty] | 章涛 | 华南理工大学机械与汽车工程学院
[5 empty] | 何祖伟 | 华南理工大学机械与汽车工程学院
[5 empty] | 李华佳 | 华南理工大学机械与汽车工程学院
605 |  |  | 旋转电弧GMAW焊接工艺 | 中文 | 孙清洁 | 哈尔滨工业大学先进焊接与连接国家重点实验室,哈尔滨工业大学(威海)山东省特种焊接技术重点实验室 | 采用Q235低碳钢板,研究了旋转电弧GMAW焊接旋转频率和焊接速度两个工艺参数对焊缝成形及组织性能的影响.结果表明,焊接过程中飞溅随着旋转频率的增加而增多,焊缝成形不美观,当旋转频率大于70 r/min,熔滴短路过渡飞溅显著增大,焊接过程不稳定,焊接速度对飞溅影响不大;焊缝余高随旋转频率的增加先增大后维持一定值,随着焊接速度的增加而减小;旋转频率和焊接速度对焊缝熔宽的影响很小;焊缝截面积不随旋转频率改变而改变,但随着焊接速度的增加而减小;焊缝鱼鳞纹间距与旋转频率成反比,与焊接速度成正比. | 关键词 | 旋转电弧;GMAW焊接;焊接工艺; | 焊接学报 | 2015 |  | 36 | 11 | 29 | 32
[5 empty] | 程文倩 | 哈尔滨工业大学先进焊接与连接国家重点实验室,哈尔滨工业大学(威海)山东省特种焊接技术重点实验室
[5 empty] | 刘一搏 | 哈尔滨工业大学先进焊接与连接国家重点实验室,哈尔滨工业大学(威海)山东省特种焊接技术重点实验室
[5 empty] | 冯吉才 | 哈尔滨工业大学先进焊接与连接国家重点实验室,哈尔滨工业大学(威海)山东省特种焊接技术重点实验室
[5 empty] | 蔡春伟 | 哈尔滨工业大学先进焊接与连接国家重点实验室,哈尔滨工业大学(威海)山东省特种焊接技术重点实验室
[5 empty] | 刘准 | 哈尔滨工业大学先进焊接与连接国家重点实验室,哈尔滨工业大学(威海)山东省特种焊接技术重点实验室
606 |  |  | 基于自适应滤波的超声杂波抑制方法 | 中文 | 迟大钊 | 哈尔滨工业大学先进焊接与连接国家重点实验室 | 在超声衍射时差(time of flight diffraction,TOFD)法检测获取的回波中,作为固定存在的侧向直通波信号会导致近表面缺陷信号不易于识别.针对这一问题,提出一种基于自适应滤波技术的杂波信号抑制方法.该方法通过迭代滤波器自身参数,调节参考信号以满足待处理回波中杂波的时基抖动变化要求,并予以去除,从而分离出与其混叠的近表面缺陷信号.阐明了基于自适应滤波技术的杂波信号抑制原理,并利用所提方法对计算机仿真信号及人工缺陷检测回波进行了杂波抑制处理.结果表明,所提方法可有效滤除超声TOFD法检测回波中具有时基抖动特性的杂波信号,并提取近表面缺陷信号. | 关键词 | 超声衍射时差法;自适应滤波;杂波抑制;信号处理;缺陷检测; | 焊接学报 | 2015 |  | 36 | 11 | 33 | 36
[5 empty] | 刚铁 | 哈尔滨工业大学先进焊接与连接国家重点实验室
[5 empty] | 孙昌立 | 哈尔滨工业大学先进焊接与连接国家重点实验室
607 |  |  | 无机填料对高分子固体电解质与金属铝键合性能的影响 | 中文 | 阴旭 | 太原科技大学材料学院 | 阳极键合技术是一种在MEMS封装技术中常用的一种方法,目前仅可实现玻璃与金属、玻璃与半导体材料的键合;试验采用聚氧乙烯(PEO)为基质,复配少量纳米无机填料,制备出新型的固态复合聚合物电解质作为新的阳极键合材料,通过采用DSC和XRD等分析手段研究PEO与无机填料的相互作用及导电机制,进而探讨聚合物固体电解质作为新型的封装材料在阳极键合应用中的可行性.结果表明,无机填料的加入有效的抑制了PEO的结晶,使得键合界面过渡层明显,键合质量良好. | 关键词 | 无机填料;阳极键合;固体电解质;离子导电; | 焊接学报 | 2015 |  | 36 | 11 | 37 | 40
[5 empty] | 刘翠荣 | 太原科技大学材料学院
[5 empty] | 杜超 | 太原科技大学材料学院
[5 empty] | 吴常雄 | 太原科技大学材料学院
608 |  |  | 大型构件水下焊接机器人系统 | 中文 | 叶艳辉 | 南昌大学江西省机器人与焊接自动化重点实验室,清华大学机械工程学院 | 针对水下焊接环境要求,设计了一种履带式水下焊接机器人系统,该系统由机器人本体机构、激光视觉传感器、控制系统和焊接系统组成.机器人本体机构由履带式移动平台和焊枪调节机构构成,运动灵活可靠,满足水下焊接焊缝跟踪要求.完成了视觉传感器部件选型及光路设计,实现水下环境的焊缝自动识别.设计了基于PLC机器人控制系统和协调控制方法,实现水下环境的焊缝跟踪控制.同时在水下焊接试验平台完成焊接跟踪试验.结果表明,机器人运行稳定,焊缝成形较好,焊接质量满足要求. | 关键词 | 水下焊接机器人;激光视觉传感器;焊缝跟踪;协调控制; | 焊接学报 | 2015 |  | 36 | 11 | 41 | 44
[5 empty] | 张华 | 南昌大学江西省机器人与焊接自动化重点实验室,清华大学机械工程学院
[5 empty] | 潘际銮 | 南昌大学江西省机器人与焊接自动化重点实验室,清华大学机械工程学院
[5 empty] | 高延峰 | 南昌大学江西省机器人与焊接自动化重点实验室,清华大学机械工程学院
[5 empty] | 郑军 | 南昌大学江西省机器人与焊接自动化重点实验室,清华大学机械工程学院
609 |  |  | 考虑接头几何参数的I-core全钢三明治板的刚度分析 | 中文 | 蒋小霞 | 兰州理工大学省部共建有色金属先进加工与再利用国家重点实验室,宁夏大学机械工程学院,上海交通大学上海市激光制造与材料改性重点实验室 | 激光焊接I-core三明治板常用的刚度设计公式,没有考虑接头几何参数的影响,在实际应用中其准确性受到影响.通过外伸三点弯曲试验,对六种接头几何参数的I-core全钢三明治板的弯曲刚度和剪切刚度进行测量,并结合有限元计算,分析了接头几何参数对弯曲刚度和剪切刚度的影响.结果表明,增加焊缝宽度可显著提高弯曲刚度和剪切刚度,而焊缝宽度大于60%芯板厚度后,焊缝宽度对刚度的影响减小.间隙对刚度的影响可忽略.基于此结果,对三明治板设计时常用的刚度公式进行了修正. | 关键词 | 激光焊接;I-core全钢三明治;弯曲刚度;剪切刚度;接头几何参数; | 焊接学报 | 2015 |  | 36 | 11 | 45 | 48
[5 empty] | 朱亮 | 兰州理工大学省部共建有色金属先进加工与再利用国家重点实验室,宁夏大学机械工程学院,上海交通大学上海市激光制造与材料改性重点实验室
[5 empty] | 乔及森 | 兰州理工大学省部共建有色金属先进加工与再利用国家重点实验室,宁夏大学机械工程学院,上海交通大学上海市激光制造与材料改性重点实验室
[5 empty] | 吴毅雄 | 兰州理工大学省部共建有色金属先进加工与再利用国家重点实验室,宁夏大学机械工程学院,上海交通大学上海市激光制造与材料改性重点实验室
[5 empty] | 李铸国 | 兰州理工大学省部共建有色金属先进加工与再利用国家重点实验室,宁夏大学机械工程学院,上海交通大学上海市激光制造与材料改性重点实验室
[5 empty] | 陈剑虹 | 兰州理工大学省部共建有色金属先进加工与再利用国家重点实验室,宁夏大学机械工程学院,上海交通大学上海市激光制造与材料改性重点实验室
610 |  |  | 窄节距焊料凸点成形及焊盘尺寸对抗剪强度和微观组织的影响 | 中文 | 刘子玉 | 清华大学微电子学研究所,清华大学信息科学与技术国家重点实验室(筹) | 通过优化模板印刷工艺实现了窄节距无铅焊料凸点成形,并观察了凸点形貌、高度以及评估成形的焊料凸点性能.利用拉力剪切力试验机对凸点进行剪切力测试,研究焊盘尺寸对凸点抗剪强度的影响,同时观察了断口形貌,最后对凸点内部及界面处的金属间化合物(intermetallic compound,IMC)进行了观察.结果表明,小尺寸焊盘的凸点较高、均匀性较好,抗剪强度表现出随焊盘尺寸减小而减小的尺寸效应,并从剪切受力和IMC分析尺寸效应的成因.其中大尺寸焊盘的凸点界面IMC形貌为扇贝状,而小尺寸焊盘的界面IMC为针状,容易导致应力集中而降低抗剪强度. | 关键词 | 倒装芯片;焊料凸点;抗剪强度;焊盘尺寸;金属间化合物; | 焊接学报 | 2015 |  | 36 | 11 | 49 | 52
[5 empty] | 蔡坚 | 清华大学微电子学研究所,清华大学信息科学与技术国家重点实验室(筹)
[5 empty] | 王谦 | 清华大学微电子学研究所,清华大学信息科学与技术国家重点实验室(筹)
[5 empty] | 何熙 | 清华大学微电子学研究所,清华大学信息科学与技术国家重点实验室(筹)
[5 empty] | 张龙 | 清华大学微电子学研究所,清华大学信息科学与技术国家重点实验室(筹)
611 |  |  | 基于二维DIC技术的电阻点焊板件变形分析 | 中文 | 袁涛 | 天津大学材料科学与工程学院,高新船舶与深海开发装备协同创新中心,中国机械工程学会 | 结合二维数字图像相关技术(DIC),针对焊接电流、通电时间及电极力对电阻点焊过程中工件翘曲变形量的影响规律进行了深入研究和讨论.结果表明,利用二维DIC技术获得的工件变形过程与电阻点焊各个阶段相吻合,而且具有较高的精确度.随着焊接电流和通电时间的增大,熔核形成造成的翘曲变形增大;随着电极力的增大,熔核形成造成的翘曲变形减小,同时电极下压造成的变形增大.二维数字图像相关技术在电阻点焊过程中的首次尝试为电阻点焊工艺的研究和焊接质量的提高提供了新的方法,对电阻点焊工艺的发展和完善具有重要意义. | 关键词 | 电阻点焊;数字图像相关技术;搭接接头;翘曲变形; | 焊接学报 | 2015 |  | 36 | 11 | 53 | 56
[5 empty] | 罗震 | 天津大学材料科学与工程学院,高新船舶与深海开发装备协同创新中心,中国机械工程学会
[5 empty] | 李洋 | 天津大学材料科学与工程学院,高新船舶与深海开发装备协同创新中心,中国机械工程学会
[5 empty] | 任吉刚 | 天津大学材料科学与工程学院,高新船舶与深海开发装备协同创新中心,中国机械工程学会
[5 empty] | 于宏丽 | 天津大学材料科学与工程学院,高新船舶与深海开发装备协同创新中心,中国机械工程学会
612 |  |  | 坡口预留间隙对高强度钢厚板打底焊缝成形的影响 | 中文 | 杨东青 | 哈尔滨工业大学先进焊接与连接国家重点试验室 | 利用MSC.Marc有限元分析软件对低合金高强度钢厚板打底焊热过程进行数值模拟,从温度场角度分析坡口预留间隙大小对焊缝根部熔合的影响,并通过焊接试验对模拟结果进行验证和补充.结果表明,在低合金高强度钢要求的焊接热输入下,当预留间隙小于2 mm时,打底焊缝根部出现未熔合或未焊透缺陷;当预留间隙增大到2~4 mm时,打底焊缝根部熔透,焊缝成形良好;当间隙增大到5 mm以上后,热源不足以熔化较多的侧壁母材金属,可能出现未熔合,实际焊接时需要采用大热输入摆动才能熔合良好. | 关键词 | 低合金高强度钢;厚板打底焊;预留间隙;焊缝根部熔合; | 焊接学报 | 2015 |  | 36 | 11 | 57 | 60
[5 empty] | 李大用 | 哈尔滨工业大学先进焊接与连接国家重点试验室
[5 empty] | 张广军 | 哈尔滨工业大学先进焊接与连接国家重点试验室
613 |  |  | Q345钢对接接头残余应力与变形的预测 | 中文 | 蔡建鹏 | 重庆大学材料科学与工程学院,中建钢构有限公司 | 以ABAQUS软件为平台,开发了用于模拟多层多道焊接头温度场、残余应力和焊接变形的热-弹-塑性有限元计算方法.利用所开发的计算方法对板厚为16 mm的Q345钢平板对接接头的温度场、应力场和变形进行了数值模拟.采用试验方法测量了对接接头的残余应力和角变形.试验结果与数值结果比较吻合,验证了所开发方法的有效性.结果表明,在板厚相同的条件下角变形和横向收缩随着焊接层数的增多有增大的趋势;焊缝附近的纵向拉伸应力区域分布范围随焊接层数的增加略有减小;焊接层数对纵向残余应力的峰值影响较小. | 关键词 | 焊接层数;有限元;残余应力;焊接变形; | 焊接学报 | 2015 |  | 36 | 11 | 61 | 64
[5 empty] | 孙加民 | 重庆大学材料科学与工程学院,中建钢构有限公司
[5 empty] | 夏林印 | 重庆大学材料科学与工程学院,中建钢构有限公司
[5 empty] | 邓德安 | 重庆大学材料科学与工程学院,中建钢构有限公司
614 |  |  | 热影响区组织对12Cr1MoVG再热裂纹敏感性的影响 | 中文 | 石云哲 | 中国广核集团苏州热工研究院有限公司,东方电气集团东方锅炉股份有限公司,神华集团神皖池州九华发电有限公司 | 采用Gleeble热力模拟机分别对铁素体+珠光体组织、贝氏体组织的两种12Cr1Mo VG钢进行焊接热影响区(HAZ)热模拟试验,并对模拟组织进行高温慢拉伸试验,研究两种热影响区组织的再热裂纹敏感性.试验结果表明,HAZ组织为铁素体+贝氏体时,再热裂纹温度区间为640~760℃,最敏感温度点为690℃;HAZ组织是贝氏体时,在650℃后,尤其在690℃,再热裂纹倾向比较明显.分析结果表明,贝氏体HAZ组织再热裂纹敏感性高,而5%~8%铁素体的存在能够降低再热裂纹敏感性. | 关键词 | 再热裂纹;热影响区模拟;贝氏体;铁素体; | 焊接学报 | 2015 |  | 36 | 11 | 65 | 68
[5 empty] | 王淦刚 | 中国广核集团苏州热工研究院有限公司,东方电气集团东方锅炉股份有限公司,神华集团神皖池州九华发电有限公司
[5 empty] | 成鹏 | 中国广核集团苏州热工研究院有限公司,东方电气集团东方锅炉股份有限公司,神华集团神皖池州九华发电有限公司
[5 empty] | 张玮 | 中国广核集团苏州热工研究院有限公司,东方电气集团东方锅炉股份有限公司,神华集团神皖池州九华发电有限公司
[5 empty] | 赵建仓 | 中国广核集团苏州热工研究院有限公司,东方电气集团东方锅炉股份有限公司,神华集团神皖池州九华发电有限公司
[5 empty] | 宋理彬 | 中国广核集团苏州热工研究院有限公司,东方电气集团东方锅炉股份有限公司,神华集团神皖池州九华发电有限公司
615 |  |  | 硅对SAl5356铝合金焊丝显微组织和性能的影响 | 中文 | 黄杰 | 南京航空航天大学材料科学与技术学院,浙江宇光铝材有限公司 | 研究了硅对SAl5356焊丝及其焊接的5083铝合金焊缝显微组织及力学性能的影响.结果表明,Si元素含量在0~0.12%时,随着Si元素含量的增加,SAl5356焊丝及其焊接接头强度稍有升高,塑性稍有下降;当Si元素含量高于0.12%时,随着Si元素含量的增加,SAl5356焊丝及其焊缝组织中含硅粗大相增多,焊丝拉伸性能下降,硬度不均匀性加剧,焊接接头强度及弯曲性能变差.特别是当Si元素含量超过0.2%后,合金中含硅粗大相在晶界处富集,与α(Al)基体构成鱼骨状共晶组织,焊丝及其焊接接头力学性能下降更加明显,铝线材的强度比峰值下降了约12%,断后伸长率下降了约45%.因此从提高SAl5356焊丝及其焊缝性能角度考虑,Si元素含量不宜超过0.2%,以控制在0.12%以内最佳. | 关键词 | Si元素;5356铝焊丝;显微组织;力学性能; | 焊接学报 | 2015 |  | 36 | 11 | 69 | 72
[5 empty] | 薛松柏 | 南京航空航天大学材料科学与技术学院,浙江宇光铝材有限公司
[5 empty] | 顾荣海 | 南京航空航天大学材料科学与技术学院,浙江宇光铝材有限公司
[5 empty] | 王博 | 南京航空航天大学材料科学与技术学院,浙江宇光铝材有限公司
[5 empty] | 林中强 | 南京航空航天大学材料科学与技术学院,浙江宇光铝材有限公司
616 |  |  | 特殊对接形式下SiC_P/Al复合材料与铝合金搅拌摩擦焊的组织与力学性能 | 中文 | 宋学成 | 上海航天设备制造总厂 | 采用搅拌摩擦焊,对特殊对接形式下比分为55%(体积分数)的Si CP/Al复合材料与2024铝合金进行了异种材料焊接,研究了焊缝的组织特征及力学性能特点.结果表明,轴肩影响区的前进侧存在大量细小的Si C颗粒,其分布呈带状;WNZ1的组织沿焊缝厚度方向上存在变化;WNZ2下部被Si C颗粒包围的铝合金晶粒尺寸有长大趋势;结合线处搅拌工具脱落颗粒会影响材料的结合.在旋转速度为750 r/min时,获得了较高的焊缝强度,为复合材料母材强度的83.1%,接头的断裂机制为复合材料基体自身的断裂及其与Si C颗粒的脱粘. | 关键词 | 搅拌摩擦焊;2024铝合金;铝基复合材料;特殊对接形式; | 焊接学报 | 2015 |  | 36 | 11 | 73 | 76
[5 empty] | 封小松 | 上海航天设备制造总厂
[5 empty] | 赵慧慧 | 上海航天设备制造总厂
[5 empty] | 郭立杰 | 上海航天设备制造总厂
617 |  |  | 基于能量平衡短路过渡动态过程的仿真 | 中文 | 苏东东 | 天津大学材料科学与工程学院,天津大学天津市现代连接技术重点实验室 | 通过焊接电源系统回路模型,考虑了焊丝端部的热焓变化,以及熔滴的能量平衡,提出并建立了较为精确的CO2焊短路过渡动态过程仿真模型.通过该模型探究了焊接参数匹配和不匹配时,电流信号波形变化趋势以及多个特征参数(均值电流、峰值电流、谷值电流、短路频率、短路时间和燃弧时间)与实际的对比情况,并进行了相关的特征参数误差分析.结果表明,该模型基本能全面与实际相符合.从而为短路过渡仿真建模在工程中的进一步应用奠定了理论基础. | 关键词 | 短路过渡;能量平衡;仿真模型;特征参数; | 焊接学报 | 2015 |  | 36 | 11 | 77 | 80
[5 empty] | 吕小青 | 天津大学材料科学与工程学院,天津大学天津市现代连接技术重点实验室
[5 empty] | 王莹 | 天津大学材料科学与工程学院,天津大学天津市现代连接技术重点实验室
618 |  |  | 热处理对Cu/Al-3.25Si合金冷压焊接复合带界面组织与性能的影响 | 中文 | 王泽宇 | 东北大学材料电磁过程研究教育部重点实验室 | 利用金相显微镜、扫描电镜、万能材料实验机等,研究了Cu/Al-3.25Si合金冷压焊接复合带热处理工艺,讨论了界面层厚度、界面结合强度、铜铝金属间化合物生成规律等问题.结果表明,随着热处理温度的升高和保温时间的增加,扩散层厚度的增长呈现先快再慢的趋势,动力学曲线时间指数在0.51之间;界面的结合强度随着热处理温度和保温时间的增加呈先升高后降低的趋势;界面金属间化合物有Cu9Al4,Cu Al,CuAl2等;最佳热处理温度宜控制在200300℃,保温时间在2 h以内. | 关键词 | 冷轧复合带;Cu/Al-3.25Si合金;热处理;界面;化合物; | 焊接学报 | 2015 |  | 36 | 11 | 81 | 84
[5 empty] | 赵莹莹 | 东北大学材料电磁过程研究教育部重点实验室
[5 empty] | 常东旭 | 东北大学材料电磁过程研究教育部重点实验室
[5 empty] | 王平 | 东北大学材料电磁过程研究教育部重点实验室
619 |  |  | 基于压缩传感技术的埋弧焊X射线焊缝图像缺陷检测 | 中文 | 高炜欣 | 西安石油大学电子工程学院,威斯康星大学麦迪逊分校电子及计算机工程系 | 将压缩传感理论引入X射线焊缝图像缺陷判断,提出将判断X射线焊缝图像是否含有缺陷问题作为一个模式识别问题处理,将待检测图像视为样本图像的线性组合,通过求取系数向量来判断图像是否存在缺陷.为实现系数向量的稀疏化,提出利用罚函数的方法求解0范数最小问题的近似最优解,提出新的光滑可导的0-1惩罚项函数,使求0范数最优成为可能.在此基础上分别利用1范数最小和2范数最小求取系数向量,并利用混淆矩阵对所求结果进行分析.结果表明,综合考虑0,1,2范数最小化所得系数的识别算法灵敏度可达99%,特异度可达98%. | 关键词 | 缺陷检测;压缩传感;X射线;图像识别; | 焊接学报 | 2015 |  | 36 | 11 | 85 | 88
[5 empty] | 胡玉衡 | 西安石油大学电子工程学院,威斯康星大学麦迪逊分校电子及计算机工程系
[5 empty] | 武晓朦 | 西安石油大学电子工程学院,威斯康星大学麦迪逊分校电子及计算机工程系
620 |  |  | Ti-22Al-25Nb合金板材的钎焊工艺 | 中文 | 静永娟 | 北京航空制造工程研究所 | 采用试验手段研究了Ti-22Al-25Nb合金板材的钎焊工艺.结果表明,当钎焊温度为960℃时,Ti2Al Nb合金板材组织中短棒状O相组织发生少量溶解、块状O相组织的晶粒尺寸普遍增大,基体晶粒略粗化,但未出现相转变;随保温时间由15,30和60 min逐渐延长,Ti2Al Nb合金板材室温强度由1 257 MPa减少到1 0001 100 MPa,但塑性不断提高,室温断后伸长率平均值由2.9%依次提高至3.4%,5.8%及5.0%.确定出Ti2Al Nb合金板材的钎焊工艺参数为960℃/30 min/炉冷,此时相应接头抗剪强度较高,可达152 MPa. | 关键词 | Ti2AlNb合金;钎焊;力学性能; | 焊接学报 | 2015 |  | 36 | 11 | 89 | 92
[5 empty] | 柴禄 | 北京航空制造工程研究所
[5 empty] | 高兴强 | 北京航空制造工程研究所
621 |  |  | Ni-Cr合金真空预钎焊金刚石磨粒复合节块界面微结构 | 中文 | 段端志 | 南京航空航天大学机电学院 | 在Ni-Cr合金中加入A合金粉制成复合钎料,在加热温度1 050℃和保温时间30 min的工艺下进行金刚石磨粒的预钎焊处理试验,在加热温度810℃和保温时间4 min的烧结工艺下制备预钎焊磨粒复合节块.测试预钎焊磨粒的静压强度和复合节块的抗弯强度,并分析预钎焊金刚石、复合节块的界面微结构.结果表明,复合钎料与金刚石磨粒在预钎焊过程中形成化学结合界面,且对金刚石的热损伤较小;当磨粒浓度范围为10%~50%时,复合节块的抗弯强度均高于常规金刚石节块;预钎焊金刚石与金属胎体在烧结过程中形成冶金结合界面,复合节块界面结合强度高. | 关键词 | 预钎焊金刚石;Ni-Cr合金;复合节块;抗弯强度;界面微结构; | 焊接学报 | 2015 |  | 36 | 11 | 93 | 96
[5 empty] | 肖冰 | 南京航空航天大学机电学院
[5 empty] | 汪炜 | 南京航空航天大学机电学院
[5 empty] | 丁晓阳 | 南京航空航天大学机电学院
622 |  |  | 铝合金变极性等离子弧焊应力场数值分析 | 中文 | 牟取晗 | 内蒙古工业大学材料成型重点实验室 | 以传热学及热弹塑性有限元分析法为理论基础,利用ANSYS有限元分析软件,对铝合金变极性等离子弧焊接温度场、应力场进行数值模拟.建立"高斯+双椭球"热源模型,通过正反极性不同尺度热源模型的循环加载,实现对焊接温度场及其应力场较准确的计算;焊后在焊缝的纵、横方向选取不同的点进行残余应力实际测量.结果表明,不同路径上焊接残余应力值其分布规律与理论基本相同;实际测量结果同计算结果进行比较,二者数值相差较小,说明数值分析的计算结果具有一定的理论指导意义. | 关键词 | 变极性等离子弧焊;数值模拟;铝合金;应力场; | 焊接学报 | 2015 |  | 36 | 11 | 97 | 100
[5 empty] | 韩永全 | 内蒙古工业大学材料成型重点实验室
[5 empty] | 赵鹏 | 内蒙古工业大学材料成型重点实验室
[5 empty] | 董俊慧 | 内蒙古工业大学材料成型重点实验室
623 |  |  | 焊接方法对1000MPa级熔敷金属组织及力学性能的影响 | 中文 | 安同邦 | 清华大学机械工程系,钢铁研究总院 | 在相同热输入下分别采用熔化极活性气体保护焊(MAG)和钨极氩弧焊(TIG)进行1 000 MPa级熔敷金属试验,通过光学显微镜、透射电镜及断口分析等手段研究焊接方法对其组织和性能的影响.结果表明,MAG焊熔敷效率明显高于TIG焊,MAG焊中出现了明显的"指状熔深".MAG焊熔敷金属及道间热影响区组织明显较TIG焊粗化.TIG焊熔敷金属组织细化、分布取向多样化且均匀分布的较多残余奥氏体是TIG焊低温冲击韧性优异的原因之一;MAG焊中生成大量非金属夹杂物易成为解理断裂起裂源,是导致熔敷金属冲击韧性恶化的因素之一.TIG焊力学性能明显优于MAG焊,这与焊接方法所导致的组织构成及夹杂物有直接关系. | 关键词 | 熔化极活性气体保护焊;钨极氩弧焊;显微组织;夹杂物;力学性能; | 焊接学报 | 2015 |  | 36 | 11 | 101 | 104
[5 empty] | 田志凌 | 清华大学机械工程系,钢铁研究总院
[5 empty] | 单际国 | 清华大学机械工程系,钢铁研究总院
[5 empty] | 彭云 | 清华大学机械工程系,钢铁研究总院
[5 empty] | 魏金山 | 清华大学机械工程系,钢铁研究总院
624 |  |  | RPV顶盖和CRDM管座焊接残余应力三维数值模拟 | 中文 | 付强 | 中国核动力研究设计院核反应堆系统设计重点实验室,江苏科技大学先进焊接技术省级重点实验室 | 制造了反应堆压力容器顶盖和控制杆驱动机构(CRDM)管座贯穿件J形密封焊模拟件,测试了焊接过程温度和焊后残余应力;采用分段移动温度热源模型和热力耦合方法实现了三维焊接温度场和应力场的高效计算,并与试验结果进行了比较;基于模拟的三维残余应力场研究了J形密封焊的应力分布特征.结果表明,采用的模型和方法能实现J形密封焊残余应力的高效数值计算,计算和试验结果符合较好;J形密封焊缝上的纵向应力大于轴向应力,贯穿件内外壁应力不均匀,焊缝和贯穿件坡上和坡下区域的应力大于侧坡区域应力. | 关键词 | J形焊缝;焊接残余应力;三维有限元;数值计算; | 焊接学报 | 2015 |  | 36 | 11 | 105 | 108
[5 empty] | 罗英 | 中国核动力研究设计院核反应堆系统设计重点实验室,江苏科技大学先进焊接技术省级重点实验室
[5 empty] | 杨敏 | 中国核动力研究设计院核反应堆系统设计重点实验室,江苏科技大学先进焊接技术省级重点实验室
[5 empty] | 刘川 | 中国核动力研究设计院核反应堆系统设计重点实验室,江苏科技大学先进焊接技术省级重点实验室
625 |  |  | 熔融金属填充焊接工艺试验系统设计 | 中文 | 武少杰 | 哈尔滨工业大学先进焊接与连接国家重点实验室 | 为了解决目前弧焊工艺中热输入难以控制的问题,适应高效化生产的需求,提出了一种熔融金属填充焊接新工艺.重点介绍了方法的试验系统构成原理及各组成部分的设计.利用锡铅合金为试验材料,对系统进行堆焊验证试验.试验证明系统能够很好的控制液流的温度和直径、焊接速度以及气体压力,实现对焊接过程中焊接热输入的精确控制.结果表明,该装置能够实现熔融金属填充焊接工艺的试验要求,利用该系统得到的焊缝深宽比最大能够达到6. | 关键词 | 熔融金属填充;高频电源;石墨坩埚;锡铅合金;深宽比; | 焊接学报 | 2015 |  | 36 | 11 | 109 | 112
[5 empty] | 高洪明 | 哈尔滨工业大学先进焊接与连接国家重点实验室
[5 empty] | 张宗郁 | 哈尔滨工业大学先进焊接与连接国家重点实验室
626 |  |  | 小功率激光模具自动修复CCD标定技术 | 中文 | 刘立君 | 哈尔滨理工大学材料学院,浙江大学宁波理工学院机电学院,宁波金氏实业有限公司 | 针对模具修复过程中的质量控制问题引入视觉传感技术.为得到准确的模具修复中的视觉特征信息,对模具修复试验装置的成像系统进行了分析,建立成像模型,分析亚像素角点提取算法,制作符合试验装置要求的标定板,对利用改进的张正友法对试验装置进行了标定,求得成像系统的内参数和外参数.结果表明,成像系统标定误差为0.712 305像素,即标定误差为0.012 4 mm,利用标定后的试验装置修复模具;修复结果表明标定方法实用可靠,满足小功率激光模具自动修复的精度要求. | 关键词 | 激光模具修复;成像系统;亚像素角点提取;标定; | 焊接学报 | 2015 |  | 36 | 12 | 1 | 4
[5 empty] | 张伟杰 | 哈尔滨理工大学材料学院,浙江大学宁波理工学院机电学院,宁波金氏实业有限公司
[5 empty] | 于义涛 | 哈尔滨理工大学材料学院,浙江大学宁波理工学院机电学院,宁波金氏实业有限公司
[5 empty] | 胡雄武 | 哈尔滨理工大学材料学院,浙江大学宁波理工学院机电学院,宁波金氏实业有限公司
[5 empty] | 张红兴 | 哈尔滨理工大学材料学院,浙江大学宁波理工学院机电学院,宁波金氏实业有限公司
[5 empty] | 吴圣川 | 西南交通大学牵引动力国家重点实验室,中国科学院上海应用物理研究所,法国里昂国立应用科学学院材料实验室
[5 empty] | 胡雅楠 | 西南交通大学牵引动力国家重点实验室,中国科学院上海应用物理研究所,法国里昂国立应用科学学院材料实验室
[5 empty] | 付亚楠 | 西南交通大学牵引动力国家重点实验室,中国科学院上海应用物理研究所,法国里昂国立应用科学学院材料实验室
[5 empty] | Buffière J Y | 西南交通大学牵引动力国家重点实验室,中国科学院上海应用物理研究所,法国里昂国立应用科学学院材料实验室
629 |  |  | 基于独立分量分析的搅拌摩擦焊缝超声无损评价 | 中文 | 原可义 | 清华大学机械工程系,清华大学摩擦学国家重点实验室 | 指出搅拌摩擦焊焊缝的弱连接是目前超声无损检测的难点.提出了一种新的超声特征成像方法,包括使用独立分量分析方法(independent component analysis,ICA)对时域超声信号进行分解,进而获得检测信号的特征矩阵;根据检测信号能量传递的特点,确定检测目标特征矢量的筛选方法,将检测信号向特征矢量投影,将投影能量和作为特征参数,对搅拌摩擦焊焊缝进行声成像.应用该方法对不同拉伸强度的搅拌摩擦焊焊缝进行了声成像检测,并与常规C扫描方法进行了对比.结果表明,该方法的检测结果与拉伸试验具有较好的一致性,对于搅拌摩擦焊焊缝的检测灵敏度高于常规C扫描方法. | 关键词 | 搅拌摩擦焊;超声;独立分量分析;焊缝; | 焊接学报 | 2015 |  | 36 | 12 | 9 | 12
[5 empty] | 韩赞东 | 清华大学机械工程系,清华大学摩擦学国家重点实验室
[5 empty] | 史清宇 | 清华大学机械工程系,清华大学摩擦学国家重点实验室
[5 empty] | 钟约先 | 清华大学机械工程系,清华大学摩擦学国家重点实验室
630 |  |  | 9%Cr钢厚壁管道局部焊后热处理温度场的数值模拟 | 中文 | 胡磊 | 武汉大学动力与机械学院,河北沧海重工股份有限公司,天津电力建设公司 | 基于热源追踪法开发了一个能够根据控温点温度自动调整热输入的有限元程序.使用该程序模拟了9%Cr钢管道的局部焊后热处理温度场分布,并进行了试验验证.结果表明,模拟结果与试验结果吻合良好.热处理温度场沿管道轴向呈近似抛物线状分布,沿径向呈近似线性分布.距焊缝中心两倍壁厚范围内,管道内外壁温差均约为17~18℃.按照目前国内焊后热处理规程推荐的参数进行热处理,均温区宽度能够满足要求,可以保证整个接头的热处理效果.根据温度场分布,还确定了与管道内壁焊缝中心温度相同的外壁等效点位置,以监测热处理过程中管道内壁温度的变化. | 关键词 | 9%Cr钢;局部焊后热处理;数值模拟;温度场; | 焊接学报 | 2015 |  | 36 | 12 | 13 | 16
[5 empty] | 王学 | 武汉大学动力与机械学院,河北沧海重工股份有限公司,天津电力建设公司
[5 empty] | 孟庆云 | 武汉大学动力与机械学院,河北沧海重工股份有限公司,天津电力建设公司
[5 empty] | 肖德铭 | 武汉大学动力与机械学院,河北沧海重工股份有限公司,天津电力建设公司
[5 empty] | 王鹏飞 | 武汉大学动力与机械学院,河北沧海重工股份有限公司,天津电力建设公司
[5 empty] | 严正 | 武汉大学动力与机械学院,河北沧海重工股份有限公司,天津电力建设公司
[5 empty] | 张永生 | 武汉大学动力与机械学院,河北沧海重工股份有限公司,天津电力建设公司
631 |  |  | 基于弹性反变形法的连接杆焊接变形控制 | 中文 | 刘雨生 | 合肥工业大学材料科学与工程学院,中电科技集团第38研究所 | 基于热-机耦合热弹塑性有限元理论,利用MARC有限元分析软件对连接杆的焊接变形进行数值模拟,并进行焊接试验.将数值模拟结果与试验结果进行比较,两者基本吻合,误差仅为4.8%,验证了有限元模型建立的准确性.在此基础上,自行设计了弹性反变形工装.对有反变形工装的连接杆进行数值模拟,并将最佳工艺参数应用于试验中,得到了理想的焊接样件.结果表明,当未采用反变形工装时,连接杆的最大焊接变形量为9.85 mm;当采用反变形工装且中间和两侧弯环的下压量分别为7,4 mm时,最大的焊接变形量减小至1.73 mm,降低了82.4%,有效的控制了焊接变形. | 关键词 | 焊接变形;弹性反变形工装;数值模拟;热-机耦合有限元; | 焊接学报 | 2015 |  | 36 | 12 | 17 | 21
[5 empty] | 李萍 | 合肥工业大学材料科学与工程学院,中电科技集团第38研究所
[5 empty] | 田健 | 合肥工业大学材料科学与工程学院,中电科技集团第38研究所
[5 empty] | 薛克敏 | 合肥工业大学材料科学与工程学院,中电科技集团第38研究所
[5 empty] | 宋健 | 合肥工业大学材料科学与工程学院,中电科技集团第38研究所
632 |  |  | 片状偏钨极氩弧载流区的静电探针分析 | 中文 | 李渊博 | 西安石油大学材料科学与工程学院,兰州理工大学省部共建有色金属先进加工与再利用国家重点实验室 | 为保证窄间隙焊接钨极的载流能力,采用截面为矩形的片状偏钨极,并通过低扰动静电探针对片状偏钨极氩弧载流区形态及电流密度分布进行分析.结果表明,偏钨极前端斜边倾角在3°~8°时,能够对电流产生有效的导向作用,并造成电流密度分布更加集中;相同焊接工艺参数下与圆柱钨极氩弧相比,片状偏钨极氩弧具有更大的载流区截面积及更小的电流密度;随着焊接电流的增加,载流区将获得更大的电流密度,且在靠近电弧截面中心的区域内电弧能量更加集中. | 关键词 | 片状偏钨极氩弧;电弧载流区;电流密度;静电探针; | 焊接学报 | 2015 |  | 36 | 12 | 22 | 26
[5 empty] | 芦甜 | 西安石油大学材料科学与工程学院,兰州理工大学省部共建有色金属先进加工与再利用国家重点实验室
[5 empty] | 朱亮 | 西安石油大学材料科学与工程学院,兰州理工大学省部共建有色金属先进加工与再利用国家重点实验室
[5 empty] | 孙喆 | 西安石油大学材料科学与工程学院,兰州理工大学省部共建有色金属先进加工与再利用国家重点实验室
633 |  |  | C276合金板多层多道焊的静态单元法有限元分析 | 中文 | 杨建国 | 浙江工业大学化工机械设计研究所,哈尔滨工业大学先进焊接与连接国家重点实验室 | 基于有限元理论的静态单元法,在收敛的情况下通过设置适当的静态单元参数,可以兼顾模拟的精度和效率.文中在母材中间截面上取三个点,分析了这些点在不同静态单元参数下的最高温度、焊接过程中的应力和最大残余应力.结果表明,越远离焊缝,静态单元参数对于以上几个参量的影响越大.当静态单元参数为10-5和10-4时,模拟的结果相对稳定;当静态单元参数为10-3时,模拟的结果与前两个参数模拟出来的值差距较大;当静态单元参数为10-1和1时,差距尤为显著.同时,软件模拟过程中所需的时间也随静态单元参数的减小而增长. | 关键词 | 静态单元法;有限元分析;温度场;应力场;静态单元参数; | 焊接学报 | 2015 |  | 36 | 12 | 27 | 30
[5 empty] | 雷靖 | 浙江工业大学化工机械设计研究所,哈尔滨工业大学先进焊接与连接国家重点实验室
[5 empty] | 贺艳明 | 浙江工业大学化工机械设计研究所,哈尔滨工业大学先进焊接与连接国家重点实验室
[5 empty] | 张彤 | 浙江工业大学化工机械设计研究所,哈尔滨工业大学先进焊接与连接国家重点实验室
[5 empty] | 高增梁 | 浙江工业大学化工机械设计研究所,哈尔滨工业大学先进焊接与连接国家重点实验室
634 |  |  | 盘型激光焊接状态多传感信息融合分析 | 中文 | 高向东 | 广东工业大学机电工程学院,广州番禺高勋染整设备制造有限公司 | 针对大功率盘型激光焊接状态,研究一种基于支持向量机的多传感信息融合分析方法.使用紫外、可视和红外波段的两个高速摄像机同时获取激光焊接过程中金属蒸气、飞溅和熔池动态图像.通过模式识别技术提取焊接过程多传感信息特征及进行数据主成分特征分析,并以焊缝宽度变化作为衡量焊接状态稳定性的参数.运用支持向量机融合各特征,通过网格搜索和粒子群算法优化支持向量机参数,建立基于支持向量机的多传感信息融合模型.结果表明,支持向量机多传感信息融合方法能够有效预测焊缝宽度变化趋势,为大功率盘型激光焊接状态的实时监控提供试验依据. | 关键词 | 大功率盘型激光焊;多传感信息融合;支持向量机; | 焊接学报 | 2015 |  | 36 | 12 | 31 | 34
[5 empty] | 刘英英 | 广东工业大学机电工程学院,广州番禺高勋染整设备制造有限公司
[5 empty] | 萧振林 | 广东工业大学机电工程学院,广州番禺高勋染整设备制造有限公司
[5 empty] | 陈晓辉 | 广东工业大学机电工程学院,广州番禺高勋染整设备制造有限公司
635 |  |  | 碳化硅增强钴基合金等离子喷焊层组织与力学性能 | 中文 | 李明喜 | 安徽工业大学材料科学与工程学院 | 采用同步送粉方法在低碳钢表面制备质量分数分别为5%,10%和20%的Si C颗粒增强钴基合金喷焊层.利用光学显微镜(OM)、扫描电镜(SEM)、X射线衍射仪(XRD)及能谱仪(EDS)分析涂层的显微组织特征和相结构,并对涂层进行显微硬度和纳米压痕试验.结果表明,钴基合金喷焊层主要是由γ-Co固溶体、Cr23C6等物相构成.加入不同含量的Si C粉末后喷焊层中出现(Cr,Fe)7C3,Co Cx,Co3C和少量Si C相.SEM形貌显示钴基合金喷焊层为γ-Co和γ-Co+Cr23C6亚共晶组织,随着Si C含量的增加,喷焊层组织由亚共晶向共晶及过共晶转变.涂层的显微硬度随Si C含量的增加而增加,显微硬度在加入20%Si C时为874 HV0.5.纳米压痕试验显示熔合线附近固溶体硬度及涂层的弹性模量随着Si C含量的增加而增加. | 关键词 | 等离子喷焊;SiC;显微组织;纳米压痕试验; | 焊接学报 | 2015 |  | 36 | 12 | 35 | 38
[5 empty] | 顾凤麟 | 安徽工业大学材料科学与工程学院
[5 empty] | 李殿凯 | 安徽工业大学材料科学与工程学院
636 |  |  | 熔化极脉冲氩弧焊熔滴滴落过程的分析 | 中文 | 吕小青 | 天津大学材料科学与工程学院,天津大学天津市现代连接技术重点实验室 | 采用数字图像处理技术,对熔化极脉冲氩弧焊熔滴滴落过程的高速摄像图片进行了处理,提取了熔滴的边缘轮廓并获得了熔滴质心的变化坐标,得到了熔滴滴落过程中速度变化曲线.结果表明,熔滴在弧柱区的滴落过程为匀加速,而在近阴极区和近阳极区却是减速的,且近阴极区减速幅度较大;并对熔滴在弧柱区的受力过程进行了定量分析,其主要受到等离子体流拉力和重力的作用,以及对近阴极区进行了相关的定性分析,其速度的减小主要是因为金属熔池蒸气反力的阻碍作用和等离子体流拉力的减小,理论分析与试验结果较为吻合. | 关键词 | 熔化极脉冲氩弧焊;熔滴滴落;图像处理;速度变化曲线; | 焊接学报 | 2015 |  | 36 | 12 | 39 | 42
[5 empty] | 沈俊 | 天津大学材料科学与工程学院,天津大学天津市现代连接技术重点实验室
[5 empty] | 李桓 | 天津大学材料科学与工程学院,天津大学天津市现代连接技术重点实验室
[5 empty] | 刘永强 | 天津大学材料科学与工程学院,天津大学天津市现代连接技术重点实验室
637 |  |  | 基于小波包的奥氏体焊缝缺陷超声信号识别 | 中文 | 迟大钊 | 哈尔滨工业大学先进焊接与连接国家重点实验室 | 在使用超声反射波法对奥氏体不锈钢焊缝进行缺陷检测时,由于粗大晶粒组织的声散射作用,致使缺陷信号不易于识别.针对这一问题,提出一种基于小波包技术的改进噪声抑制方法.阐明了改进方法的技术原理,采集了奥氏体不锈钢焊缝中含人工缺陷信号的超声回波数据.利用所提方法对超声回波进行了噪声抑制处理,并对人工缺陷进行了定量化测量.结果表明,和传统小波包法相比较,所提方法能更为有效地滤除超声反射回波中的噪声成分,可识别直径1.5 mm的平底孔. | 关键词 | 缺陷检测;噪声抑制;奥氏体不锈钢;小波包; | 焊接学报 | 2015 |  | 36 | 12 | 43 | 46
[5 empty] | 麦成乐 | 哈尔滨工业大学先进焊接与连接国家重点实验室
[5 empty] | 孙昌立 | 哈尔滨工业大学先进焊接与连接国家重点实验室
[5 empty] | 刚铁 | 哈尔滨工业大学先进焊接与连接国家重点实验室
638 |  |  | 具有铼涂层的C/C复合材料与铌的真空钎焊 | 中文 | 张丽霞 | 哈尔滨工业大学先进焊接与连接国家重点实验室,哈尔滨工业大学山东省特种焊接技术重点实验室,哈尔滨工业大学机电工程学院 | 利用自制的Zr-Ni钎料对具有铼涂层的碳碳复合材料与铌进行真空钎焊,确定了接头典型界面组织为C/C-Re复合材料/(Re)/(Re,Zr,Nb)+Ni Zr/Ni Zr2+Ni Zr/Ni Zr+Nb/Nb.结果表明,钎焊过程中,铼涂层厚度变小,向钎缝中扩散,并与钎料元素形成了固溶体组织(Re,Zr,Nb),当钎焊保温时间过长时,Re元素向钎缝大量溶解,铼涂层与C/C复合材料脱离.随钎焊温度升高及保温时间延长,接头抗剪强度均呈现出先升高后降低的变化趋势.确定最佳焊接工艺参数为钎焊温度为1 110℃,保温时间为20 min,此时钎焊接头室温抗剪强度为19 MPa. | 关键词 | 铼涂层;Zr-Ni钎料;真空钎焊; | 焊接学报 | 2015 |  | 36 | 12 | 47 | 50
[5 empty] | 田成龙 | 哈尔滨工业大学先进焊接与连接国家重点实验室,哈尔滨工业大学山东省特种焊接技术重点实验室,哈尔滨工业大学机电工程学院
[5 empty] | 田晓羽 | 哈尔滨工业大学先进焊接与连接国家重点实验室,哈尔滨工业大学山东省特种焊接技术重点实验室,哈尔滨工业大学机电工程学院
[5 empty] | 冯吉才 | 哈尔滨工业大学先进焊接与连接国家重点实验室,哈尔滨工业大学山东省特种焊接技术重点实验室,哈尔滨工业大学机电工程学院
[5 empty] | 石俊秒 | 哈尔滨工业大学先进焊接与连接国家重点实验室,哈尔滨工业大学山东省特种焊接技术重点实验室,哈尔滨工业大学机电工程学院
[5 empty] | 梁迎春 | 哈尔滨工业大学先进焊接与连接国家重点实验室,哈尔滨工业大学山东省特种焊接技术重点实验室,哈尔滨工业大学机电工程学院
639 |  |  | 基于视觉注意机制的机器人厚板焊接焊缝轮廓的识别 | 中文 | 何银水 | 上海交通大学材料科学与工程学院,南昌大学资源环境与化工学院,上海发那科机器人有限公司 | 设计了一种视觉传感器同时采集熔池和焊缝轮廓,并提出一种基于视觉注意机制的机器人厚板焊接焊缝轮廓的提取方法.该方法以图像的亮度信息和方向信息作为初级视觉特征,并以焊缝图像作为亮度特征图,把对焊缝图像进行膨胀处理再进行Gabor滤波的结果作为方向特征图.对上述两种特征图进行显著性度量,然后对度量结果进行自适应特征融合获取综合显著图,并对其进行阈值分割和最近邻聚类.结果表明,最后在所有类别中以成员数最多的类所覆盖的区域作为最先被注意的区域,而其包含的数据即为焊缝轮廓信息. | 关键词 | 视觉注意;焊缝识别;机器人焊接;厚板焊接; | 焊接学报 | 2015 |  | 36 | 12 | 51 | 55
[5 empty] | 孔萌 | 上海交通大学材料科学与工程学院,南昌大学资源环境与化工学院,上海发那科机器人有限公司
[5 empty] | 陈华斌 | 上海交通大学材料科学与工程学院,南昌大学资源环境与化工学院,上海发那科机器人有限公司
[5 empty] | 陈玉喜 | 上海交通大学材料科学与工程学院,南昌大学资源环境与化工学院,上海发那科机器人有限公司
[5 empty] | 陈善本 | 上海交通大学材料科学与工程学院,南昌大学资源环境与化工学院,上海发那科机器人有限公司
640 |  |  | TiO2纳米颗粒掺杂对Sn-3.0Ag-0.5Cu-xTiO2焊点界面Cu6Sn5 IMC晶粒生长的影响机理 | 中文 | 唐宇 | 仲恺农业工程学院自动化学院,华南理工大学电子与信息学院 | 研究了Ti O2纳米颗粒掺杂影响回流焊过程中Sn-3.0Ag-0.5Cu-x Ti O2焊点界面Cu6Sn5金属间化合物(intermetallic compound,IMC)晶粒生长机理.基于Cu原子扩散通量驱动晶粒成熟生长(flux driven ripening,FDR)理论模型分析了Cu6Sn5IMC晶粒生长机理.结果表明,Ti O2纳米颗粒掺杂改变了焊点界面Cu6Sn5IMC晶粒形貌和尺寸.含Ti O2纳米颗粒的焊点Cu6Sn5IMC晶粒尺寸要小于不含Ti O2纳米颗粒的焊点,且晶粒分布要更加均匀.试验数据与FDR理论模型基本吻合.Cu6Sn5IMC晶粒生长指数分别为0.346,0.338,0.332和0.342,这说明Cu6Sn5IMC晶粒生长是由原子互扩散和晶粒成熟共同控制. | 关键词 | 无铅焊料;二氧化钛纳米颗粒;金属间化合物;晶粒成熟;回流焊; | 焊接学报 | 2015 |  | 36 | 12 | 56 | 60
[5 empty] | 骆少明 | 仲恺农业工程学院自动化学院,华南理工大学电子与信息学院
[5 empty] | 王克强 | 仲恺农业工程学院自动化学院,华南理工大学电子与信息学院
[5 empty] | 李国元 | 仲恺农业工程学院自动化学院,华南理工大学电子与信息学院
641 |  |  | 加载频率及焊接缺陷对5A06铝合金TIG焊接头超高周疲劳性能的影响 | 中文 | 邓彩艳 | 天津大学材料科学与工程学院 | 采用自行研制的TJU-HJ-I型超声疲劳试验系统及常规疲劳试验系统对5A06铝合金TIG焊接头的疲劳性能进行研究.通过扫描电子显微镜对超声疲劳断口形貌进行观察.结果表明,加载频率对5A06铝合金TIG焊接头的疲劳性能影响不大,超声疲劳试验结果可以用于表征其机械结构长期使用的安全性.当焊接接头中气孔作为裂纹源时,不考虑气孔尺寸,气孔中心距表面的距离越近,疲劳寿命越低.焊接过程导致的焊缝内的夹杂类型为氧化物,其密度较大,对疲劳性能产生影响. | 关键词 | 焊接接头;超高周疲劳;缺陷; | 焊接学报 | 2015 |  | 36 | 12 | 61 | 64
[5 empty] | 王红 | 天津大学材料科学与工程学院
[5 empty] | 龚宝明 | 天津大学材料科学与工程学院
[5 empty] | 王东坡 | 天津大学材料科学与工程学院
642 |  |  | 2A14-T6铝合金双轴肩搅拌摩擦焊特征及接头组织性能分析 | 中文 | 张会杰 | 中国科学院沈阳自动化研究所机器人学国家重点实验室 | 成功实现了2A14-T6高强铝合金的双轴肩搅拌摩擦焊,获得了表面成形良好,无内部缺陷的优质接头.试验发现,在焊缝的焊核内存在一个由上、下轴肩和搅拌针所驱动的材料塑性流动交汇区,该交汇区靠近焊缝下表面.微观分析表明,焊核上部的晶粒尺寸要小于其中部和下部的晶粒尺寸.焊缝各区的块状第二相在焊接中发生了溶解和粗化,导致接头内出现了宽度近乎轴肩直径二倍的软化区;焊缝各层硬度分布接近,没有出现常规搅拌摩擦焊中常见的接头各层异性现象.经拉伸测试证实,双轴肩焊接接头的强度系数达到了71%,拉伸时断在了焊核内的材料流动交汇区处. | 关键词 | 高强铝合金;双轴肩搅拌摩擦焊;焊缝成形;微观组织;力学性能; | 焊接学报 | 2015 |  | 36 | 12 | 65 | 68
[5 empty] | 王敏 | 中国科学院沈阳自动化研究所机器人学国家重点实验室
[5 empty] | 张骁 | 中国科学院沈阳自动化研究所机器人学国家重点实验室
[5 empty] | 张景宝 | 中国科学院沈阳自动化研究所机器人学国家重点实验室
643 |  |  | 外加磁场对铝合金电阻点焊质量的影响 | 中文 | 李洋 | 天津大学材料科学与工程学院,辽宁科技大学化工学院,鞍钢集团矿业设计研究院 | 分析了外加磁场对铝合金电阻点焊接头质量的影响,包括熔核尺寸、接头力学性能和微观组织.结果表明,外加磁场增大了熔核直径、提高了点焊接头的剪切力和吸收能.在不同工艺参数下,熔核直径增长在5%~25%,剪切拉伸力可提高10%~30%.在一些焊接参数下,外加磁场可以降低焊接电流、减短焊接时间,从而提高焊接效率、降低能耗.外加磁场可促进点焊熔核内等轴晶的生成和细化晶粒.当焊接电流很小或很大、焊接时间过短或过长时,都会降低外加磁场的效应.因此当对点焊施加外磁场时,应在合理的工艺参数下进行,以最大限度地发挥外加磁场的作用. | 关键词 | 电阻点焊;外加磁场;铝合金;点焊质量; | 焊接学报 | 2015 |  | 36 | 12 | 69 | 72
[5 empty] | 姚杞 | 天津大学材料科学与工程学院,辽宁科技大学化工学院,鞍钢集团矿业设计研究院
[5 empty] | 张禹 | 天津大学材料科学与工程学院,辽宁科技大学化工学院,鞍钢集团矿业设计研究院
[5 empty] | 罗震 | 天津大学材料科学与工程学院,辽宁科技大学化工学院,鞍钢集团矿业设计研究院
[5 empty] | 郭客 | 天津大学材料科学与工程学院,辽宁科技大学化工学院,鞍钢集团矿业设计研究院
644 |  |  | Ag-Cu-In-Ti钎料钎焊SiO2f/SiO2复合材料与钼合金的接头组织及机理 | 中文 | 邹文江 | 北京航空材料研究院焊接与塑性成形研究所 | 设计了3种Ag-Cu-In-Ti钎料,在800℃/10 min工艺下实现了Si O2f/Si O2复合材料与钼合金的连接.室温下测试了接头的抗剪强度,通过扫描电镜、电子探针、能谱仪和X射线衍射仪分析了接头的微观组织和界面产物.结果表明,1号钎料所得接头平均抗剪强度最高,为24.1 MPa,其中Ti元素发挥了活性作用而富集在母材两侧的反应层,与Si O2发生反应为Ti+Si O2→Ti Si2+Ti O,伴随反应为Ti+Cu+O→Cu3Ti3O,并有一部分以Cu3Ti的形式块状分布在钎缝中,提高了接头的强度.1号钎料接头产物依次为Si O2→Cu3Ti3O+Ti O+Ti Si2→Ag(s,s)/Cu3Ti/Cu(s,s)→Cu3Ti+Ti O→Mo. | 关键词 | SiO2f/SiO2复合材料;钼合金;抗剪强度;组织;机理; | 焊接学报 | 2015 |  | 36 | 12 | 73 | 76
[5 empty] | 陈波 | 北京航空材料研究院焊接与塑性成形研究所
[5 empty] | 李文文 | 北京航空材料研究院焊接与塑性成形研究所
[5 empty] | 熊华平 | 北京航空材料研究院焊接与塑性成形研究所
645 |  |  | 强弱脉冲比率对AA6061铝合金双脉冲焊焊缝质量影响分析 | 中文 | 谢煌生 | 龙岩学院机电工程学院,华南理工大学机械与汽车工程学院 | 针对AA6061铝合金材料双脉冲熔化极气体保护焊,研究了强弱脉冲个数比率的影响.利用小波分析仪采集焊接电参数,分析了电流波形图、U-I图、电流电压概率密度分布图,并且进行了显微维氏硬度测量.结果表明,不同强弱脉冲个数比率形成的焊缝是比较均匀的,但随着比率的增大,成形效果变差,焊缝上有明显的飞溅颗粒;余高与强弱脉冲个数比率成反比,熔宽与之成正比;随着强弱脉冲个数比率的增加,焊接的稳定性较好,但有下降的趋势;不同的强弱脉冲个数比率下得到的焊缝硬度差别不大且分布较均匀. | 关键词 | 强弱脉冲;焊接稳定性;双脉冲;焊缝质量; | 焊接学报 | 2015 |  | 36 | 12 | 77 | 80
[5 empty] | 王磊磊 | 龙岩学院机电工程学院,华南理工大学机械与汽车工程学院
[5 empty] | 沙幸威 | 龙岩学院机电工程学院,华南理工大学机械与汽车工程学院
[5 empty] | 傅智河 | 龙岩学院机电工程学院,华南理工大学机械与汽车工程学院
[5 empty] | 廖天发 | 龙岩学院机电工程学院,华南理工大学机械与汽车工程学院
[5 empty] | 薛家祥 | 龙岩学院机电工程学院,华南理工大学机械与汽车工程学院
646 |  |  | 电迁移对低银无铅微尺度焊点力学行为的影响 | 中文 | 尹立孟 | 重庆科技学院冶金与材料工程学院 | 研究了电迁移条件下不同电流密度(0.63~1.0×104A/cm2)和通电时间(0~48 h)对低银无铅Sn-Ag-Cu微尺度焊点的拉伸力学行为的影响.结果表明,电迁移导致了低银无铅微尺度焊点的抗拉强度显著降低,并且随着电流密度的增加或通电时间的延长,焊点的抗拉强度均呈下降趋势;同时电迁移还导致焊点的拉伸断裂模式发生明显变化,在经历高电流密度或长时间通电的电迁移后,焊点在服役条件下会发生由韧性断裂向脆性断裂的转变.此外含银量高的微尺度焊点的抗电迁移性能更强. | 关键词 | 电迁移;低银;无铅;微尺度焊点;力学性能; | 焊接学报 | 2015 |  | 36 | 12 | 81 | 84
[5 empty] | 姚宗湘 | 重庆科技学院冶金与材料工程学院
[5 empty] | 张丽萍 | 重庆科技学院冶金与材料工程学院
[5 empty] | 许章亮 | 重庆科技学院冶金与材料工程学院
647 |  |  | 附加补偿保护气体对高速脉冲MIG焊焊缝的影响 | 中文 | 董昌文 | 华南理工大学机械与汽车工程学院,贵州民族大学理学院 | 针对高速脉冲MIG焊易出现咬边、驼峰焊道等焊接缺陷,首次采用附加补偿保护气体方法,在靠近脉冲MIG焊焊枪喷嘴保护气罩的后端专门构建保护气体支路,通过该支路三通气阀控制补偿保护气体流量,对刚脱离焊枪喷嘴的高温固液态焊缝实施人工干预成形和焊缝表面二次气体保护.以18-8型奥氏体不锈钢薄板为母材作平板堆焊试验,结果表明,引入适量附加补偿保护气体后,既能明显改善焊缝成形,又能对焊缝表面实施及时跟踪保护,对抑制单丝高速脉冲MIG焊时易出现的焊接缺陷改善效果明显,焊接效率可实现较大提升,在理论和工艺实践上具有进一步研究价值. | 关键词 | 补偿保护气体;高速焊;人工干预;焊缝成形;抑制缺陷; | 焊接学报 | 2015 |  | 36 | 12 | 85 | 88
[5 empty] | 薛家祥 | 华南理工大学机械与汽车工程学院,贵州民族大学理学院
[5 empty] | 徐敏 | 华南理工大学机械与汽车工程学院,贵州民族大学理学院
[5 empty] | 朱强 | 华南理工大学机械与汽车工程学院,贵州民族大学理学院
648 |  |  | 马来海松酸聚乙二醇酯的制备及助焊性能 | 中文 | 齐帆 | 中国林业科学研究院林产化学工业研究所生物质化学利用国家工程实验室,中国林业科学研究院林业新技术研究所 | 以马来海松酸酐及聚乙二醇200为原料,Zn O为催化剂,制备得到4种不同酸值的马来海松酸聚乙二醇酯,通过傅里叶红外光谱(FT-IR)对产物的结构进行表征,并考察其对Sn0.7Cu无铅钎料的助焊性能.结果表明,当马来海松酸酐与聚乙二醇的摩尔量之比为1∶0.5,1∶1.0,1∶1.5及1∶2.0时,反应体系的酸值分别在3,4,7和10h后达到稳定,得到的马来海松酸聚乙二醇酯的酸值分别为212.5,178,125.3,72.7 mg/g;酸值为178 mg/g的马来海松酸聚乙二醇酯对Sn0.7Cu钎料的助焊效果最佳,其在铜基板上形成的焊点饱满,表面光亮,扩展率达到75.8%,优于未经改性的天然松香. | 关键词 | 马来海松酸;聚乙二醇;助焊剂;Sn0.7Cu钎料; | 焊接学报 | 2015 |  | 36 | 12 | 89 | 92
[5 empty] | 商士斌 | 中国林业科学研究院林产化学工业研究所生物质化学利用国家工程实验室,中国林业科学研究院林业新技术研究所
[5 empty] | 高宏 | 中国林业科学研究院林产化学工业研究所生物质化学利用国家工程实验室,中国林业科学研究院林业新技术研究所
[5 empty] | 黄旭娟 | 中国林业科学研究院林产化学工业研究所生物质化学利用国家工程实验室,中国林业科学研究院林业新技术研究所
649 |  |  | 单晶高温合金的过渡液相扩散焊 | 中文 | 郎波 | 北京航空制造工程研究所102室 | 为了探明单晶过渡液相(TLP)扩散焊接头组织与性能的关系,采用扫描电镜(SEM)研究接头微观组织,并进行力学性能测试.结果表明,接头由连接区和基体区所组成.当等温凝固过程未完成时,连接区由等温凝固区和快速凝固区组成,而等温凝固区主要由γ和γ’相组成,快速凝固区主要是由共晶组织组成.当等温凝固完成而固态均匀化过程不充分时,连接区由等温凝固区和分布在接头中心的硼化物相组成.采用低温等温凝固,高温固态均匀化的焊接工艺可以获得高性能的接头. | 关键词 | 单晶;过渡液相扩散焊;微观组织; | 焊接学报 | 2015 |  | 36 | 12 | 93 | 96
[5 empty] | 侯金保 | 北京航空制造工程研究所102室
[5 empty] | 郭德伦 | 北京航空制造工程研究所102室
[5 empty] | 吴松 | 北京航空制造工程研究所102室
650 |  |  | 关于几种求解疲劳寿命置信区间方法的比较 | 中文 | 王晓光 | 中南大学土木工程学院 | 在给定置信水平下,对疲劳寿命的置信区间进行估计,是应力—寿命关系曲线设计的重要内容.文中针对疲劳寿命的置信区间问题介绍了数理统计求解方法、MATLAB软件求解法和双侧置信区间三种常用的求解方法,同时采用应力寿命曲线的直线模型和三参数模型,对一组疲劳试验数据进行了置信区间的求解.分析和比较它们的计算过程和结果.结果表明,用回归方程对对数寿命置信区间求解时,区间的估计精度会随样本容量增大和对数疲劳寿命分散而提高;对于中长寿命区的置信区间估计,三参数模型优于直线模型,可以用MATLAB软件代替数理统计方法进行置信区间求解. | 关键词 | 置信区间;应力寿命曲线;直线模型;三参数模型; | 焊接学报 | 2015 |  | 36 | 12 | 97 | 100
[5 empty] | 刘新胜 | 中南大学土木工程学院
[5 empty] | 尹汝琨 | 中南大学土木工程学院
651 |  |  | 考虑焊接顺序的电力机车枕梁焊接变形预测 | 中文 | 王阳 | 上海交通大学高新船舶与深海开发装备协同创新中心,南车株洲电力机车有限公司 | 根据枕梁实际建造工艺,利用基于固有应变理论为基础的焊接变形分析系统软件Weld-Sta对电力机车枕梁的焊接变形进行计算.首先采用分步装焊模拟法,单独建立每一步的有限元模型,并设置相对应的焊缝,然后对每一步的焊接变形进行单独计算,再将各步结果进行叠加得到最终变形结果.然后采用整体同时焊接模拟法,一次性计算整个模型的所有焊缝同时焊接后的变形,最后将两种方法的最终变形结果与实测数据进行比较.结果表明,考虑分步焊接的方法更接近实测数据,从而验证了该方法的可靠性,为枕梁建造工艺的设计提供了理论指导. | 关键词 | 枕梁;焊接顺序;固有应变;焊接变形;焊接变形分析系统软件; | 焊接学报 | 2015 |  | 36 | 12 | 101 | 104
[5 empty] | 罗宇 | 上海交通大学高新船舶与深海开发装备协同创新中心,南车株洲电力机车有限公司
[5 empty] | 刘海涛 | 上海交通大学高新船舶与深海开发装备协同创新中心,南车株洲电力机车有限公司
652 |  |  | C/C复合材料与镍基高温合金GH3128钎焊 | 中文 | 冯贞伟 | 中航工业沈阳黎明航空发动机集团有限责任公司军代表室,北京航空航天大学机械工程及自动化学院 | 在连接温度为1 170℃、保温时间为60 min的条件下,采用BNi2钎料对C/C复合材料和GH3128进行真空钎焊.利用扫描电镜、能谱仪和X射线衍射仪对接头的界面组织及断口形貌进行分析.结果表明,在钎焊过程中,Cr原子向C/C复合材料侧聚集,并与C原子发生反应生成Cr3C2,改善了BNi2钎料对C/C复合材料的润湿性,从而实现了C/C复合材料与镍基高温合金GH3128的良好结合;C/C复合材料/BNi2/GH3128钎焊接头区域生成Cr3C2,MC,M3Ni2Si,Cr7C3,MB等反应产物.接头的断裂位置发生在靠近C/C复合材料的焊缝区域,接头的抗剪强度为24 MPa. | 关键词 | C/C复合材料;镍基高温合金;真空钎焊;界面组织;力学性能; | 焊接学报 | 2015 |  | 36 | 12 | 105 | 108
[5 empty] | 高腾飞 | 中航工业沈阳黎明航空发动机集团有限责任公司军代表室,北京航空航天大学机械工程及自动化学院
[5 empty] | 邵天威 | 中航工业沈阳黎明航空发动机集团有限责任公司军代表室,北京航空航天大学机械工程及自动化学院
[5 empty] | 郭伟 | 中航工业沈阳黎明航空发动机集团有限责任公司军代表室,北京航空航天大学机械工程及自动化学院
[5 empty] | 朱颖 | 中航工业沈阳黎明航空发动机集团有限责任公司军代表室,北京航空航天大学机械工程及自动化学院
[5 empty] | 曲平 | 中航工业沈阳黎明航空发动机集团有限责任公司军代表室,北京航空航天大学机械工程及自动化学院
653 |  |  | 超低氢高韧性无缝药芯焊丝TME711NiSF的研制 | 中文 | 刘丽媛 | 天津大学材料科学与工程学院,天津大学机械工程学院,天津冶金集团中兴盛达钢业有限公司 | 通过选择钛碱性渣系和Mn-Si-Ni-Ti-B合金系,在德国进口无缝药芯焊丝生产线上,制成了一种超低氢高韧性的无缝药芯焊丝TME711Ni SF.其焊接工艺性能和力学性能优良,对焊接热输入具有良好的适应性.为探讨熔敷金属的韧化机理,对配方中的脱氧剂和合金剂含量进行了优化设计.结果表明,Mn和Si元素含量居于优化水平时,焊缝组织主要是均匀细小的针状铁素体,这种组织的塑性和低温韧性高,熔敷金属在温度-40℃冲击吸收功可达到154 J.该无缝药芯焊丝熔敷金属的扩散氢含量为2.4 m L/100 g,达到了超低氢水平,适用于船舶、桥梁、海洋工程等重要结构的焊接. | 关键词 | 无缝药芯焊丝;超低氢;低温韧性;热输入; | 焊接学报 | 2015 |  | 36 | 12 | 109 | 112
[5 empty] | 张智 | 天津大学材料科学与工程学院,天津大学机械工程学院,天津冶金集团中兴盛达钢业有限公司
[5 empty] | 杨立军 | 天津大学材料科学与工程学院,天津大学机械工程学院,天津冶金集团中兴盛达钢业有限公司
[5 empty] | 孟宪群 | 天津大学材料科学与工程学院,天津大学机械工程学院,天津冶金集团中兴盛达钢业有限公司
[5 empty] | 黄世明 | 天津大学材料科学与工程学院,天津大学机械工程学院,天津冶金集团中兴盛达钢业有限公司