## sheet 1
序号 | 唯一标识类型 | 唯一标识 | 题名 | 正文语种 | 责任者/责任者姓名 | 责任者/责任者机构/责任机构名称 | 摘要 | 主题/主题元素类型 | 主题/主题名称 | 期刊名称 | 出版年 | 规范期刊URI | 卷 | 期 | 起始页码 | 结束页码 | 收录信息/收录类别代码
1 |  |  | TiAl金属间化合物电子束焊接头应力场分布特征 | 中文 | 陈国庆 | 哈尔滨工业大学 | 采用热弹塑性有限元方法,对TiAl金属间化合物平板电子束焊接接头的焊接应力进行了三维数值模拟,并分析了应力分布状态与裂纹特征之间的关系.结果表明,沿焊缝方向σx为残余拉应力,在焊道中部维持在较高水平,最高拉应力为390MPa.焊道中部横截面σx方向为残余拉应力,在热影响区附近达到最大值415 MPa,σy方向也为残余拉应力,且在距焊缝中心1.9 mm处达到最高值160 MPa左右.在不同焊接热输入条件下接头最高抗拉强度为304.7 MPa,断裂发生在接头热影响区附近,即残余应力最大的区域. | 关键词 | TiAl金属间化合物;电子束焊;应力场分布; | 焊接学报 | 2010 |  | 40 | 01 | 1 | 4
[5 empty] | 张秉刚 | 哈尔滨工业大学
[5 empty] | 刘伟 | 哈尔滨工业大学
[5 empty] | 冯吉才 | 哈尔滨工业大学
2 |  |  | 中国低活化钢激光焊接接头微观组织与硬度分析 | 中文 | 雷玉成 | 江苏大学 | 采用功率为4 kW的Nd:YAG激光器,对6 mm厚CLAM钢板采用不同的焊接参数进行了激光焊接试验,焊后对部分试样进行回火处理.分别对焊后和回火试样的硬度和微观组织结构进行了测试和观察.结果表明,回火处理前焊接接头金相组织主要为粗大的板条马氏体,随着焊接速度的提高,焊缝硬度有所提高;回火处理后焊接接头金相组织为板条特征明显的回火马氏体,使用扫描电镜对回火后焊接接头进行观察发现在原奥氏体晶界和马氏体板条上有碳化物析出,导致焊缝区的硬度相对母材略有提高,焊接热影响区未出现软化现象. | 关键词 | 低活化马氏体钢;中国低活化马氏体钢;YAG激光焊;组织结构;硬度; | 焊接学报 | 2010 |  | 40 | 01 | 5 | 8
[5 empty] | 韩明娟 | 江苏大学
[5 empty] | 朱强 | 江苏大学
[5 empty] | 巨新 | 北京科技大学
3 |  |  | 激光辅助引燃TIG电弧机理分析 | 中文 | 夏源 | 北京工业大学 | 采用1 000 W半导体激光器实现了激光辅助引燃TIG电弧,并运用发射光谱分析方法观测了电弧引燃过程中不同时刻的光谱信息,同时运用Stark展宽法得到了电子密度在各瞬态的特征值,为研究激光辅助引弧的物理过程提供了科学的依据.结果表明,在电弧引燃过程中,不同元素贡献电子的程度明显不同,在起弧初期,是由金属元素发生电离贡献电子,随着时间的递增,气体成分贡献电子能力逐渐增强,并由于电极间电场的存在,高温气体很快形成了串级电离而使电弧建立. | 关键词 | 激光;TIG电弧;引弧;光谱诊断;机理; | 焊接学报 | 2010 |  | 40 | 01 | 9 | 11
[5 empty] | 宋永伦 | 北京工业大学
[5 empty] | 冉国伟 | 北京工业大学
[5 empty] | 石里男 | 北京工业大学
4 |  |  | 管线钢焊接接头H2S应力腐蚀试验分析 | 中文 | 徐连勇 | 天津大学 | 采用楔形张开加载(WOL)试样,对X56、X65管线钢不同焊接工艺下焊接接头的焊缝金属和热影响区在H2S介质中的抗应力腐蚀性能进行了试验研究.结果表明,全部平行试样都发生了少量的裂纹扩展,当应力强度因子K达到临界值(KISCC),裂纹不再扩展.在文中采用的焊接工艺下制备的X56钢和X65钢焊接接头,热影响区的抗H2S应力腐蚀性能略强于焊缝金属,且焊缝金属和热影响区性能均低于文献中介绍的母材性能,可以认为是焊缝金属和热影响区粗晶区的晶粒粗化、焊接缺陷、焊接残余应力和焊缝的高匹配等因素造成的. | 关键词 | 应力腐蚀;焊接接头;管线钢;临界应力强度因子; | 焊接学报 | 2010 |  | 40 | 01 | 12 | 16
[5 empty] | 荆洪阳 | 天津大学
[5 empty] | 曹军 | 海洋石油工程股份有限公司
[5 empty] | 李春国 | 海洋石油工程股份有限公司
[5 empty] | 孙有辉 | 海洋石油工程股份有限公司
5 |  |  | POSS在无铅焊点中界面反应能的分子动力学模拟 | 中文 | 曾凡林 | 哈尔滨工业大学 | 运用分子动力学模拟研究了环己烯POSS在无铅焊点锡(β-Sn)晶体的(100)、(110)、(001)面以及在Sn-Ag-Cu合金表面的界面反应,得到了各自的界面反应能大小.结果表明,环己烯POSS易与β-Sn的各主要晶面相结合,但在(110)面上具有最低的界面反应能,结合性能最好.在锡中加入银(Ag)和铜(Cu)提高了环己烯POSS在其表面的界面反应能,表明对结合性能产生了不利影响,但仍然具有较好的结合性能.此外,还计算了环己烯POSS的溶解度参数.对于理解POSS对于无铅焊点的增强作用以及应用POSS来开发焊料增强剂具有重要而实际的意义 | 关键词 | 环己烯POSS;无铅焊点;界面反应能;溶解度参数; | 焊接学报 | 2010 |  | 40 | 01 | 17 | 20
[5 empty] | 孙毅 | 哈尔滨工业大学
[5 empty] | 周玉 | 哈尔滨工业大学
[5 empty] | 李清坤 | 哈尔滨工业大学
6 |  |  | 近似熵与熔滴过渡频率对表征CO2焊短路过渡过程稳定性的不同影响 | 中文 | 向远鹏 | 电子科技大学 | 基于不同电弧电压、气体流量、焊接速度下短路过渡CO2焊的焊接电流时间序列,利用P incus算法,评估了焊接电流的近似熵,分析了近似熵与熔滴过渡频率对表征焊接过程稳定性的不同影响.试验与数值分析证明在上述三种工艺条件下近似熵越大,焊接过程的稳定程度越高,然而熔滴过渡频率与焊接过程的稳定性变化趋势难以取得一致,因此焊接电流近似熵比熔滴短路过渡频率更为准确地刻画了焊接过程稳定性的动态变化,用于定量表征焊接系统的稳定性时优于熔滴过渡频率. | 关键词 | CO2;熔化极气体保护电弧焊;近似熵;熔滴过渡频率; | 焊接学报 | 2010 |  | 40 | 01 | 21 | 24
[5 empty] | 曹彪 | 华南理工大学
7 |  |  | 基于变论域电阻点焊模糊神经网络控制方法 | 中文 | 袁清珂 | 广东工业大学 | 为提高电阻点焊的控制精度和焊接质量,根据电阻点焊过程的特点和要求,通过集成变论域、人工神经网络和模糊控制技术,提出了基于变论域电阻点焊模糊人工神经网络控制方案,开发了四层模糊神经网络结构,分析了计算过程,推导了四层模糊神经网络各层的计算方法和计算公式,研究了输入输出变论域伸缩因子的确定方法,定义了输入变量的7个模糊子集和输出变量的13个模糊子集,确定了49条模糊控制规则,研究开发了一种电阻点焊变论域模糊人工神经网络控制器,结合实际产品的设计开发进行了试验研究与分析,证明了变论域电阻点焊模糊神经网络控制方法的优越性. | 关键词 | 模糊控制;电阻点焊;人工神经网络;变论域;伸缩因子; | 焊接学报 | 2010 |  | 40 | 01 | 25 | 28
[5 empty] | 石亚平 | 广东工业大学
[5 empty] | 张明天 | 广东工业大学
[5 empty] | 冯桑 | 广东工业大学
8 |  |  | 电化学作用对直流焊接熔滴金属致氧量的影响 | 中文 | 李晓泉 | 南京工程学院 | 在对熔滴金属电化学致氧动力学分析基础上,用试验室自行设计制作的不同碱度系列烧结焊剂,采用在水冷铜板表面进行快速直流埋弧焊接方法提取出无熔池熔滴金属,以获取出熔滴金属质量几何信息并进而进行冶金电化学致氧量分析.结果表明,随着熔渣碱度的增大,钢-渣界面电化学作用愈加强烈,冶金电化学致氧量也愈加突出.就所研究CaO-Al2O3-SiO2渣系而言,当碱度值增至1.52时,冶金电化学致氧程度几乎可以达到与冶金热化学相当的程度,因而在直流焊接工艺制订及高碱度焊接材料研制中是一不可忽视的冶金致氧因素. | 关键词 | 电化学;直流焊接;熔滴金属;致氧;碱度; | 焊接学报 | 2010 |  | 40 | 01 | 29 | 32
[5 empty] | 初雅杰 | 南京工程学院
[5 empty] | 杨宗辉 | 南京工程学院
9 |  |  | Fe-C-Cr-V高铬堆焊合金的M7C3型碳化物及耐磨性 | 中文 | 龚建勋 | 湘潭大学 | 采用药芯焊丝埋弧堆焊方法制备含有0.9%~3.0%C,15%~20%Cr,2.0%~3.0%V的高铬合金.借助光学显微镜、扫描电镜和X射线衍射等手段,研究其显微组织及碳化物分布形貌.结果表明,其显微组织由马氏体+铁素体+奥氏体+初生M7C3+(Fe,Cr)3C+TiC等相组成.通过优化药芯焊丝组份及调整堆焊速度,获得了沿堆焊表面垂直方向定向分布的初生M7C3型碳化物,电子能谱分析显示该碳化物为(Fe,Cr,V)7C3.此外,考察了碳含量对高铬堆焊合金硬度及耐磨粒磨损性能的影响.表明其耐磨性优良,其中15~25μm M7C3型初生碳化物颗粒有效阻碍磨粒的显微切削运动,显著改善了耐磨性. | 关键词 | 耐磨粒磨损性;初生碳化物;定向;堆焊;高铬; | 焊接学报 | 2010 |  | 40 | 01 | 33 | 36
[5 empty] | 肖逸锋 | 湘潭大学
[5 empty] | 张清辉 | 湘潭大学
[5 empty] | 马蓦 | 湘潭大学
10 |  |  | 稀土氧化物及合金元素对堆焊金属显微组织的影响 | 中文 | 李达 | 燕山大学 | 采用金相显微镜对堆焊金属的显微组织进行了观察,用X射线衍射仪(XRD)对堆焊金属中相结构进行了分析,用扫描电镜(SEM)及能谱仪(EDS)对断口形貌及夹杂物进行了观察分析.结果表明,在含有Cr,Mn,Mo,N i等合金元素的焊条药皮中添加稀土氧化物,其堆焊金属组织为细针状铁素体,断口为细韧窝状,且分布均匀.而未添加稀土氧化物的堆焊金属组织为粗针状铁素体及少量珠光体,断口中存在准解理断裂形貌.添加稀土氧化物后,堆焊金属中夹杂物类型发生改变,形状近似球形,尺寸均在6μm以下,且弥散分布于堆焊金属中. | 关键词 | 稀土氧化物;堆焊金属;显微组织;夹杂物; | 焊接学报 | 2010 |  | 40 | 01 | 37 | 40
[5 empty] | 杨育林 | 燕山大学
[5 empty] | 刘利刚 | 燕山大学
[5 empty] | 杨庆祥 | 燕山大学
11 |  |  | 基于LQR的剪切—闪光对焊机位置伺服控制建模与仿真 | 中文 | 王宏文 | 河北工业大学 | 分析了剪切—闪光对焊的工艺过程及各阶段的作用,指出保证焊接质量的关键因素是在保证焊接电压的前提下使待焊工件按给定的位移曲线s=kt2运动,建立了液压伺服控制系统的数学模型,并对线性二次型控制的基本原理进行了详细的阐述,利用AMES im建模与仿真软件对液压伺服控制系统进行了分别采用LQR控制与PID控制的仿真对比试验.结果表明,将LQR算法用于"剪切—闪光对焊"中,位置跟踪误差是传统PID控制器的六分之一,更能满足"剪切—闪光对焊"工艺对位置伺服系统的要求. | 关键词 | 线性二次型调节器控制;位置伺服控制;建模环境工程系统仿真软件; | 焊接学报 | 2010 |  | 40 | 01 | 41 | 44
[5 empty] | 李扬 | 河北工业大学
[5 empty] | 冀海亮 | 河北工业大学
[5 empty] | 王永伟 | 河北工业大学
12 |  |  | MIG焊熔透电弧声小波包频带能量特征提取 | 中文 | 刘立君 | 宁波理工学院 | 焊缝熔透状态的监控对焊接过程质量控制和自动化生产的实现具有重要意义,为此建立了M IG焊熔透电弧声试验系统.通过分析射滴与射流过渡电弧声频谱特征,设计了一套针对电弧声频带能量特征提取的流程.首先对焊接过程拾取的电弧声进行小波降噪;其次采用小波包移频算法进行电弧声频带提取,消除了经典小波包迭代算法由于小波包分解过程中的隔点采样而产生的频率混叠现象;然后计算频带能量并构造其特征向量.结果表明,所提取的频带能量特征能较好的反映焊缝熔透状态,为后续基于电弧声的熔透诊断奠定基础. | 关键词 | 熔透;电弧声;小波变换;频带能量;特征提取; | 焊接学报 | 2010 |  | 40 | 01 | 45 | 49
[5 empty] | 兰虎 | 哈尔滨理工大学
[5 empty] | 温建力 | 哈尔滨理工大学
[5 empty] | 于忠伟 | 哈尔滨理工大学
13 |  |  | 脉冲电压峰值对双丝脉冲MIG焊熔滴过渡及焊缝成形的影响 | 中文 | 牛永 | 天津大学 | 建立了双丝M IG焊工艺试验研究平台,该试验平台主要由Tandem型双丝焊系统、信号采集系统、高速摄像(摄影)系统以及脉冲控制系统等部分组成.在此基础上研究了脉冲电压峰值对双丝脉冲M IG焊熔滴过渡及焊缝成形的影响.结果表明,前丝脉冲峰值电压对熔滴过渡的影响比较显著.前丝脉冲峰值电压较低时,熔滴过渡形式为射滴过渡,前丝脉冲峰值电压较高时熔滴过渡形式为一脉一滴过渡形式,过大的前丝脉冲峰值电压的熔滴过渡形式为大滴过渡.前丝脉冲峰值电压越高,焊缝熔宽和熔深越大,过高的前丝脉冲峰值电压会导致焊缝表面质量恶化. | 关键词 | 双丝MIG焊;脉冲电压峰值;熔滴过渡;焊缝成形; | 焊接学报 | 2010 |  | 40 | 01 | 50 | 54
[5 empty] | 薛海涛 | 河北工业大学
[5 empty] | 李桓 | 天津大学
[5 empty] | 曾周末 | 天津大学
14 |  |  | 304L不锈钢结构焊接变形分析 | 中文 | 马坤明 | 上海交通大学 | 针对304L不锈钢材料进行了平板表面堆焊的试验研究和热弹塑性有限元分析.结果表明,试验和数值模拟结果的一致性验证了计算中所假定的材料高温性能参数的合理性.在此基础上,应用热弹塑性有限元法对304L不锈钢液化天然气独立液舱气室与筒体装焊的实例进行研究,成功地预测了结构的焊接变形,为304L不锈钢大型复杂结构焊接变形的模拟和控制提供了理论依据. | 关键词 | 304L不锈钢;高温性能参数;热弹塑性有限元;焊接变形;大型复杂结构; | 焊接学报 | 2010 |  | 40 | 01 | 55 | 58
[5 empty] | 罗宇 | 上海交通大学
[5 empty] | 王江超 | 上海交通大学
15 |  |  | 双丝脉冲MAG焊两种电流相位关系的焊接行为分析 | 中文 | 文元美 | 华南理工大学 | 基于高速摄像和电信号分析系统,采集了一定焊接工艺参数下高速脉冲双丝MAG焊接过程的电信号,并对焊接过程中的熔滴过渡方式以及电弧形态进行了高速摄像观察.结果表明,前丝、后丝脉冲电流交替变化时,前丝、后丝电弧形态分别为单丝工作时的钟罩形,显示前后丝电弧间基本没有影响;当前丝、后丝脉冲电流同步变化时,前后丝电弧合并为一个寿桃形电弧,分析指出前后丝电弧形态彼此间的吸引力是造成电弧形态合并的根本原因.不同脉冲电流频率下的焊缝显示,双丝脉冲MAG焊接过程中,前丝、后丝脉冲电流同步变化时,焊缝成形较好,但焊接过程声音较大并伴随较大烟尘;前丝、后丝脉冲电流交替变化时,焊缝成形一般,焊接过程声音柔和且产生较少烟尘. | 关键词 | 脉冲MAG焊;双丝;熔滴过渡;电弧形态; | 焊接学报 | 2010 |  | 40 | 01 | 59 | 62
[5 empty] | 黄石生 | 华南理工大学
[5 empty] | 吴开源 | 华南理工大学
[5 empty] | 缪正平 | 华南理工大学
16 |  |  | 重型压力容器马鞍形焊缝自动焊机插补算法与仿真 | 中文 | 段铁群 | 哈尔滨理工大学 | 根据重型压力容器接管马鞍形窄坡口焊缝的焊接工艺要求,介绍了马鞍形自动焊机的总体结构和工作原理,给出了马鞍形焊道轨迹的数学模型和简化插补算法.该插补算法采用两轴协调拟合形成空间马鞍形焊道,将三维曲线插补转换成二维问题进行插补运算,并进行了计算机仿真.结果证明,两轴协作拟合算法能够很好地满足自动焊机的使用要求. | 关键词 | 重型压力容器;自动焊机;插补算法;仿真; | 焊接学报 | 2010 |  | 40 | 01 | 63 | 66
[5 empty] | 石广远 | 哈尔滨理工大学
[5 empty] | 于丹 | 哈尔滨焊接研究所
[5 empty] | 杨克非 | 哈尔滨焊接研究所
17 |  |  | 稀土La改性Ag-Cu-Ti钎料的显微组织和力学性能 | 中文 | 杨长勇 | 南京航空航天大学 | 系统研究了钎焊CBN工具用稀土元素La改性Ag-Cu-Ti钎料合金的熔化温度、微观组织、显微硬度及钎料与45钢基体钎焊接头抗剪强度.结果表明,稀土元素La对Ag-Cu-Ti钎料合金的熔点影响很小,但是可以促进钎料的合金化,提高其合金化程度,稀土La加入量不超过0.5%(质量分数)时可以改善Ag-Cu-Ti钎料合金的微观组织,使金属间化合物分布更加均匀,提高Ag-Cu-Ti钎料合金的显微硬度,还可以明显改善钎料与45钢基体的钎焊接头抗剪强度. | 关键词 | 稀土镧;银铜钛钎料;显微组织;力学性能; | 焊接学报 | 2010 |  | 40 | 01 | 67 | 70
[5 empty] | 徐九华 | 南京航空航天大学
[5 empty] | 丁文锋 | 南京航空航天大学
[5 empty] | 傅玉灿 | 南京航空航天大学
18 |  |  | 外加纵向磁场对等离子弧堆焊层组织与性能的影响 | 中文 | 刘政军 | 沈阳工业大学 | 对铁基合金Fe5进行等离子弧堆焊时外加纵向磁场来控制堆焊层的硬质相的形态及分布,并对堆焊层进行了硬度、磨损试验,显微组织及X射线衍射分析,对堆焊层组织性能进行研究.结果表明,施加纵向磁场的堆焊层明显比无磁场作用的堆焊层硬度高、耐磨性好;磁场电流为3 A时的堆焊层性能最佳;合金堆焊层的显微组织α,γ固溶体被充分细化,并获得理想的硬质相Cr7C3,CrB等. | 关键词 | 等离子弧堆焊;磁场;硬质相; | 焊接学报 | 2010 |  | 40 | 01 | 71 | 74
[5 empty] | 宋兴奎 | 沈阳工业大学
[5 empty] | 邵大伟 | 沈阳工业大学
[5 empty] | 赵倩 | 沈阳工业大学
19 |  |  | 横向交变磁场作用下的等离子体弧特性分析 | 中文 | 孟建兵 | 大连理工大学 | 以外加横向交变磁场作用下的等离子体弧为研究对象,建立了等离子体弧摆动幅度和热流密度分布的数学模型.对横向交变磁约束下的等离子体弧射流特性进行理论研究,并分析工艺参数和励磁强度对横向交变磁约束等离子体弧形态和特性的影响规律.结果表明,横向交变磁场可有效控制等离子体弧形态和位置,等离子体弧在横向交变磁场作用下,分布范围增大、热流密度梯度减小.其摆动幅度随磁场强度的增加而增大,但过高的磁场强度会使等离子体弧变得不稳定;相同励磁强度下,气流量和弧电流越小、喷嘴到工件的距离越大,则摆动幅度越大;而工件表面的等离子体弧热流密度分布随励磁强度的增强趋于平坦化;相同励磁条件下,热流密度峰值随气体流量和弧电流的增大而增大、随喷嘴到工件距离的增大而减小. | 关键词 | 横向交变磁场;等离子体弧;摆动幅度;热流密度分布; | 焊接学报 | 2010 |  | 40 | 01 | 75 | 79
[5 empty] | 徐文骥 | 大连理工大学
[5 empty] | 王续跃 | 大连理工大学
[5 empty] | 宋文庆 | 大连理工大学
20 |  |  | BHW35钢焊接接头高温冲击试验分析 | 中文 | 王香云 | 太原理工大学 | BHW 35钢采用埋弧自动焊和焊条电弧焊,焊材为H10Mn2N iMoA及E7015-D2焊制的厚壁焊接接头,经正火、回火、消应力退火热处理后,对接头及母材实施了室温、100,200,350℃下缺口冲击试验,并进行了冲击断口、金相组织、硬度及化学成分分析.结果表明,接头硬度Hm ax埋弧焊为270.5 HV,电弧焊条焊为235.2 HV.探明随着温度升高,接头韧度较室温大幅度提高,冲击吸收功均出现峰值温度,埋弧焊接头为100℃,而焊条电弧焊接头为200℃,与母材变化规律相近.热影响区的韧度优于焊缝.焊条电弧焊的韧度优于埋弧焊.接头冲击吸收功室温在96.33 J以上,350℃下在120 J以上.结果表明,接头断口均为延性韧窝特征.冲击吸收功越高,断口韧窝撕裂特征越明显,韧窝越大,分布越不均匀. | 关键词 | BHW35钢;焊接接头;金相组织及硬度;冲击吸收功;断口分析; | 焊接学报 | 2010 |  | 40 | 01 | 80 | 84
[5 empty] | 王文先 | 太原理工大学
[5 empty] | 李结木 | 太原锅炉集团有限公司
[5 empty] | 王保东 | 山西省中通高技术有限责任公司
21 |  |  | 基于观测器与前馈的送丝机模糊PI速度控制 | 中文 | 杜宏旺 | 哈尔滨工程大学 | 送丝系统是焊接机器人的重要组成部分,稳定可靠的送丝是保证焊接质量的前提;焊丝从丝盘上抽取和经过绝缘管与导电嘴的过程中受到的阻力呈严重的非线性,所受的阻力严重影响送丝速度和焊接质量.采用状态观测对阻力进行观测,并根据观测值对系统进行前馈,以提高系统的速度响应,消除送丝阻力对系统的影响.因为电机存在阻尼,采用常规PI控制可以改善系统的稳态特性,抑制稳态误差;把模糊控制和PI控制有机地结合起来,利用模糊控制的动态响应和PI控制的稳态性能,实现送丝机安全可靠的送丝;仿真表明采用状态观测和前馈控制速度响应快、超调小、鲁棒性强,模糊PI控制较传统PI控制有更好的动、静特性;接管焊接试验结果表明焊接质量完全达到规定要求. | 关键词 | 送丝机;埋弧焊;状态观测器;前馈;模糊PI; | 焊接学报 | 2010 |  | 40 | 01 | 85 | 88
[5 empty] | 刘铮 | 哈尔滨工程大学
[5 empty] | 赵亚楠 | 哈尔滨工程大学
[5 empty] | 徐建伟 | 哈尔滨工程大学
[5 empty] | 刘刚 | 哈尔滨工程大学
22 |  |  | 复合脉冲方波电流频率对5A06铝合金焊缝组织和性能的影响 | 中文 | 从保强 | 北京航空航天大学 | 研究开发了一种适用于铝合金材料的新型超快速变换复合高频脉冲方波变极性电弧焊接技术,以5A06铝合金为试验对象,采用复合脉冲变极性TIG电弧焊接工艺,研究了复合脉冲方波电流频率对焊缝显微组织和力学性能的影响.结果表明,与未加入高频脉冲方波电流作用相比,当复合脉冲电流频率不超过20 kHz时,5A06铝合金焊接接头的显微组织和性能出现一定程度的降低,脉冲电流频率为40 kHz时,焊缝中心区组织细化,接头软化程度降低,接头力学性能明显改善,抗拉强度和断后伸长率分别达到母材金属的95.8%和84.8%. | 关键词 | 超快变换;复合高频脉冲;脉冲频率;变极性;铝合金; | 焊接学报 | 2010 |  | 40 | 01 | 89 | 92
[5 empty] | 齐铂金 | 北京航空航天大学
[5 empty] | 周兴国 | 北京航空航天大学
[5 empty] | 罗军 | 北京航空航天大学
23 |  |  | 基于DSP的CO2焊短路信号的小波检测算法实现 | 中文 | 田松亚 | 河海大学 | 根据多孔算法思想和应用Matlab小波工具箱对实际焊接电压信号的分析,选择db2小波基,提出了一种适合实际CO2焊接过程短路信号的小波检测算法.该算法使滤波器序列静止不动,采样信号序列动态的前进,对输入信号采样一次,处理一次,由于检测过程对时间要求非常苛刻,且小波算法包含大量的乘和累加运算,运算量很大,故选择DSP(TMS320LF2407A)为处理器,采用C++编制主程序;同时充分利用DSP的硬件乘法器和RPT指令,用汇编语言编制了计算量小、执行速度快的小波变换子程序;将该子程序嵌入主程序中,采用C++与汇编混合编译的方式对采样信号进行三级分解来检测短路信号的发生时刻.试验表明,算法的正确性,并能实时、准确的检测出真短路信号的发生时刻,满足波形控制要求. | 关键词 | 小波变换;短路信号检测;算法;实时性; | 焊接学报 | 2010 |  | 40 | 01 | 93 | 96
[5 empty] | 顾海涛 | 河海大学
[5 empty] | 付炜亮 | 河海大学
[5 empty] | 史如森 | 河海大学
24 |  |  | 点焊焊接电流波形及其FFT幅频图的液晶显示 | 中文 | 张勇 | 西北工业大学 | 基于TMS320LF2407A型DSP(数字信号处理器)和TFTs6448b型液晶屏控制器,采用间接控制的接口方式,实现了DSP和液晶屏控制器之间数据交换的速度匹配;系统软件采用C语言程序调用汇编语言编写的FFT程序包,确保了FFT算法的执行速度.在交流点焊机上进行了低碳钢点焊的上机检测试验.结果表明,研制的液晶显示系统可以实现点焊电流信号采集、快速傅立叶变换、波形及频谱图的实时显示,证明了系统软、硬件设计的有效性. | 关键词 | 点焊;数字信号处理器;快速离散傅立叶变换;液晶显示; | 焊接学报 | 2010 |  | 40 | 01 | 97 | 100
[5 empty] | 马铁军 | 西北工业大学
[5 empty] | 贾静波 | 西北工业大学
[5 empty] | 杨思乾 | 西北工业大学
25 |  |  | 基于近似熵铝合金脉冲MIG焊过程稳定性分析 | 中文 | 黄健康 | 兰州理工大学 | 为确定铝合金脉冲MIG(P-MIG)焊过程稳定性,根据近似熵的理论,对铝合金脉冲MIG焊中的电压信号进行近似熵分析,通过对不同焊接速度、送丝速度与占空比的焊接工艺参数下的电压信号近似熵的计算与比较.结果表明,利用电弧电压信号的近似熵分析可以衡量铝合金脉冲MIG焊接过程稳定性,平均近似熵值小,标准方差小,其焊接过程比较稳定;平均近似熵值大,标准方差大,其焊接过程不稳定. | 关键词 | 脉冲MIG过程;近似熵;工艺参数;稳定性; | 焊接学报 | 2010 |  | 40 | 01 | 101 | 104
[5 empty] | 石玗 | 兰州理工大学
[5 empty] | 聂晶 | 兰州理工大学
[5 empty] | 樊丁 | 兰州理工大学
26 |  |  | 00Cr18Ni14Mo2Cu2不锈钢耐海水腐蚀焊接工艺分析 | 中文 | 车俊铁 | 中国石油大学(北京) | 研究了00Cr18Ni14Mo2Cu2奥氏体不锈钢耐海水腐蚀的焊接工艺,通过改进焊接工艺,减小了热影响区宽度,减少了热影响区与焊缝金属化学成分的差异,细化了热影响区金相组织,控制了热影响区σ相析出.结果表明,热影响区腐蚀速率减小,且焊接接头(焊缝、热影响区和母材三者同时暴露在腐蚀介质中)腐蚀速率明显减小,大大提高了该钢焊缝区域的耐海水腐蚀性能. | 关键词 | 海水腐蚀;焊接工艺;热影响区;腐蚀速率; | 焊接学报 | 2010 |  | 40 | 01 | 105 | 108
[5 empty] | 姬忠礼 | 中国石油大学(北京)
[5 empty] | 张兵 | 中国石油大学(北京)
[5 empty] | 黄俊华 | 中国石油大学(北京)
27 |  |  | 输气管线在役焊接管道内壁变形的数值模拟 | 中文 | 陈玉华 | 南昌航空大学 | 采用焊接过程数值模拟软件SYSWELD研究了输气管线在役焊接过程中管道内壁的变形,并和常规焊接进行了对比.结果表明,对于在役焊接近缝区的一点,随着焊接热源的靠近,变形量逐渐增大,当焊接热源经过该点时变形量最大,在随后的冷却过程中,变形量减小.在役焊接时焊接接头的变形与常规焊接有较大差异,在役焊接过程中接头的瞬态变形和残余变形均为外凸变形;而对于常规焊接,随着焊接冷却过程的进行,逐渐由外凸变形过渡为内凹变形,最终的残余变形为内凹变形.随着焊接热输入的增大,在役焊接接头近缝区的瞬态变形和残余变形均增大,远离焊缝中心区域的瞬态变形和残余变形随着热输入的增加而减小. | 关键词 | 在役焊接;气管线;变形;数值模拟; | 焊接学报 | 2010 |  | 40 | 01 | 109 | 112
[5 empty] | 王勇 | 中国石油大学(华东)
[5 empty] | 何建军 | 中国工程物理研究院
28 |  |  | 质量放大因子对搅拌摩擦焊接插入过程的影响 | 中文 | 李文亚 | 西北工业大学 | 质量放大因子是显式有限元计算过程中的一个重要因素.文中通过研究质量放大因子对搅拌摩擦焊接插入过程温度场的影响,优化了搅拌摩擦焊接过程温度场的三维显式有限元计算方法.在文中的计算条件下,当质量因子为106时能获得比较合理的温度场,而计算所需时间明显减少.模拟温度与文献试验数据吻合较好.结果表明,质量放大因子对搅拌工具的下移距离和计算时间有较大影响. | 关键词 | 搅拌摩擦焊;插入过程;显式有限元方法;质量放大因子;温度场; | 焊接学报 | 2010 |  | 40 | 02 | 1 | 4
[5 empty] | 余敏 | 西北工业大学
[5 empty] | 李京龙 | 西北工业大学
29 |  |  | 搅拌摩擦焊三维粘塑性热力耦合有限元数值模拟 | 中文 | 周明智 | 中国电子科技集团第三十八研究所 | 针对搅拌摩擦焊(friction stir welding,FSW)的特点,建立了基于固体力学的刚粘塑性热力耦合有限元方程,并采用网格局部加密自适应跟随技术对FSW过程进行数值模拟,获得了焊接过程的温度、应力、应变分布特征及金属流动规律,预测焊接过程中所产生的缺陷.结果表明,FSW过程中试件的温度分布不对称,应变沿板厚的方向分布不一致,焊缝区产生了剧烈的塑性变形,因此FSW是一个典型的三维剧烈的塑性变形过程,热塑性变形机制是焊接接头形成的主要机制. | 关键词 | 搅拌摩擦焊;刚粘塑性;热力耦合;数值模拟; | 焊接学报 | 2010 |  | 40 | 02 | 5 | 9
[5 empty] | 雷党刚 | 中国电子科技集团第三十八研究所
[5 empty] | 梁宁 | 中国电子科技集团第三十八研究所
[5 empty] | 杨靖辉 | 中国电子科技集团第三十八研究所
30 |  |  | 厚板钛合金电子束焊接残余应力分布特征 | 中文 | 吴冰 | 西安交通大学 | 首先对50mm厚TA15钛合金平板分别采用堆焊和对焊两种方法进行电子束焊接,然后采用盲孔法测量了热处理和未热处理情况下焊接试件残余应力的分布情况.测量发现,对接焊和堆焊试件上表面纵向应力在焊缝和热影响区呈现较大的拉应力,且对接焊试件的纵向应力大于堆焊试件;上表面横向残余应力幅值较低,且整体呈现压应力分布.下表面的横纵应力整体上为压应力,且横纵应力的分布和大小非常接近.结果表明,热处理工艺造成各试板的横纵应力趋于一致,整个试板上的应力趋于均匀化,且堆焊试件的均匀化程度更明显. | 关键词 | 电子束焊接;厚板;钛合金;焊后热处理;残余应力; | 焊接学报 | 2010 |  | 40 | 02 | 10 | 12
[5 empty] | 张建勋 | 西安交通大学
[5 empty] | 巩水利 | 北京航空工程制造研究所
[5 empty] | 刘川 | 西安交通大学
31 |  |  | Super-Ni/NiCr叠层复合材料与18-8钢的焊接性 | 中文 | 李亚江 | 山东大学 | 采用填丝钨极氩弧焊(TIG)方法对复层厚度仅0.3mm的叠层复合材料与18-8不锈钢进行焊接.通过显微图像分析仪、电子探针(EPMA)和X射线衍射仪(XRD)等对焊缝微观组织、显微硬度和熔合区附近相组成等进行分析.试验发现,焊缝边缘处的奥氏体晶粒生长具有方向性,呈柱状晶形态垂直于熔合区生长;叠层复合材料NiCr基层与焊缝形成可靠的熔合,Super-Ni复层与焊缝过渡区显微硬度升高;18-8钢侧焊缝显微硬度低于不锈钢母材.结果表明,焊接区主要是奥氏体、少量δ铁素体、γ-Ni(Cr,Fe),FeNi等物相;焊接中应使钨极氩弧偏向18-8钢一侧,以避免镍复层过度烧损. | 关键词 | 叠层复合材料;异种材料;焊接;组织结构;钨极氩弧焊; | 焊接学报 | 2010 |  | 40 | 02 | 13 | 16
[5 empty] | 夏春智 | 山东大学
[5 empty] | Puchkov U A | 莫斯科鲍曼国立技术大学
[5 empty] | 王娟 | 山东大学
32 |  |  | 钢恒温超塑焊接过程中原子的动态扩散行为 | 中文 | 张柯柯 | 河南科技大学 | 通过对40Cr/T10A钢试样待焊面表层实施组织超细化预处理,借助于电子探针仪现代理化检测手段和最小二乘法数学分析方法,测试计算了40Cr/T10A钢恒温超塑焊接过程中置换扩散型Cr原子的动态扩散浓度分布曲线、动态扩散系数和动态扩散激活能.结果表明,在40Cr/T10A钢恒温超塑焊接过程中,Cr原子的动态扩散激活能与晶界扩散激活能相近,扩散主要沿晶界进行,动态扩散系数比常规扩散提高两个数量级. | 关键词 | 钢;超塑焊;原子;扩散; | 焊接学报 | 2010 |  | 40 | 02 | 17 | 20
[5 empty] | 岳云 | 河南科技大学
[5 empty] | 马宁 | 河南科技大学
[5 empty] | 吴志伟 | 河南科技大学
[5 empty] | 孙敬 | 河南科技大学
[5 empty] | 杨蕴林 | 河南科技大学
33 |  |  | 双层气流保护TIG焊接方法 | 中文 | 陆善平 | 中国科学院金属研究所 | 介绍了一种双层气流保护TIG焊接方法,它适用于TIG焊接过程,解决现有普通TIG焊接熔池深度较浅和混合气体保护下钨极易氧化烧损的问题.该焊接方法将传统单一气体通道的TIG焊枪改造设计为双层气体通道,内层气体为纯惰性气体,保护电极,外层为惰性气体和活性气体的混合气体,向熔池过渡活性组元,改变熔池传热对流模式,增加熔池深度.结果表明,双层气流保护TIG焊接方法可使TIG焊熔池深宽比较普通弧焊深宽比增加2～3倍,同时避免了钨极氧化烧损,延长使用寿命. | 关键词 | 双层气流保护;钨极惰性气体保护焊;熔池形貌;氧化;马兰哥尼对流; | 焊接学报 | 2010 |  | 40 | 02 | 21 | 24
[5 empty] | 李冬杰 | 中国科学院金属研究所
[5 empty] | 李殿中 | 中国科学院金属研究所
[5 empty] | 李依依 | 中国科学院金属研究所
34 |  |  | 高能束焊接数值模拟可变新型热源模型的建立 | 中文 | 杨建国 | 哈尔滨工业大学 | 基于电子束等高能束焊接熔池非旋转对称性以及深宽比较大的"钉头"焊缝特征,为更好地模拟焊缝形状,提高焊接模拟计算精度,建立了一带拐点的形状可变的双椭圆衰减体热源模型;新型热源模型形状的可转化性使其具有了可同时用于高能束焊接和一般焊接的通用性;模型建立过程中,对其前后能量的分布给出了明确的函数表达式,利用有限元分析软件对比分析了新型热源模型和其它几种热源模型的温度场的模拟结果,验证了其熔池形态的合理性及该热源的可扩展性. | 关键词 | 高能束焊接;热源模型;双椭圆衰减体热源;数值模拟; | 焊接学报 | 2010 |  | 40 | 02 | 25 | 28
[5 empty] | 陈绪辉 | 哈尔滨工业大学
[5 empty] | 张学秋 | 哈尔滨工业大学
35 |  |  | 大截面铸铝-铸钢摩擦焊接接头显微分析 | 中文 | 王希靖 | 兰州理工大学 | 采用连续驱动摩擦焊技术对大截面铸铝与铸钢异种金属进行了焊接试验,通过电子探针、透射电镜、X射线衍射分析及微区硬度测试,进行了铸铝与铸钢异种金属焊接接头的显微分析.结果表明,大截面铸铝与铸钢间具有良好的摩擦焊接性;主要元素以界面为起点向对偶面扩散,Fe原子扩散距离稍小于Al原子的扩散距离;次生摩擦面对碳诱导形成碳化物;在焊缝区,既存在晶体,又存在非晶;接头焊合区两侧硬度均略高于基材. | 关键词 | 摩擦焊接;异种金属;大截面;显微分析; | 焊接学报 | 2010 |  | 40 | 02 | 29 | 32
[5 empty] | 商献伟 | 兰州理工大学
[5 empty] | 芝丽丽 | 兰州理工大学
[5 empty] | 张昌青 | 兰州理工大学
36 |  |  | 母材成分对DP590钢电阻点焊接头性能的影响 | 中文 | 王敏 | 上海交通大学 | 通过对两种强度相近、母材化学成分不同的DP590双相钢电阻点焊接头的强度、断口及熔核TEM分析,揭示了母材化学成分对双相钢点焊接头强韧性的影响规律及机理.结果表明,母材碳含量越高,接头正拉强度及韧性越差,其主要机理是,在电阻点焊不平衡的急速冷却条件下,随着母材碳含量的增加,在点焊熔核及熔合区形成了板条状或片状的孪晶马氏体亚结构,从而降低了接头的韧性. | 关键词 | 高强双相钢;电阻点焊;母材化学成分;接头性能; | 焊接学报 | 2010 |  | 40 | 02 | 33 | 35
[5 empty] | 吴毅雄 | 上海交通大学
[5 empty] | 潘华 | 宝山钢铁股份有限公司
[5 empty] | 雷鸣 | 宝山钢铁股份有限公司
37 |  |  | Sn-Cu-Ni(-Ce)焊点热循环可靠性 | 中文 | 王俭辛 | 江苏科技大学 | 研究了Sn-Cu-Ni(-Ce)焊点在长时间热循环条件下的力学性能,以及热循环对焊点界面处金属间化合物的形成与长大行为的影响.试验发现,焊点界面处金属间化合物在长时间热循环条件下有明显长大的趋势,并在2000周期后出现了Cu3Sn相,导致焊点力学性能下降,而微量Ce元素能有效抑制界面处以及钎料内部金属间化合物的粗化,从而缓解热循环对焊点力学性能的不利影响.结果表明,随着热循环周期的增加,引脚焊点的拉伸力逐渐降低,添加0.05%Ce元素可有效提高焊点的可靠性. | 关键词 | 无铅钎料;热循环;力学性能;金属间化合物; | 焊接学报 | 2010 |  | 40 | 02 | 36 | 40
[5 empty] | 赖忠民 | 江苏科技大学
[5 empty] | 薛松柏 | 南京航空航天大学
38 |  |  | GMAW电弧对Nd∶YAG激光传输的影响 | 中文 | 王威 | 哈尔滨焊接研究所 | 针对脉冲过渡熔化极气体保护焊(gas metal arc welding,GMAW)电弧和短路过渡GMAW电弧,通过保持GMAW电弧正常态,Nd:YAG激光水平逐层、逐点扫描穿过脉冲电弧区域的试验方式,获得了Nd∶YAG激光穿过GMAW电弧后的激光折射和散射结果.试验发现,波长为1.064μm的Nd∶YAG激光穿过脉冲GMAW电弧激光光斑会略微变小,并且不同电弧区域对激光的影响能力基本相同;激光穿过短路GMAW电弧后激光光斑也会略微变小,不同电弧区域对激光的影响也基本相同.结果表明,GMAW电弧可以近似看作各项同性的激光传输介质,还可以近似认为GMAW电弧对波长1.064μm的Nd:YAG激光是透明的. | 关键词 | 复合热源焊接;激光焊接;熔化极气体保护焊;激光散射;激光折射; | 焊接学报 | 2010 |  | 40 | 02 | 41 | 44
[5 empty] | 林尚扬 | 哈尔滨焊接研究所
[5 empty] | 王旭友 | 哈尔滨焊接研究所
[5 empty] | 朱成禹 | 哈尔滨工业大学
[5 empty] | 雷震 | 哈尔滨焊接研究所
39 |  |  | 特种钎剂辅助铝/钢异种合金TIG熔-钎焊 | 中文 | 宋建岭 | 哈尔滨工业大学 | 采用铝硅钎料进行了铝/钢异种合金TIG熔-钎焊试验,开发出了适用于TIG电弧热源下的特种钎剂,通过高速摄影观察了液态钎料的润湿铺展行为,并分析了接头特性.结果表明,特种钎剂能够显著促进钎料的润湿铺展,钎剂成分(质量分数,%)为:改性的Noclock钎剂(KAlF4:K3AlF6,65:35)55～78,Zn10～20,Sn10～20,K2SiF62～5.液态钎料的铺展包括两部分:一是通过成形槽,沿钢背面进行铺展,获得良好的背面成形;二是沿坡口表面进行"上坡"铺展,实现焊缝正面成形.铝/钢TIG熔-钎焊接头具有熔焊与钎焊的双重性质,接头抗拉强度可达115.5MPa,断裂于焊缝/不锈钢界面层. | 关键词 | 铝-钢异种合金;钨极氩弧熔-钎焊;特种钎剂;接头特性; | 焊接学报 | 2010 |  | 40 | 02 | 45 | 48
[5 empty] | 林三宝 | 哈尔滨工业大学
[5 empty] | 杨春利 | 哈尔滨工业大学
[5 empty] | 马广超 | 哈尔滨工业大学
40 |  |  | 激光与电弧间距对激光复合焊熔滴过渡的影响 | 中文 | 胡连海 | 上海交通大学 | 采用高速摄影设备研究了在两种焊接电流工艺参数下激光与电弧的间距变化对CO2激光-MIG电弧复合焊接熔滴过渡过程的影响.试验发现,在高速MIG焊接时熔滴过渡不稳定,在激光-MIG复合焊接时,由于激光光致等离子体对熔滴的热辐射作用和对电弧的吸引作用而改变了电弧的形态及相应的熔滴的受力状态,使得熔滴的过渡过程发生了改变,对于不同的焊接电流工艺参数,存在不同的最佳激光与电弧间距.结果表明,在最佳间距下,即两个等离子体的耦合作用良好时,熔滴过渡形式为单一的稳定射流过渡,电流电压恒定,焊缝成形良好. | 关键词 | 激光-MIG复合焊;等离子体;熔滴过渡;耦合; | 焊接学报 | 2010 |  | 40 | 02 | 49 | 52
[5 empty] | 黄坚 | 上海交通大学
[5 empty] | 庄凯 | 上海交通大学
[5 empty] | 赵福辰 | 中国船舶重工集团洛阳船舶材料研究所
[5 empty] | 吴毅雄 | 上海交通大学
41 |  |  | TC4钛合金线性摩擦焊接头组织和力学性能 | 中文 | 张田仓 | 北京航空工程制造研究所 | 文中阐述了线性摩擦焊的原理、特点,并针对TC4钛合金线性摩擦焊接头组织和力学性能进行了研究.对比分析TC4钛合金线性摩擦焊接头焊态和焊后热处理态的接头组织和力学性能.结果表明,焊接接头共分为母材、热力影响区和焊缝区三部分;TC4钛合金的接头(包括焊态和焊后热处理态)抗拉强度和屈服强度均达到母材的90%以上;焊缝中心的硬度值最高,焊后热处理能使接头的硬度分布更加均匀. | 关键词 | 线性摩擦焊;钛合金;组织;性能; | 焊接学报 | 2010 |  | 40 | 02 | 53 | 56
[5 empty] | 李晶 | 北京航空工程制造研究所
[5 empty] | 季亚娟 | 北京航空工程制造研究所
[5 empty] | 孙成彬 | 北京航空工程制造研究所
42 |  |  | TC4钛合金电子束焊接接头相变的热力学特征 | 中文 | 刘昕 | 北京工业大学 | 阐明了TC4钛合金电子束焊接接头相变的热力学特征,从热力学角度分析了TC4钛合金电子束焊接接头在不同的热处理条件下形成不同组织结构的机制,为通过改变热处理制度控制TC4钛合金电子束焊接接头相变的方法,提供了理论基础.结果表明,TC4钛合金电子束焊接接头的相变驱动力来源于新相马氏体和母相的化学自由能差,形成的马氏体贯穿整个晶粒,并且其取向呈一定的角度;低于MS点的焊后热处理只能使马氏体长大,而高于MS点的焊后热处理不仅使马氏体长大,还使部分β相成为饱和固熔体,并残留在马氏体片层之间. | 关键词 | TC4钛合金;电子束焊接;相变;热力学; | 焊接学报 | 2010 |  | 40 | 02 | 57 | 59
[5 empty] | 巩水利 | 北京航空工程制造研究所
[5 empty] | 雷永平 | 北京工业大学
43 |  |  | TC4/ZQSn10-2-3直接扩散连接 | 中文 | 赵贺 | 哈尔滨工业大学 | 对TC4/ZQSn10-2-3直接扩散连接进行了深入的试验分析.试验发现,连接温度和连接时间对接头抗剪强度具有相似的影响规律,在最佳工艺参数(830℃/10MPa/15min)下,接头抗剪强度最大可达102MPa.直接扩散连接接头结合区分为I区由CuSn3Ti5和Pb质点组成;II区由CuSn3Ti5,Cu3Ti和Pb质点组成;III区主要由β-Ti组成;IV区主要由α-Ti组成,同时还有少量β-Ti;TC4/ZQSn10-2-3直接扩散连接接头断口为脆性断口,断口表面相组成主要是CuSn3Ti5和Cu3Ti及析出的Pb质点.结果表明,断口表面相组成是造成接头力学性能不高的主要原因. | 关键词 | 钛合金;锡青铜;扩散连接;工艺分析;微观组织; | 焊接学报 | 2010 |  | 40 | 02 | 60 | 62
[5 empty] | 曹健 | 哈尔滨工业大学
[5 empty] | 冯吉才 | 哈尔滨工业大学
44 |  |  | 2219铝合金厚板搅拌摩擦焊接温度场数值模拟 | 中文 | 徐韦锋 | 西北工业大学 | 通过已建立的数学模型利用ANSYS软件,对14mm厚2219铝合金搅拌摩擦焊接过程(搅拌头插入阶段和焊接稳定阶段)中的温度场进行数值模拟,并与在焊缝相应位置埋入热电偶检测结果进行对比分析.试验发现,搅拌头插入阶段焊缝的温度变化与焊接速度无关,开始阶段升温速率最大;焊接稳定阶段,沿板厚度方向呈现上宽下窄、上高下低的温度梯度分布趋势.两个阶段都是旋转频率越高,焊缝的峰值温度越高.结果表明,温度场模拟与试验检测结果基本吻合,数学模型正确. | 关键词 | 搅拌摩擦焊接;2219铝合金;温度场模拟; | 焊接学报 | 2010 |  | 40 | 02 | 63 | 66
[5 empty] | 刘金合 | 西北工业大学
[5 empty] | 朱宏强 | 西北工业大学
45 |  |  | 搅拌摩擦焊接过程的试验测量及分析 | 中文 | 鄢东洋 | 清华大学 | 通过设计一系列搅拌摩擦焊接试验,详细测量和分析焊接温度场分布、搅拌头机械载荷、残余应力和残余变形.试验发现,搅拌摩擦焊的温度测量结果的准确性取决于采样频率和热电偶的定位方法;搅拌头的机械载荷主要表现为下压力和扭矩,它们在准稳态焊接的条件下会保持稳定,但取值随焊接参数的变化而发生相应变化;焊接残余应力的主要成分是纵向应力,焊缝区域内呈现较高水平的拉应力,分布呈不对称的双峰特征;薄板的焊接变形具有马鞍形和反马鞍形两种形态,且变形程度受到薄板尺寸、旋转频率和焊接速度的影响. | 关键词 | 搅拌摩擦焊;温度场;搅拌头机械载荷;残余应力;残余变形; | 焊接学报 | 2010 |  | 40 | 02 | 67 | 70
[5 empty] | 史清宇 | 清华大学
[5 empty] | 吴爱萍 | 清华大学
[5 empty] | Juergen Silvanus | 欧洲宇航防务集团
[5 empty] | 刘园 | 清华大学
46 |  |  | 激光焊接瞬态小孔与运动熔池行为模拟 | 中文 | 庞盛永 | 华中科技大学 | 提出了一种三维瞬态小孔与瞬态熔池相结合的激光小孔焊接耦合数学模型.该模型综合考虑了多重反射菲尼尔吸收、小孔界面上的间断边界条件、金属蒸气/等离子体的辐射传热、Marangoni力、固-液相间的摩擦力、浮力、粘性力、蒸发潜热、熔化/凝固潜热,以及热传导、对流、辐射等多种因素对激光小孔焊接过程的耦合作用.采用水平集方法和快速扫描方法对小孔演化方程进行求解,得到了三维瞬态小孔形貌;并采用SOLA方法求解了瞬态熔池的三维传热和流动过程.结果表明,该模型能够较好地模拟激光小孔焊接中瞬态小孔和熔池的动态演化行为. | 关键词 | 激光小孔焊接;数学模型;瞬态小孔;瞬态熔池; | 焊接学报 | 2010 |  | 40 | 02 | 71 | 74
[5 empty] | 陈立亮 | 华中科技大学
[5 empty] | 殷亚军 | 华中科技大学
[5 empty] | 胡伦骥 | 华中科技大学
[5 empty] | 段爱琴 | 北京航空工程制造研究所
47 |  |  | 激光再制造金属零件熔覆层组织及耐磨性能 | 中文 | 张晓东 | 哈尔滨工程大学 | 采用Fe-Cr-B-Si-Mo铁基合金粉末进行激光多层熔覆,利用金相显微镜(OM),扫描电镜(SEM),显微硬度计和磨损试验机分析了熔覆层的显微组织,测试了涂层的硬度和耐磨性能.试验发现,多层熔覆层组织致密,具有快速凝固组织特征;层间形成了冶金结合,从而使整个材料在理论上没有薄弱环节.结果表明,熔覆层硬度达到760～780HV;45钢基体的体积磨损量是激光熔覆层的21.7倍;激光熔覆层具具有较好的冶金质量和耐磨性. | 关键词 | 激光再制造;组织;耐磨性能; | 焊接学报 | 2010 |  | 40 | 02 | 75 | 78
[5 empty] | 董世运 | 解放军装甲兵工程学院
[5 empty] | 王志坚 | 解放军装甲兵工程学院
[5 empty] | 闫世兴 | 解放军装甲兵工程学院
[5 empty] | 徐滨士 | 解放军装甲兵工程学院
[5 empty] | 李庆芬 | 哈尔滨工程大学
48 |  |  | 超声-TIG复合焊接装置的研制与应用 | 中文 | 孙清洁 | 哈尔滨工业大学 | 不锈钢中厚板材TIG焊接时,存在焊接熔深浅,单道难以实现全熔透的问题.针对这一问题,研制了一套超声-TIG复合焊接装置,以实现借助高密度超声能量增加焊接熔深和提高焊接效率.该装置通过控制电路输入电压调节超声频率,并以主电路来控制超声输出功率.超声输出功率在0～1000W之间可连续调节.应用所研制的复合焊接装置,采用平板堆焊方法,对5mm厚度304不锈钢板进行了熔深对比试验,发现高能量密度超声可以起到增加焊接熔深的作用;并且和现有增加焊接熔深方法相比,试验过程简单,控制方便,满足设计和使用要求. | 关键词 | 超声振动;谐振;声场;不锈钢;焊接熔深; | 焊接学报 | 2010 |  | 40 | 02 | 79 | 82
[5 empty] | 林三宝 | 哈尔滨工业大学
[5 empty] | 杨春利 | 哈尔滨工业大学
[5 empty] | 闫久春 | 哈尔滨工业大学
49 |  |  | 铝锂合金YAG-MIG复合焊焊缝成形特征 | 中文 | 杨璟 | 北京工业大学 | 基于铝锂合金激光电弧复合焊焊缝成形特征的分析,对5A90铝锂合金YAG-MIG复合焊接工艺展开研究.固定选取合理的焊接位置条件下,讨论了激光功率、焊接速度、焊接电流和热源作用间距等主要焊接工艺参数对焊缝成形的影响规律.结果表明,两热源间距在0～6mm之间时有较好的复合效应;激光功率的增加对增大焊缝熔深和背面熔宽起主导作用;焊缝正、背面熔宽随着焊接速度的提高均明显减小,熔深亦有减小趋势;焊接电流加大时,焊缝熔深和熔宽显著增大. | 关键词 | 铝锂合金;激光电弧复合焊接;焊缝成形; | 焊接学报 | 2010 |  | 40 | 02 | 83 | 86
[5 empty] | 李晓延 | 北京工业大学
[5 empty] | 巩水利 | 北京航空工程制造研究所
[5 empty] | 陈俐 | 北京航空工程制造研究所
[5 empty] | 许飞 | 北京工业大学
50 |  |  | 铝合金电阻点焊熔核截面反演成像 | 中文 | 薛志清 | 天津大学 | 将反演理论及正则化方法用于熔核横截面电流反演成像,以反演图像直观判断焊点质量,扩大铝合金电阻点焊在对焊点质量要求较高领域中的应用.首先,建立熔核截面电流分布和周围磁感应强度关系的正演模型,并通过试验验证模型的可靠性;其次,建立反演模型,通过数值试验验证反演模型的可行性;最后,点焊成像试验,将测量的磁场信号反演为熔核截面的电流分布信息,并以图像形式显示.结果表明,反演图像反映了熔核截面电流分布特点,能够反应熔核质量的好坏,可以作为判断熔核质量的依据;正则化参数的选择影响反演图像的质量,过大或过小,反演图像都将偏离实际情况. | 关键词 | 电阻点焊;质量监测;反演成像;正则化方法; | 焊接学报 | 2010 |  | 40 | 02 | 87 | 90
[5 empty] | 罗震 | 天津大学
[5 empty] | 单平 | 天津大学
[5 empty] | 刘颖 | 天津市静海区科学技术委员会
[5 empty] | 王蕤 | 天津大学
51 |  |  | 45钢线性摩擦焊接过程的数值分析 | 中文 | 陈亮 | 西北工业大学 | 基于Abaqus/Explicit显式有限元分析软件,建立了线性摩擦焊接同质接头的二维计算模型,研究了线性摩擦焊接45钢接头温度场、应力应变场、轴向缩短量和焊接后期接头的降温过程.结果表明,焊接界面中心温度可在不到1s内骤升至800℃,之后界面温度缓慢上升至900℃左右,随着焊接过程的进行,焊接接头主要是温度场的均匀化、不断的轴向缩短和飞边的形成,随后接头经历了较快的降温过程.试验验证了计算模型的可靠性. | 关键词 | 线性摩擦焊;数值模拟;詹森-库克模型; | 焊接学报 | 2010 |  | 40 | 02 | 91 | 94
[5 empty] | 李文亚 | 西北工业大学
[5 empty] | 马铁军 | 西北工业大学
[5 empty] | 马彩霞 | 西北工业大学
52 |  |  | 弹簧钢电阻点焊接头随机回火热处理过程 | 中文 | 徐国成 | 吉林大学 | 为更有效地控制弹簧钢电阻点焊接头随机回火热处理过程,以提高弹簧钢电阻点焊接头质量,建立有限元数值模型,对弹簧钢电阻点焊接头随机回火热处理过程进行数值模拟分析.对比分析了弹簧钢电阻点焊接头随机多电流脉冲回火热处理过程及传统的随机单脉冲回火热处理过程.结果表明,采用多脉冲回火热处理方式比采用单脉冲回火热处理方式更容易精确控制随机热处理能量输入,更有效地控制点焊接头回火热处理温度及温度场分布,使弹簧钢电阻点焊接头获得更充分及更均匀的回火热处理. | 关键词 | 弹簧钢;电阻点焊;随机回火热处理; | 焊接学报 | 2010 |  | 40 | 02 | 95 | 98
[5 empty] | 赵熹华 | 吉林大学
[5 empty] | 张小奇 | 吉林大学
[5 empty] | 文静 | 吉林大学
53 |  |  | DRC法点焊质量信息的精确化(1) | 中文 | 李桂中 | 吉林大学 | 采用动态电流滞后角作为质量信息监控电阻点焊熔核质量时,在热量大幅度调节过程中必然伴生明显的电噪声.该噪声若不能实时有效地剔除,就会混同为熔核生长的质量信息.这不仅会严重影响监控系统反馈控制的动态品质,还会直接影响最终的熔核质量.基于线性热量控制原理创建的孪生函数以及据此建立的孪生函数表,为实时剔除点焊熔核生长期质量信息中的电噪声奠定了理论基础. | 关键词 | 电阻点焊;动态电流滞后角;电噪声;孪生函数;质量信息精确化; | 焊接学报 | 2010 |  | 40 | 02 | 99 | 102
[5 empty] | 袁海堃 | 吉林大学
[5 empty] | 王兆伟 | 吉林大学
54 |  |  | 基于支持向量机的焊缝尺寸预测 | 中文 | 申俊琦 | 天津大学 | 焊缝尺寸是决定焊接接头强度及有关性能的重要因素,因此也是焊接质量控制的重要内容.分别以焊接电流、电弧电压以及焊接速度作为输入向量构造样本集,建立CO2焊接焊缝尺寸支持向量机模型,分别运用线性核函数,多项式核函数、高斯径向基核函数以及指数径向基核函数对焊缝熔宽、焊缝熔深以及焊缝余高进行预测.结果表明,采用指数径向基核函数所建立的支持向量机模型可以有效地对焊缝尺寸进行预测,为进一步实现焊缝质量的在线控制提供依据. | 关键词 | 支持向量机;焊缝尺寸预测;核函数; | 焊接学报 | 2010 |  | 40 | 02 | 103 | 106
[5 empty] | 胡绳荪 | 天津大学
[5 empty] | 冯胜强 | 天津大学
[5 empty] | 高忠林 | 天津大学
55 |  |  | 大厚度钛合金结构电子束焊接制造基础研究 | 中文 | 李晓延 | 北京工业大学 | 通过对大厚度电子束焊焊缝几何特征和接头组织和力学性能不均匀性的研究,提出焊缝几何特征表征参量和不均匀性表征因子;通过对接头损伤、断裂和疲劳的实验和理论研究,提出大厚度钛合金电子束焊接接头的失效机理;通过对焊接应力变形的理论和数值模拟研究,提出大厚度钛合金电子束焊接接头残余应力形成的机理;在上述研究的基础上,设计大厚度钛合金电子束焊接结构完整性评价体系.从而有望建立大厚度钛合金电子束焊接接头性能定量调控理论与工艺方法和有自主知识产权的大厚度钛合金电子束焊接结构强度、断裂和疲劳完整性评价的方法和指南. | 关键词 | 电子束焊接;钛合金结构;结构完整性; | 焊接学报 | 2010 |  | 40 | 02 | 107 | 112
[5 empty] | 巩水利 | 北京航空工程制造研究所
[5 empty] | 关桥 | 北京航空工程制造研究所
[5 empty] | 史耀武 | 北京工业大学
[5 empty] | 张建勋 | 西安交通大学
[5 empty] | 赵海燕 | 清华大学
56 |  |  | 提高自主创新能力 争办一流学术期刊——纪念《焊接学报》创刊30周年 | 中文 | 单平 | 中国机械工程学会 | <正>值此《焊接学报》创刊30周年之际,我谨代表中国机械工程学会焊接学会表示热烈的祝贺!对《焊接学报》的主办单位、历届编委会和编辑部全体工作人员多 | 关键词 |  | 焊接学报 | 2010 |  | 40 | 02 | 8
57 |  |  | 打造学术期刊精品 推进焊接科技创新——纪念《焊接学报》创刊30周年 | 中文 | 何实 | 中国机械科学研究院哈尔滨焊接研究所 | <正>在欢度虎年新春佳节的大喜日子里,我们迎来了《焊接学报》创刊30周年,这是我国焊接科技界值得庆贺的一件大喜事。我谨代表《焊接学报》的承办单位— | 关键词 |  | 焊接学报 | 2010 |  | 40 | 02 | 9
58 |  |  | 基于钨极倒影的GTAW三维焊缝位置检测 | 中文 | 张文增 | 清华大学 | 为了同时实现钨极惰性气体保护焊(GTAW)中弧长控制和焊缝跟踪,文中提出一种基于钨极倒影的焊缝位置检测新方法.该方法将所研制的视觉传感器固接于焊枪上,从侧前方观测熔池,拍摄得到的图像包含有钨极前端、熔池前部、焊缝棱边以及钨极在熔池中所成的像等元素.通过所提出的基于实际钨极中心线约束的弧长算法和基于熔池水平约束的钨极左右偏差算法,计算得到焊缝相对钨极的三维位置,以此为控制量可以实现三维精密焊缝跟踪.结果表明,该方法是有效的,检测精度达到±0.1mm,满足精密焊接应用要求. | 关键词 | 焊接自动化;钨极惰性气体保护焊;焊缝跟踪;钨极偏差检测;弧长控制; | 焊接学报 | 2010 |  | 40 | 03 | 1 | 4
[5 empty] | 陈念 | 清华大学
[5 empty] | 陈强 | 清华大学
[5 empty] | 孙振国 | 清华大学
59 |  |  | 一种改进的移相全桥软开关弧焊逆变器 | 中文 | 陈延明 | 广西大学 | 提出一种改进的移相全桥零电压零电流(ZVZCS)弧焊逆变器,其变压器原边串接隔直电容,滞后桥臂串联饱和电抗器.利用输出电感和变压器漏感储能实现超前桥臂零电压开通,隔直电容和漏感的谐振使得滞后桥臂零电流关断,串联的饱和电抗器阻止电流的反向振荡.由于饱和电抗器单向饱和,克服常规ZVZCS变换器饱和电抗器损耗过大的缺点,特别适合在大功率场合.文中还简单讨论了其工作原理和软开关范围.最后制作3kW弧焊逆变器,试验结果验证所提出逆变器的性能. | 关键词 | 弧焊逆变器;移相控制;零电压开关;零电流开关;饱和电抗器; | 焊接学报 | 2010 |  | 40 | 03 | 5 | 8
[5 empty] | 曹骞 | 广西大学
[5 empty] | 曹彪 | 华南理工大学
[5 empty] | 王志强 | 华南理工大学
[5 empty] | 黄石生 | 华南理工大学
60 |  |  | 焊接热循环对T92钢组织脆化的影响 | 中文 | 李晓泉 | 南京工程学院 | 采用Gleeble—3800热模拟试验机对T92钢进行不同峰值温度的焊接热循环试验,并对试验试样进行室温冲击韧性试验.借助光学显微镜分析其微观组织,用扫描电镜观察其冲击试样断口形貌特征.结果表明,T92钢焊接加热温度在900℃以上易因奥氏体晶粒粗大导致其组织脆化,断口呈现典型的准解理形貌特征,而在900℃以下的焊接加热仍能保持较好的室温冲击韧性,断口呈现均匀细小的韧窝断口特征;T92钢中高含量的强碳、氮化物形成元素高温状态重新固溶后,在奥氏体中的扩散速度滞后于晶界的迁移速度,进而产生过饱和的室温组织是引起组织脆化的直接原因. | 关键词 | 焊接热循环;T92钢;组织脆化;热模拟试验;峰值温度; | 焊接学报 | 2010 |  | 40 | 03 | 9 | 12
[5 empty] | 滕亚兰 | 江苏科技大学
[5 empty] | 初雅杰 | 南京工程学院
[5 empty] | 杨宗辉 | 南京工程学院
61 |  |  | 焊后热处理对P92钢管道焊接残余应力场的影响 | 中文 | 徐连勇 | 天津大学 | 采用红外热成像仪测量了P92钢管道在焊接过程中的温度场分布,由此获得P92钢焊接过程的温度循环曲线;采用有限元方法模拟了P92钢管道多层多道焊的整个焊接过程,获得焊接温度场分布,与P92钢焊接温度场实测结果吻合良好,验证了模拟计算的准确性;采用间接法,利用温度场结果计算了P92钢管道环焊缝焊接形成的残余应力场,并重点分析了焊后热处理前后的焊接残余应力变化情况.结果表明,焊后热处理对P92钢管道焊接残余应力具有明显的消除作用,但不能完全消除,焊缝中依然存在较大的拉伸残余应力. | 关键词 | P92钢;热处理;温度场;残余应力;有限元方法; | 焊接学报 | 2010 |  | 40 | 03 | 13 | 16
[5 empty] | 荆洪阳 | 天津大学
[5 empty] | 周春亮 | 天津大学
[5 empty] | 徐德录 | 中国电力科学研究院
[5 empty] | 韩钰 | 中国电力科学研究院
62 |  |  | 激光-短路MAG复合热源焊接过程稳定性的影响因素 | 中文 | 王旭友 | 哈尔滨焊接研究所 | 以低碳钢为研究对象,通过焊接电弧分析仪,对比研究了激光-短路MAG电弧复合热源焊接过程中焊接速度、激光与电弧的相对位置对焊接过程稳定性的影响规律.结果表明,随着焊接速度增加,MAG和激光-短路MAG复合热源焊接过程稳定性都会降低,但由于激光的引入,复合热源在高速焊接过程更稳定.与MAG相比,复合热源可以提高极限焊接速度1倍以上;复合热源焊接过程中,与激光在前引导焊接相比,电弧在前引导焊接过程稳定性更高. | 关键词 | 熔化极气体保护焊接;激光焊接;复合热源焊接;焊接过程稳定性; | 焊接学报 | 2010 |  | 40 | 03 | 17 | 20
[5 empty] | 王威 | 哈尔滨焊接研究所
[5 empty] | 林尚扬 | 哈尔滨焊接研究所
[5 empty] | 雷振 | 哈尔滨焊接研究所
63 |  |  | 激光-MAG复合焊等离子体辐射分析 | 中文 | 李志勇 | 中北大学 | 对于MAG焊、激光-MAG复合焊的等离子体辐射,采用中空探针,使特定点的辐射通过探针对其等离子辐射进行空间分布采集,对比分析激光复合前后等离子体辐射光谱的分布规律,并结合高速摄像,为激光-MAG复合焊的耦合机理研究和工程应用提供理论基础.结果表明,激光复合后,在电弧中心形成一个辐射明显增大的区域,区域外侧存在一个辐射降低区域;在电弧前侧激光复合作用位置,会形成一个以铁辐射谱线为主的"电离通道".激光复合后,电离通道的存在为电弧的稳定提供了基础;在中心区形成了能量集中的辐射通道,改变了电弧中能量的分布,使能量更集中于中心区域,获得比传统MAG焊更大的熔深. | 关键词 | 激光;MAG焊;复合焊;等离子体;光谱; | 焊接学报 | 2010 |  | 40 | 03 | 21 | 24
[5 empty] | 王威 | 哈尔滨焊接研究所
[5 empty] | 王旭友 | 哈尔滨焊接研究所
[5 empty] | 李桓 | 天津大学
64 |  |  | 基于神经网络熔透电弧声特征参数评价与选择 | 中文 | 刘立君 | 宁波理工学院 | 在进行基于电弧声的焊接过程熔透监测与诊断过程中,恰当地选择电弧声特征参数是诊断成败的关键.基于神经网络的特征评价和特征选择方法,利用神经网络的训练结果对特征参数进行合理的评价.神经网络能满足高分辨率信息压缩所需的非线性映射条件,通过特征选择将焊接熔透模式识别中复杂的分类问题转移到特征处理阶段,利用神经网络有效地实现了特征参数的降维.诊断实例验证了该方法的有效性. | 关键词 | 神经网络;熔透;电弧声;特征评价;模式识别; | 焊接学报 | 2010 |  | 40 | 03 | 25 | 28
[5 empty] | 兰虎 | 哈尔滨理工大学
[5 empty] | 郑红艳 | 哈尔滨理工大学
65 |  |  | 焊接热输入对X100管线钢粗晶区组织及性能的影响 | 中文 | 张骁勇 | 西安建筑科技大学 | 采用热模拟技术、显微分析方法和力学性能测试等手段,对X100管线钢在不同焊接热输入下粗晶区的组织及性能的变化规律进行了研究.结果表明,随着焊接热输入的增加,X100管线钢的强韧性降低.当热输入为10kJ/cm左右时,焊接粗晶热影响区的显微组织以贝氏体铁素体和粒状贝氏体为主,这种组织赋予材料以最佳的强韧性水平;当热输入为20kJ/cm左右时,焊接粗晶热影响区的显微组织以粒状贝氏体和准多边形铁素体为主,材料有较好的强韧配合;而当热输入大于30kJ/cm时,由于多边形铁素体增多,材料的强韧性降低.因此可将10～20kJ/cm作为X100管线钢的推荐热输入. | 关键词 | X100管线钢;焊接热输入;组织;性能; | 焊接学报 | 2010 |  | 40 | 03 | 29 | 32
[5 empty] | 高惠临 | 西安石油大学
[5 empty] | 庄传晶 | 中国石油管材研究所
[5 empty] | 吉玲康 | 中国石油管材研究所
66 |  |  | 基于全包络权重算法的超声波法残余应力无损测量系统 | 中文 | 吴仲华 | 中国石油大学(华东) | 基于声弹性效应超声波可以无损检测出结构内部应力,克服了传统应力测量方法费时耗力破坏体积庞大等缺点.针对超声波法测量精度的若干影响因素,为了更准确的表达焊接残余应力场,提出了全包络权重算法,并使用虚拟仪器软件实现.结果表明,该方法使测量的误差大大减小,实现了焊接残余应力超声波法的高精度测量.使用不确定度对开发的高精度超声波法测量系统的测量精度进行了表征. | 关键词 | 超声波法;焊接残余应力;全包络权重法; | 焊接学报 | 2010 |  | 40 | 03 | 33 | 36
[5 empty] | 张世平 | 哈尔滨工业大学
[5 empty] | 孙浩玉 | 胜利油田钻井工艺研究院
[5 empty] | 朱政 | 哈尔滨工业大学
67 |  |  | 钛合金激光焊接大梯度残余应力特征分析 | 中文 | 张可荣 | 西安交通大学 | 选用可精确描述小孔和熔池形貌的旋转高斯曲面体热源,建立了一个局部细化的钛合金激光深熔焊有限元数值计算模型,研究了激光能量密度与热输入对焊缝、小孔形貌以及焊缝及近缝区大梯度残余应力的分布特征.结果表明,钛合金激光焊接高残余应力位于小孔区域,而焊缝其余区域形成了大梯度残余应力状态;残余应力梯度在能量密度过高或过低,以及热输入过小时均较大;为避免大梯度残余应力的产生,应使焊接时激光能量密度处于中低状态. | 关键词 | 大梯度;残余应力;能量密度;线能量;小孔; | 焊接学报 | 2010 |  | 40 | 03 | 37 | 40
[5 empty] | 张建勋 | 西安交通大学
68 |  |  | 超声钨极氩弧复合焊金属熔化行为分析 | 中文 | 孙清洁 | 哈尔滨工业大学 | 针对5mm厚度304不锈钢板,对超声钨极氩弧复合焊接的金属熔化行为机理进行了研究.与普通钨极氩弧焊对比分析表明,由于超声钨极氩弧焊复合焊接能大幅提高电弧力及电磁对流水平,使得熔池金属流动发生改变,提高了焊接熔深,增加了焊接深宽比,从而改善了普通钨极氩弧焊不适合焊接中等厚度板材的不足,拓宽了其使用范围,提高焊接生产效率.此外,结合试验与理论分析,进而对超声钨极氩弧焊提高焊接电弧力、增加焊接熔深的机理进行了研究. | 关键词 | 超声钨极氩弧焊;电弧力;电弧形态;熔化行为; | 焊接学报 | 2010 |  | 40 | 03 | 41 | 44
[5 empty] | 杨春利 | 哈尔滨工业大学
[5 empty] | 林三宝 | 哈尔滨工业大学
[5 empty] | 范阳阳 | 哈尔滨工业大学
69 |  |  | 喷涂工艺参数对硅灰石涂层结构的影响 | 中文 | 黄青 | 华东理工大学 | 采用等离子喷涂方法,在不同喷涂距离、主气流量和喷涂功率下制备硅灰石涂层.使用扫描电镜观察了涂层的微观形貌,研究了喷涂工艺参数对涂层结构的影响.结果表明,在较大主气流量下,随着喷涂距离增加,涂层粒子扁平化程度降低,涂层内孔隙逐渐增多;在较小主气流量下,涂层粒子扁平化程度随喷涂距离增加呈现先增加后减小的趋势.主气流量增加,涂层致密,粒子扁平充分.喷涂功率增加,粒子熔化好,涂层致密;但随喷涂功率进一步增加,涂层中出现较多的圆形孔隙.喷涂工艺参数对涂层结构的影响主要通过影响熔融粒子的温度和速度所致. | 关键词 | 等离子喷涂;硅灰石涂层;喷涂距离;喷涂功率;气体流量; | 焊接学报 | 2010 |  | 40 | 03 | 45 | 48
[5 empty] | 王卫泽 | 华东理工大学
[5 empty] | 万雷 | 华东理工大学
[5 empty] | 轩福贞 | 华东理工大学
70 |  |  | 横向交流脉冲磁场对堆焊金属组织及性能的影响 | 中文 | 刘政军 | 沈阳工业大学 | 通过在低碳钢表面进行等离子弧堆焊时外加交流脉冲横向磁场,研究了交流脉冲磁场对镍基自熔合金组织及性能的影响,并利用光学金相、X射线衍射、显微硬度和湿砂橡胶轮磨损试验等方法,系统分析了不同脉冲磁场电流、占空比作用下的堆焊试样的硬度、耐磨性及组织.结果表明,外加横向交流脉冲磁场可以有效改善堆焊层金属的结晶形态,细化晶粒,在适当的脉冲磁场电流、占空比作用下,可以获得最佳的电磁搅拌效果,增加堆焊层金属中硬质相的数量,控制硬质相的生长方向,提高等离子弧堆焊层的硬度和耐磨性. | 关键词 | 等离子弧;横向交流磁场;微观组织;耐磨性; | 焊接学报 | 2010 |  | 40 | 03 | 49 | 52
[5 empty] | 赵倩 | 沈阳工业大学
[5 empty] | 宋兴奎 | 沈阳工业大学
[5 empty] | 杨阳 | 沈阳工业大学
71 |  |  | 钛合金焊接过程应力应变特点分析 | 中文 | 李菊 | 北京航空工程制造研究所 | 采用有限元分析和试验测试相结合的方法对钛合金薄板钨极氩弧焊的焊接应力应变进行分析.结果表明,在焊接不均匀加热和冷却的综合过程中,熔池金属是在周边已经产生了压缩塑性应变的框架内熔化,并在已经发生了压缩塑性应变的近缝区框架内冷却.焊缝冷却过程中,在"力学熔化"区间,有拉伸塑性应变的卸载过程,但残余状态仍保留了压缩塑性应变.焊缝在冷却、凝固降温过程中,其纵向拉应力的峰值始终低于材料在相应温度下的屈服强度,直至残余状态. | 关键词 | 钛合金;焊接;应力;应变; | 焊接学报 | 2010 |  | 40 | 03 | 53 | 56
[5 empty] | 关桥 | 北京航空工程制造研究所
[5 empty] | 史耀武 | 北京工业大学
72 |  |  | 焊接顺序对整体叶盘圆度影响的有限元分析 | 中文 | 张学秋 | 哈尔滨工业大学 | 采用多种软件的综合运用建立了整体叶盘的有限元模型,并基于焊接过程中温度之间相互影响程度选取了顺序依次焊接、90°和180°三种典型的焊接顺序,通过有限元分析的方法对不同焊接顺序产生的变形进行计算和分析.结果表明,以往使用的180°最远距离焊接顺序并不是最合理的焊接顺序,在相同的焊接工艺条件下,顺序依次焊接对整体叶盘圆度的影响相对较小.该分析结果说明在材料不同、焊接方法及结构不同的情况下,焊接顺序没有固定的模式,为整体叶盘及大型复杂结构件焊接顺序的合理选择提供了理论依据. | 关键词 | 焊接顺序;变形;温度场;残余应力; | 焊接学报 | 2010 |  | 40 | 03 | 57 | 60
[5 empty] | 杨建国 | 哈尔滨工业大学
[5 empty] | 刘雪松 | 哈尔滨工业大学
[5 empty] | 陈绪辉 | 哈尔滨工业大学
[5 empty] | 方洪渊 | 哈尔滨工业大学
[5 empty] | 曲伸 | 沈阳黎明航空发动机集团有限责任公司
73 |  |  | 氮等离子焰纯钛表面氮化 | 中文 | 徐文晓 | 长春工业大学 | 利用改造TIG焊枪通入N2+Ar混合气体产生氮等离子焰,在大气中直接加热纯钛试件,使基体表面的Ti元素与等离子焰中的N元素相互作用形成氮化层.主要研究了氮化温度和氮化时间对纯钛表面氮化层组织及性能的影响规律,得到了较佳氮化工艺参数.采用金相显微镜、扫描电镜和X射线衍射等检测方法,分析了氮化层的形成机理、表面及截面微观形貌,并测试了表面显微硬度及耐磨性.结果表明,氮化层主要由TiN相组成,组织均匀、致密,与基体为良好的冶金结合,有效地改善了纯钛基体的耐磨性. | 关键词 | 纯钛;氮等离子焰;氮化层; | 焊接学报 | 2010 |  | 40 | 03 | 61 | 64
[5 empty] | 田力 | 长春市特种设备检验中心
[5 empty] | 任振安 | 吉林大学
74 |  |  | 焊后热处理对308L奥氏体不锈钢焊缝蠕变—疲劳损伤机制的影响 | 中文 | 刘峰 | 辽宁石油化工大学 | 对钨极氩弧焊308L奥氏体不锈钢焊接接头在高温下进行应变控制的蠕变—疲劳试验,使用光学显微镜和扫描电镜分别对焊态试样和焊后热处理试样进行观察,同时用能谱议(EDS)对析出相进行判定,分析微观结构演变和裂纹扩展机制,研究焊后热处理对焊缝金属微观组织以及焊接接头蠕变—疲劳破坏行为的影响.结果表明,经高温焊后热处理,焊缝金属中δ-铁素体的连续网状结构被打破,裂纹扩展模式由沿晶扩展向混合型扩展转变,从而提高了焊接接头的蠕变—疲劳抗力. | 关键词 | 不锈钢;热处理;蠕变—疲劳;损伤机制; | 焊接学报 | 2010 |  | 40 | 03 | 65 | 68
[5 empty] | 綦振国 | 辽宁省抚顺市特种设备监督检验所
[5 empty] | 何君 | 辽宁石油化工大学
75 |  |  | 焊接过程高速图像和工艺参数的同步记录与分析 | 中文 | 陈志翔 | 北京工业大学 | 高速摄像和数据采集是研究焊接过程中电弧、熔滴过渡或熔池等动态行为的重要技术手段.采用同步控制拍摄高速摄像和数据采集的技术,建立了高速图像和工艺参数同步记录与分析系统.系统包括高速摄像机、同步信号发生器、高速数据采集装置及图像与波形同步播放软件.同步信号发生器可适用于20～200000帧/s的高速摄像同步与触发控制.基于PC的数据采集装置,在200kHz采样频率下可实现4路焊接参数的同步采集.结果表明,系统可作为焊接材料、工艺性能、过程控制等研究中对动态过程进行记录与分析的有力工具. | 关键词 | 高速摄像;数据采集;同步记录与分析;焊接; | 焊接学报 | 2010 |  | 40 | 03 | 69 | 72
[5 empty] | 张军 | 北京工业大学
[5 empty] | 宋永伦 | 北京工业大学
[5 empty] | 丁永忠 | 中国船舶重工集团第七二五研究所
76 |  |  | Ag-Cu-Zn-Sn-xGa-yIn钎料性能与显微组织 | 中文 | 赖忠民 | 南京航空航天大学 | 通过对Ag-Cu-Zn-Sn-xGa-yIn钎料的钎焊试验发现:单独添加Ga或In元素时,Ga,In元素的添加量分别控制在3%,1.5%(质量分数)左右最佳;复合添加Ga与In元素时,Ag-Cu-Zn-Sn-3Ga-2In的力学性能最佳.对钎焊接头拉伸断口进行分析结果表明,Ag-Cu-Zn-Sn-3Ga-2In接头断口具备明显韧性断裂特征.当In元素添加量超过2%时,对钎焊接头强度的影响趋于平缓,但是断口已具有明显的解理形貌.Ga,In元素在钎料基体中分布均匀,无明显偏析现象,但是Ag-Cu-Zn-Sn-xGa-yIn钎料基体组织呈现明显的"骨架"状特征. | 关键词 | 银钎料;显微组织;镓;铟; | 焊接学报 | 2010 |  | 40 | 03 | 73 | 76
[5 empty] | 薛松柏 | 南京航空航天大学
[5 empty] | 张亮 | 南京航空航天大学
[5 empty] | 皋利利 | 南京航空航天大学
[5 empty] | 顾立勇 | 江苏省常熟市华银焊料有限责任公司
[5 empty] | 顾文华 | 江苏省常熟市华银焊料有限责任公司
77 |  |  | GH99合金TIG焊接接头拉伸性能的人工神经网络预测 | 中文 | 王清 | 哈尔滨工业大学 | 利用Matlab7.0软件建立了用于预测GH99高温合金焊接接头拉伸性能的改进算法的多层BP神经网络.以焊接电流、焊接速度、脉冲频率、重熔次数、板厚、装配间隙、坡口与连接形式作为输入参数,抗拉强度、屈服强度和断后伸长率分别作为输出值.结果表明,改进算法的多层BP神经网络能够很好的预测GH99高温合金TIG焊接接头的拉伸性能,抗拉强度、屈服强度与断后伸长率预报值与试验值的平均相对误差分别为-0.76%,1.71%和2.30%. | 关键词 | GH99合金;TIG焊;人工神经网络;拉伸性能; | 焊接学报 | 2010 |  | 40 | 03 | 77 | 80
[5 empty] | 那月 | 哈尔滨工业大学
[5 empty] | 孙东立 | 哈尔滨工业大学
[5 empty] | 卢玉红 | 北京动力机械研究所
[5 empty] | 邓德军 | 北京动力机械研究所
[5 empty] | 杨于银 | 北京动力机械研究所
78 |  |  | 铝合金脉冲激光焊Mg元素烧损行为及接头硬度分布 | 中文 | 牛锐锋 | 西安理工大学 | 采用Nd:YAG脉冲激光对1mm厚5A05铝合金板进行焊接,结合激光焊物理过程,研究和分析了焊接工艺参数(脉冲能量、脉冲宽度、焊接速度和离焦量)对Mg元素烧损和焊缝熔深的影响,以及焊缝中Mg元素含量的变化和接头的硬度分布.结果表明,Mg元素烧损受熔池搅拌作用的影响,随搅拌作用增强和焊缝熔深的增加,焊缝中Mg元素烧损率减小;受Mg元素含量和冷却速度影响,焊接接头硬度在熔合线附近具有最大值,在焊缝中从表面到熔池底部硬度先减小再增大. | 关键词 | 脉冲激光焊;Mg元素烧损;铝合金;显微硬度; | 焊接学报 | 2010 |  | 40 | 03 | 81 | 84
[5 empty] | 林冰华 | 西安理工大学
[5 empty] | 王亚妮 | 西安理工大学
[5 empty] | 杨兴飞 | 西安理工大学
79 |  |  | 单相交流点焊电源功率因数的精确计算方法 | 中文 | 张勇 | 西北工业大学 | 借鉴电力系统关于非正弦电流电网功率因数的频域定义方法,考虑电流谐波分量和相位因素对有功功率的影响,应用快速傅立叶变换对电网电压和焊接电流信号进行频域分解,计算获得了准确的交流点焊电源功率因数.在交流点焊机上进行短路焊接试验时,采用文中提出的方法计算相应的功率因数.结果表明,改变点焊机二次回路臂长引起的功率因数变化规律与理论分析结果相符;相同控制角计算所得的功率因数值较传统θ角法所得值小,与电力系统采用频域法对非正弦电流电网功率因数的计量结果一致.试验结果初步证明了提出的计算方法是可靠有效的. | 关键词 | 交流点焊;功率因数;频谱分析; | 焊接学报 | 2010 |  | 40 | 03 | 85 | 88
[5 empty] | 马铁军 | 西北工业大学
[5 empty] | 贺有旭 | 西北工业大学
[5 empty] | 杨思乾 | 西北工业大学
80 |  |  | 10CrNi3MoV钢低匹配对接接头的拉伸疲劳性能 | 中文 | 赵智力 | 哈尔滨理工大学 | 通过余高削平的10CrNi3MoV钢低匹配对接接头的拉伸和脉动拉伸疲劳试验,研究了匹配比对高强钢对接接头力学性能的影响,给出了匹配比与削平对接接头疲劳强度及寿命的关系方程.结果表明,随匹配比降低,削平对接接头抗拉强度、断后伸长率和疲劳强度降低,但匹配比对接头抗拉强度影响较小,对断后伸长率和疲劳强度影响较大;由于焊缝冶金强化和力学强化效应的作用,接头抗拉强度和疲劳强度远高于焊缝熔敷金属本身.匹配比过低的焊接结构缺少满足需要的塑性储备,以接头断裂模式为标准,进行了匹配比下限值的初步界定. | 关键词 | 低匹配对接接头;拉伸性能;疲劳性能;匹配比; | 焊接学报 | 2010 |  | 40 | 03 | 89 | 92
[5 empty] | 杨建国 | 哈尔滨工业大学
[5 empty] | 刘雪松 | 哈尔滨工业大学
[5 empty] | 方洪渊 | 哈尔滨工业大学
81 |  |  | 夹送辊堆焊裂纹及其产生机理 | 中文 | 王清宝 | 北京工业大学 | 堆焊修复夹送辊因材料选用不当或材料纯度不高,即使堆焊工艺及热工艺处理得当也常出现热裂纹.通过模拟堆焊夹送辊,找到热裂纹裂纹源,光学显微镜和扫描电镜观测裂纹表面和冲断面.结果表明,网状环向分布的裂纹是由主裂纹和围绕在主裂纹附近的微裂纹组成;主裂纹内碳、硫、氧含量较高,它们相互作用,相互促进,形成数量众多的低熔点共晶体;同时这些杂质易于富集盖面层表面的晶界或晶枝之间,使结晶裂纹易于产生和扩展.而微裂纹内含有大量的氧化物,氧化物的偏析和聚集是形成微裂纹的原因. | 关键词 | 氧化物;主裂纹;微裂纹; | 焊接学报 | 2010 |  | 40 | 03 | 93 | 96
[5 empty] | 栗卓新 | 北京工业大学
[5 empty] | 史耀武 | 北京工业大学
82 |  |  | 悬挂式接管焊接机器人机电系统 | 中文 | 杜宏旺 | 哈尔滨工程大学 | 针对接管相贯线处的焊接特点,研发了悬挂式接管焊接机器人,介绍了机械结构特点和适用性.控制系统采用工业PC作为主控计算机和PMAC多轴控制卡进行多轴控制,利用二级控制结构实现作业管理,协调各轴运动完成焊接作业.进行了在筒体上外接管和内接管的焊接试验与在椭球体上外接管与内接管的焊接试验.结果表明,机器人的机械本体结构和控制系统能够实现多种接管的焊接需求,能够很好地完成接管相贯线处的焊接,提高了工作效率和焊接质量. | 关键词 | 焊接机器人;埋弧焊;控制系统;相贯线; | 焊接学报 | 2010 |  | 40 | 03 | 97 | 100
[5 empty] | 王宗义 | 哈尔滨工程大学
[5 empty] | 冯明涛 | 大庆油田工程有限公司
[5 empty] | 刘涛 | 哈尔滨工程大学
[5 empty] | 赵亚楠 | 哈尔滨工程大学
83 |  |  | 三电极高速CO2双边角焊焊缝成形参数预测分析 | 中文 | 马晓丽 | 上海交通大学 | 以影响三电极高速CO2双边角焊焊缝主要的两个焊接参数,即中间焊枪指向量和跟随焊枪指向量为研究对象,建立两因素三水平的全因子工艺试验设计,利用统计学方法对焊缝成形参数进行预测研究.结果表明,下脚长和上脚长均受中间焊枪和跟随焊枪指向量的主效应影响,而焊缝凸度受中间焊枪和跟随焊枪指向量的主效应和交叉效应影响.下脚长的预测范围大约为4mm,上脚长的预测范围大约为2.5mm,而焊缝凸度的预测范围大约为1mm. | 关键词 | 三电极CO2双边角焊;中间焊枪指向量;跟随焊枪指向量;焊缝成形参数; | 焊接学报 | 2010 |  | 40 | 03 | 101 | 104
[5 empty] | 华学明 | 上海交通大学
[5 empty] | 林航 | 上海交通大学
[5 empty] | 王飞 | 上海交通大学
84 |  |  | 焊趾处理工艺对10Ni5CrMoV钢低周疲劳性能的影响 | 中文 | 薛钢 | 中国船舶重工集团洛阳船舶材料研究所 | 对原始焊态、焊趾氩弧熔修、焊趾打磨和焊趾针击处理的10Ni5CrMoV钢堆焊试板分别进行了四点弯曲低周疲劳试验、焊接残余应力测量和焊趾应力集中系数计算.结果表明,焊趾氩弧熔修对低周疲劳性能改善作用明显,疲劳寿命提高幅度平均达98%;焊趾打磨对低周疲劳性能无明显改善作用;焊趾针击处理对低周疲劳性能有一定改善,但改善幅度不如焊趾氩弧熔修,其对疲劳寿命的提高幅度平均为45%.对低周疲劳寿命、残余应力和应力集中系数的综合分析结果表明,应力集中是影响焊接接头低周疲劳性能的关键因素,改善应力集中是提高焊接接头低周疲劳性能的有效途径. | 关键词 | 氩弧熔修;打磨;针击;低周疲劳; | 焊接学报 | 2010 |  | 40 | 03 | 105 | 108
[5 empty] | 邓晚平 | 中国船舶重工集团洛阳船舶材料研究所
[5 empty] | 王任甫 | 中国船舶重工集团洛阳船舶材料研究所
85 |  |  | 纳米氧化锆热障涂层组织结构和抗热冲击性能分析 | 中文 | 郝云飞 | 西南交通大学 | 采用大气等离子喷涂技术制备了纳米氧化锆热障涂层和常规热障涂层.利用FESEM和XRD对纳米氧化锆热障涂层的组织结构和物相组成进行分析.系统研究了两种热障涂层的抗热冲击性能.微观组织分析结果表明,纳米氧化锆热障涂层展现出独特的纳米—微米复合结构,包括柱状晶和未熔融或部分熔融纳米颗粒.非平衡四方相是涂层的主要物相.抗热冲击性能试验结果表明,纳米氧化锆热障涂层拥有更为优越的抗热冲击性能,这主要得益于其相对致密的结构以及微裂纹、纳米晶粒、小孔径孔隙的应力缓释作用.热应力失效是涂层失效的主要原因. | 关键词 | 等离子喷涂;纳米结构涂层;微观组织;抗热冲击性能; | 焊接学报 | 2010 |  | 40 | 03 | 109 | 112
[5 empty] | 汤伟杰 | 深圳职业技术学院
[5 empty] | 王红英 | 深圳职业技术学院
[5 empty] | 陈辉 | 西南交通大学
86 |  |  | 搅拌摩擦焊中摩擦头前进阻力的检测及分析 | 中文 | 王希靖 | 兰州理工大学 | 针对LF2和LY12铝合金板搅拌摩擦焊接过程中摩擦头前进阻力的变化进行了试验研究.试验采用压力传感器和数据采集系统得到了焊接过程中工艺参数对摩擦头前进阻力的影响规律.结果表明,焊接同种材料时,前进阻力随焊接速度、压入量、材料厚度的增加而增大,随旋转频率的增加,先增大后减小;焊接材料不同时,高硬度材料的前进阻力大于低硬度材料;焊接过程中摩擦头前进阻力大小与前侧变形金属体积和温度大小有关,前侧变形金属体积越大,温度越低,前进阻力越大. | 关键词 | 铝合金;搅拌摩擦焊;前进阻力;数据采集; | 焊接学报 | 2010 |  | 40 | 04 | 1 | 4
[5 empty] | 张忠科 | 兰州理工大学
[5 empty] | 韩道彬 | 兰州理工大学
[5 empty] | 张昌青 | 兰州理工大学
87 |  |  | HFW管高频感应加热过程电磁热耦合数值模拟 | 中文 | 于恩林 | 燕山大学 | 以提高直缝焊管质量为目的,重点研究了高频感应加热过程中热影响区的温度分布对焊缝质量的影响.针对高频感应加热的特点,对ANSYS有限元软件进行了二次开发,在应用物理环境法的基础上,利用APDL语言编制了直缝焊管高频感应加热过程中电磁热耦合的命令流程序,建立了三维有限元模型,分析了电磁场和温度场的分布规律.对某厂生产的219mm钢管模拟分析,综合考虑不同的磁棒分布形式对加热效率影响和自身冷却条件.结果表明,阵列式分布的小磁棒较好,这正是与生产实际相符合的. | 关键词 | 高频焊管;感应加热;电磁热耦合;有限元模拟;磁棒; | 焊接学报 | 2010 |  | 40 | 04 | 5 | 8
[5 empty] | 韩毅 | 燕山大学
[5 empty] | 范玉林 | 燕山大学
[5 empty] | 赵玉倩 | 东北大学
88 |  |  | 化学镀表面改性石英纤维复合材料与因瓦合金的真空钎焊 | 中文 | 赵磊 | 哈尔滨工业大学 | 采用化学镀镍方法对石英纤维复合材料进行了表面改性,研究了镀镍工艺对改善石英纤维复合材料焊接性的作用.结果表明,采用Ag-Cu共晶箔片对化学镀镍改性的石英纤维复合材料与因瓦合金在830℃保温10min进行真空钎焊后,形成由(Cu,Ni),Ni(s,s),Ag(s,s)等固溶组织及Ni元素与石英纤维间钉扎作用共同构成的界面连接结构,此时接头室温抗剪强度达到29MPa;这也说明,镀镍层通过扩散反应发挥了增强复合材料表面结构、实现致密冶金连接的作用. | 关键词 | 石英纤维复合材料;因瓦合金;化学镀镍;钎焊; | 焊接学报 | 2010 |  | 40 | 04 | 9 | 12
[5 empty] | 张丽霞 | 哈尔滨工业大学
[5 empty] | 田晓羽 | 哈尔滨工业大学
[5 empty] | 何鹏 | 哈尔滨工业大学
[5 empty] | 冯吉才 | 哈尔滨工业大学
89 |  |  | 逆变弧焊电源低频磁场辐射的分析 | 中文 | 张军 | 北京工业大学 | 分析了焊接电源和焊接电缆周围磁场产生的机理,并通过测量来验证分析的准确性.结果表明,由于逆变焊接电源内部的整流和逆变模块对电流的多次调制作用,导致焊接电源周围形成工频磁场、整流单元和逆变单元产生磁场的叠加效应;电缆周围的磁场频率主要与IGBT(isolated gate bipolar transistor)工作频率有关,电缆周围低频时变磁场强度跟电流的纹波近似成正比,而与距离近似成反比.电缆的弯曲或者操作人员紧靠电缆都会对操作人员造成额外的电磁辐射,所以对弧焊环境电磁辐射的定量描述和认识,对于规范焊接操作,尽可能降低从业人员电磁曝露的影响具有重要意义. | 关键词 | 逆变弧焊电源;低频磁场;测量;电磁曝露; | 焊接学报 | 2010 |  | 40 | 04 | 13 | 16
[5 empty] | 王世莹 | 北京工业大学
[5 empty] | 宋永伦 | 北京工业大学
90 |  |  | 电弧喷涂锡基巴氏合金涂层的组织与性能 | 中文 | 张忠礼 | 沈阳工业大学 | 针对电弧喷涂巴氏合金涂层组织与铸造组织的显著差异,借助于扫描电子显微镜、能谱分析和X射线衍射分析涂层的微观组织结构;测试了巴氏合金涂层在钢铁基体上的结合强度,研究了涂层与碳钢及铸铁组成摩擦副时的磨损表现.结果表明,电弧喷涂巴氏合金涂层的组织细小、均匀,SnSb和Cu6Sn5化合物的形态趋于不规则的块状或近于球形;施加过渡底层可以使涂层更可靠地与钢铁基体结合;在润滑条件下,涂层表现出比铸造合金更好的耐摩性能. | 关键词 | 锡基巴氏合金;微观组织;涂层;磨损; | 焊接学报 | 2010 |  | 40 | 04 | 17 | 20
[5 empty] | 段思华 | 沈阳工业大学
[5 empty] | 张洪兵 | 沈阳工业大学
[5 empty] | 李德元 | 沈阳工业大学
[5 empty] | 孙文哲 | 沈阳鼓风机(集团)有限公司
[5 empty] | 杨春麒 | 沈阳市远大压缩机制造有限公司
91 |  |  | Al-Mg-Si6082合金氩弧焊焊接接头的气孔与合金元素烧损 | 中文 | 汤小红 | 中南林业科技大学 | 对3和10mm厚的Al-Mg-Si6082合金分别进行了TIG焊和MIG焊,获得了成形良好、表面无缺陷的焊接接头.通过对焊缝进行金相试验,研究了TIG焊和MIG焊时焊缝中气孔的种类与差异,并分析了产生气孔差异的原因;通过对Mg,Si合金元素成分含量的测定,揭示出了Mg,Si合金元素氩弧焊时的烧损规律.结果表明,MIG焊时,焊缝中易出现皮下气孔、肩下气孔和心气孔;Mg,Si元素在焊缝中部的烧损最为严重,越靠近热影响区元素的烧损程度越轻;Mg元素的烧损率明显高于Si元素;MIG焊时,Mg,Si元素的烧损率与弧长成反比. | 关键词 | 氩弧焊;铝合金;气孔;元素烧损; | 焊接学报 | 2010 |  | 40 | 04 | 21 | 24
[5 empty] | 庞涛 | 湖南省株洲市齿轮股份有限责任公司
92 |  |  | 熔化极气体保护焊的直接自适应控制 | 中文 | 张涛 | 中南大学 | 焊接电流和电弧长度是熔化极气体保护焊(GMAW)焊接过程的主要状态变量,决定了熔滴的过渡过程、热量输入和焊缝成形.文中在分析GAMW焊接工艺过程的基础上,建立了焊接电流和电弧长度的数学模型,采用基于二次型性能指标的直接自适应控制算法,通过调节焊接电源输出电压和送丝速度的大小,使焊接电流和电弧长度能跟踪参考模型的输出.同时,针对实际应用中难以检测的电弧长度,建立了电弧长度估计模型,实现了对电弧长度的软测量.结果表明,该算法可以实现弧长和电流的精确控制. | 关键词 | 熔化极气体保护焊;直接自适应控制;弧长估计; | 焊接学报 | 2010 |  | 40 | 04 | 25 | 27
[5 empty] | 桂卫华 | 中南大学
[5 empty] | 王随平 | 中南大学
93 |  |  | Q235钢表面激光熔注WC涂层的微观组织及耐磨性 | 中文 | 李福泉 | 哈尔滨工业大学 | 采用激光熔注技术对材料进行表面强化具有显著的优点.将WC陶瓷作为注入颗粒,在Q235钢表面制备激光熔注层.对激光熔注工艺进行了系统研究.利用SEM,EDS,XRD等手段分析熔注层的微观组织结构,对熔注层的硬度和耐磨性能进行了测试.结果表明,成功的激光熔注过程需要严格的工艺参数条件,采用优化的工艺参数时激光熔注WC表面层成形良好.熔注层主要由WC,W2C以及M6C(Fe3W3C-Fe4W2C)强化相组成,Fe3W3C分别以颗粒之间基体上的树枝晶和依附WC颗粒形成的反应层两种形态存在于熔注层中;熔注层平均硬度约为母材硬度的4倍,熔注层摩擦系数不超过基体的1/4,熔注层耐磨性良好. | 关键词 | 激光熔注;碳化钨;微观组织;耐磨性能; | 焊接学报 | 2010 |  | 40 | 04 | 28 | 32
[5 empty] | 陈彦宾 | 哈尔滨工业大学
[5 empty] | 李俐群 | 哈尔滨工业大学
94 |  |  | 电流参数变化对电弧温度场和速度场的影响 | 中文 | 成满庆 | 太原理工大学 | 基于自由燃烧的钨极氩弧焊电弧的传热和流体流动,建立了二维稳态的轴对称模型.在此基础上对电流参数改变所引起的电弧热物理过程进行了计算,得出了改变电流参数条件下电弧温度场和速度场的分布,并分析比较了计算结果.结果表明,电流的增加引起了电弧输入能量的增加,带来了电弧整体参数的提高,与经典电弧理论基本吻合.方程的求解采用的是以SAMPLE算法为基础编写的通用热流计算软件PHOE-NICS(parabolic hyperbolic or elliptic numerical integration code series). | 关键词 | 电弧;数值模拟;改变电流; | 焊接学报 | 2010 |  | 40 | 04 | 33 | 37
[5 empty] | 安艳丽 | 太原理工大学
[5 empty] | 杜华云 | 太原理工大学
[5 empty] | 卫英慧 | 太原理工大学
[5 empty] | 樊丁 | 兰州理工大学
95 |  |  | 热轧态镍基高温合金电子束焊接接头裂纹容限 | 中文 | 吴冰 | 西安交通大学 | 对GH4169合金电子束焊接接头进行了裂纹尖端张开位移(CTOD)试验分析,试验温度为20℃和650℃,评价GH4169合金接头的抗断裂性能.在CTOD试验的基础上,开展GH4169合金电子束焊接接头裂纹容限评定.试验结果表明,不论是在常温下(20℃)还是在高温下(650℃),母材的CTOD值高于其焊缝值,即母材的抗断裂能力优于焊缝值,并且焊缝的CTOD值较低,易发生脆性断裂.裂纹容限的计算结果表明,在同一应力水平下,母材的裂纹容限比焊缝值高,但母材与焊缝的裂纹容限差值随着应力水平的升高而减小. | 关键词 | 电子束焊接合金;GH4169合金;裂纹尖端张开位移;裂纹容限; | 焊接学报 | 2010 |  | 40 | 04 | 38 | 40
[5 empty] | 李晋炜 | 北京航空工程制造研究所
[5 empty] | 巩水利 | 北京航空工程制造研究所
96 |  |  | 硬质合金与Cr12冷作钢的微波焊接工艺 | 中文 | 周承商 | 中南大学 | 探讨了采用微波高温技术焊接WC-Co硬质合金与Cr12冷作钢的可行性.试验中将硬质合金混合粉直接压制在清洁的冷作钢基底表面,而后在微波多模腔中高温处理.结果表明,在升温速度约103℃/min,测量温度在1000～1100℃,保温时间小于10min的条件下能够实现硬质合金与Cr12钢的有效焊接,整个过程约20min.SEM分析显示,样品焊缝纯净,基底合金元素向硬质合金层扩散,具有良好的结合效果.微波焊接工艺结合了硬质合金烧结与硬质合金和冷作钢的焊接,从而周期短、步骤简单,有一定的发展前景,但也面临焊接条件苛刻、硬质合金欠烧以及基底烧蚀等问题. | 关键词 | 微波;焊接;硬质合金;冷作钢; | 焊接学报 | 2010 |  | 40 | 04 | 41 | 44
[5 empty] | 易健宏 | 中南大学
[5 empty] | 罗述东 | 中南大学
[5 empty] | 彭元东 | 中南大学
97 |  |  | 304不锈钢钎焊板翅结构疲劳断裂机理分析 | 中文 | 蒋文春 | 中国石油大学(华东) | 对304不锈钢板翅结构进行疲劳试验,分析疲劳断裂机理.疲劳裂纹从上钎角萌生,然后向翅片扩展,最终导致失效.在钎焊过程中,钎角处生成了较多的脆性化合物,且钎角处应力高度集中,使得裂纹从钎角萌生.疲劳裂纹的扩展经历了4个阶段:(1)裂纹在循环载荷作用下,在钎角脆性化合物启裂;(2)裂纹启裂后,在循环载荷作用下,沿钎角扩展;(3)裂纹跨越钎角和固溶体组织的界面,沿固溶体组织扩展;(4)裂纹跨越翅片和固溶体的界面,进入翅片区域扩展,直至完全断裂. | 关键词 | 不锈钢板翅结构;疲劳;失效机理; | 焊接学报 | 2010 |  | 40 | 04 | 45 | 48
[5 empty] | 巩建鸣 | 南京工业大学
[5 empty] | 涂善东 | 华东理工大学
98 |  |  | 外加纵向磁场作用下的TIG焊接电弧 | 中文 | 常云龙 | 沈阳工业大学 | 以单粒子理论假设为基础,详细阐述了外加纵向磁场在等离子体中的不均匀分布形态,以及这种不均匀磁场对TIG焊接电弧形状的影响,分析了电弧区的受力情况,建立了等离子体中带电粒子在这种非均匀磁场中的运动方程.由分析可知带电粒子在磁场作用下的运动轨迹是一条汇聚的螺旋线,且等离子弧外围的带电粒子的圆周运动的速度远大于弧柱中心的粒子运动速度.结果表明,在外加纵向磁场的作用下,TIG焊电弧发生了明显的收缩,激磁电流一定,激磁频率越高,电弧收缩越明显. | 关键词 | 纵向磁场;TIG焊;高速摄像;等离子体; | 焊接学报 | 2010 |  | 40 | 04 | 49 | 52
[5 empty] | 杨旭 | 沈阳工业大学
[5 empty] | 李大用 | 沈阳工业大学
[5 empty] | 李多 | 沈阳工业大学
99 |  |  | MIG焊电弧声ICA信噪分离技术 | 中文 | 刘立君 | 哈尔滨理工大学 | MIG焊接过程中,电弧声信号极易受到环境噪声的干扰,从而破坏电弧声信号的能量特征,为此去除噪声成为有效利用电弧声信号的前提.文中以环境语音噪声为例,将相互独立的无干扰电弧声信号和语音信号线性组合成两组随机观测信号,再应用独立分量分析(independent component analysis,ICA)的快速固定点算法(fast fixed-pointalgorithm)进行分离,最后对源信号和分离后信号的时域、频域进行对比分析.结果表明,ICA在分离被环境噪声污染的电弧声信号上是可行的,为后续电弧声信号特征分析提取以及利用电弧声来监控焊接质量提供技术基础. | 关键词 | 电弧声;独立分量分析;快速固定点算法;信噪分离; | 焊接学报 | 2010 |  | 40 | 04 | 53 | 56
[5 empty] | 于忠伟 | 哈尔滨理工大学
[5 empty] | 兰虎 | 哈尔滨理工大学
[5 empty] | 高洪明 | 哈尔滨工业大学
100 |  |  | 焊接熔池凝固过程组织演变模拟 | 中文 | 李玉斌 | 中国工程物理研究院 | 以枝晶生长动力学和晶粒生长能量最小原理为基础,建立了宏观传热与微观传质、形核、生长相耦合的焊接熔池CAMC晶粒生长二维数学模型.模型以CA方法模拟晶粒生长主干,MC在内部辅助晶粒生长以体现枝晶分枝机制,同时考虑非均匀形核对熔池结晶的影响因素,模拟了焊接熔池组织形成过程.结果表明,CAMC模型能够定量地描述熔池晶粒数目、尺寸和形貌演变,可以较准确地反映焊接熔池微观组织结构和熔池凝固过程中晶粒择优生长、柱状晶向等轴晶转换等物理机制. | 关键词 | 焊接熔池;晶粒生长;数值模拟;元胞自动机;CAMC模型; | 焊接学报 | 2010 |  | 40 | 04 | 57 | 60
[5 empty] | 蒙大桥 | 中国工程物理研究院
[5 empty] | 刘柯钊 | 中国工程物理研究院
[5 empty] | 谢志强 | 中国工程物理研究院
101 |  |  | 不等厚高强钢激光拼焊板焊缝组织及胀形性能分析 | 中文 | 刘广达 | 天津理工大学 | 采用激光焊接方法,针对1.8mm厚的SAPH440与2.2mm厚的DP600高强钢实施激光拼焊.测试了不等厚拼焊板焊接接头的金相组织以及显微硬度,然后通过杯突试验对所得到的不等厚高强钢拼焊板的胀形性进行了研究,进一步与母材的胀形性相比较.结果表明,焊缝的金相组织为针状铁素体和板条马氏体,焊缝两侧硬度分布不同,焊缝处的硬度要高于母材.拼焊板的杯突值低于任何一侧母材的杯突值,焊缝的位置对不等厚拼焊板的胀形性有一定的影响,薄板所占比例越大拼焊板的胀形性越好,在胀形成形过程中焊缝向厚板侧移动. | 关键词 | 不等厚;高强钢;拼焊板;胀形性; | 焊接学报 | 2010 |  | 40 | 04 | 61 | 64
[5 empty] | 李云涛 | 天津理工大学
[5 empty] | 张建 | 天津理工大学
[5 empty] | 毕大森 | 天津理工大学
102 |  |  | 45钢真空扩散焊接时的界面变形及其作用 | 中文 | 潘金芝 | 大连交通大学 | 通过研究45钢的真空扩散焊接工艺,重点研究了焊接界面在压力作用下的塑性变形,探讨了变形率对焊接质量和工艺制定的影响.结果表明,影响45钢真空扩散焊接质量的一个重要因素是在一定压力下的变形率;当变形率超过临界值后,即焊接界面通过塑性变形达到完全弥合后,温度、压力和保温时间对焊接质量影响不明显.焊后退火可改善焊接界面区组织使强度得到保证,扩散焊接时间缩短. | 关键词 | 45钢;扩散焊接;工艺制定; | 焊接学报 | 2010 |  | 40 | 04 | 65 | 68
[5 empty] | 任瑞铭 | 大连交通大学
[5 empty] | 戚正风 | 大连交通大学
103 |  |  | 双面T形焊件中批量缺陷空间定位数据的自动提取 | 中文 | 石端虎 | 徐州工程学院 | 提出了双面T形焊件中小缺陷的空间位置数据自动提取算法.该算法主要由两部分组成:一是自动提取投影距离和缺陷距焊缝上端的距离,二是自动提取缺陷尺寸和缺陷距焊缝上端的距离.设计了双面T形焊件左右旋转图像中缺陷的自动对应准则,实现了其内部小缺陷空间位置数据的快速提取.采用实际焊件破坏性试验的方法对上述算法进行了验证.结果表明,文中提出的算法是可行的. | 关键词 | 双面T形;激光焊件;X射线图像;空间定位数据;自动提取; | 焊接学报 | 2010 |  | 40 | 04 | 69 | 72
[5 empty] | 刚铁 | 哈尔滨工业大学
[5 empty] | 黄传辉 | 徐州工程学院
[5 empty] | 杨根喜 | 徐州工程学院
104 |  |  | 紫铜厚板的搅拌摩擦焊接 | 中文 | 贺地求 | 中南大学 | 采用搅拌摩擦焊接方法对厚度为25mm的T2紫铜厚板进行了单道对接焊试验,并对焊缝的微观组织、力学性能、导电特性及焊缝能谱进行了分析.结果表明,用搅拌摩擦焊方法焊接25mm厚的T2紫铜板,可得到成形美观、内部无缺陷的平板对接接头.在旋转速度为960r/min、焊接速度为70mm/min时,搅拌摩擦焊的焊接接头的抗拉强度可达到186.6MPa,搅拌摩擦焊接头的电阻率与母材基本相当. | 关键词 | 搅拌摩擦焊;T2紫铜;厚板;性能; | 焊接学报 | 2010 |  | 40 | 04 | 73 | 76
[5 empty] | 易昕 | 中南大学
[5 empty] | 李再华 | 中南大学
105 |  |  | 控制焊接残余应力方法的超声波监控 | 中文 | 张世平 | 哈尔滨工业大学 | 为了减少焊接件的残余应力测量时间,基于声弹性效应,采用对应力最为敏感的临界折射纵波,建立了焊接残余应力超声波测量系统,可以准确的检测出焊接结构的内部应力.用该测量系统对随焊旋转挤压法、随焊冲击碾压法、电磁冲击法、预置应力法等一系列降低焊接残余应力的控制方法进行了监控,试验结果给出了各控制方法的残余应力降低程度,确认了工艺参数的合理性.该试验过程无损快速克服了传统切割释放测量方法的耗时费力,加快了控制方法的研制进程. | 关键词 | 超声波法;应力控制方法;焊接残余应力; | 焊接学报 | 2010 |  | 40 | 04 | 77 | 80
[5 empty] | 路浩 | 中国南车集团四方机车车辆股份有限公司
[5 empty] | 刘夕林 | 哈尔滨工业大学
[5 empty] | 方洪渊 | 哈尔滨工业大学
106 |  |  | 服役条件对内生颗粒增强复合钎料性能的影响 | 中文 | 邰枫 | 北京工业大学 | 内生法制备复合钎料被认为是提高无铅钎料性能的有效途径.为了提高基体钎料的综合性能,试验采用内生均匀分布的Cu6Sn5颗粒作为增强相,以Sn-3.5Ag共晶钎料作为基体,制成内生Cu6Sn5颗粒增强的SnAg基复合钎料.研究了服役条件下内生Cu6Sn5颗粒增强复合钎料的显微组织和抗剪强度,对复合钎料钎焊接头的断裂方式及增强相的作用进行了分析.结果表明,随着再流及时效的进行,复合钎料内部Cu6Sn5颗粒的形貌及尺寸发生变化,进而影响复合钎料钎焊接头的抗剪强度.复合钎料钎焊接头的变形方式主要受滑移带控制,内生Cu6Sn5颗粒增强相可以起到阻碍滑移带扩展的作用. | 关键词 | 内生Cu6Sn5颗粒;复合钎料;再流;时效;抗剪强度; | 焊接学报 | 2010 |  | 40 | 04 | 81 | 84
[5 empty] | 郭福 | 北京工业大学
[5 empty] | 马立民 | 北京工业大学
[5 empty] | 韩孟婷 | 北京工业大学
107 |  |  | 2219高强铝合金超快变换VPTIG焊缝组织和性能 | 中文 | 从保强 | 北京航空航天大学 | 研究开发了一种适用于铝合金材料的新型超快速变换变极性方波电弧焊接技术,以2219-T87高强铝合金为试验对象,采用高频变极性TIG电弧焊接工艺,研究了变极性方波电流频率对焊缝显微组织和拉伸性能的影响.结果表明,随着电流极性变换频率的提高,2219-T87铝合金焊接接头显微组织明显细化,由粗大柱状晶转变为细小等轴晶,接头抗拉强度和断后伸长率显著提高,接头断裂类型由脆性断裂转变为"韧性+脆性"的混合型断裂模式.当电流极性变换频率为1kHz时,2219-T87焊接接头抗拉强度和断后伸长率分别达到母材金属的69%和58%. | 关键词 | 高强铝合金;超快变换;变极性;晶粒细化; | 焊接学报 | 2010 |  | 40 | 04 | 85 | 88
[5 empty] | 齐铂金 | 北京航空航天大学
[5 empty] | 周兴国 | 北京航空航天大学
[5 empty] | 罗军 | 北京航空航天大学
108 |  |  | 异种金属铁丝-铜板的电容储能冲击焊接 | 中文 | 康晶 | 西安理工大学 | 为了探索异种金属微型零件焊接的新工艺,采用电容储能冲击焊接方法,成功地实现了铁丝-铜板的焊接,并研究了电容容量、充电电压、铁丝尖端角度、焊接介质(机油)等工艺参数对焊接接头断裂拉力的影响,利用光学显微镜和扫描电镜分析了焊接接头的显微组织.结果表明,电容储能冲击焊适合铁丝-铜板异种金属的焊接,接头断裂拉力最大可达350N,铁丝一侧的熔合区由2～8μm的细晶粒组成.其最佳的焊接参数是电容容量60mF,充电电压68V,铁丝尖端角度50°,加机油. | 关键词 | 电容储能冲击焊;铁丝-铜板;断裂拉力;显微组织; | 焊接学报 | 2010 |  | 40 | 04 | 93 | 96
[5 empty] | 赵麦群 | 西安理工大学
[5 empty] | 吕娟 | 西安理工大学
[5 empty] | 赵雪琴 | 西安理工大学
[5 empty] | 铃木实平 | 日本三重大学
109 |  |  | 屈服强度参数对10Ni5CrMoV钢焊接残余应力数值计算结果的影响 | 中文 | 张晓 | 中国船舶重工集团第七二五研究所 | 为了研究低合金高强钢在焊接过程中屈服强度参数变化对焊接数值计算结果的影响,测定了在稳态和冷却条件下10Ni5CrMoV钢在不同温度时的屈服强度和焊接接头的焊接残余应力,并采用有限元软件分别根据两种条件下所测屈服强度参数对10Ni5CrMoV钢焊接接头的焊接残余应力进行了数值计算.结果表明,冷却条件下不同温度的屈服强度测试值低于稳态条件下相应温度屈服强度测定值,根据冷却条件下测定的屈服强度曲线计算所得焊接残余应力分布与实测值具有更好的吻合度. | 关键词 | 屈服强度;残余应力;数值计算; | 焊接学报 | 2010 |  | 40 | 04 | 97 | 100
[5 empty] | 姚润钢 | 中国船舶重工集团第七二五研究所
[5 empty] | 王任甫 | 中国船舶重工集团第七二五研究所
[5 empty] | 薛钢 | 中国船舶重工集团第七二五研究所
[5 empty] | 杨建国 | 哈尔滨工业大学
110 |  |  | 超高强淬火钢板中频点焊接头组织与断口形貌 | 中文 | 韩立军 | 长春一汽大众汽车有限公司 | 以超高强度淬火钢EN10292TL4225为研究对象,采用先进的中频点焊连接技术,利用优化的焊接参数实现了超高强钢同种材料之间的优质连接,进行了高强钢的点焊接头拉伸试验和焊点表面硬度分布试验以及对拉伸断口的扫描电镜分析.结果表明,试验得到的点焊接头具有良好的力学性能和接头组织形貌,焊接接头组织具有和母材一致的显微组织,断口形貌具有塑性韧窝的特征,能够满足汽车产品碰撞与道路试验设计的要求. | 关键词 | 超高强钢;中频点焊;力学性能;组织形貌; | 焊接学报 | 2010 |  | 40 | 04 | 101 | 104
[5 empty] | 谷诤巍 | 吉林大学
[5 empty] | 张正林 | 吉林大学
111 |  |  | 点焊热过程双特性融合控制算法 | 中文 | 郭海滨 | 吉林大学 | 在协同控制策略基础上,综合运用模糊控制和单片机技术在点焊形核阶段对热量调节算法进行了优化,建立了双特性(优质熔核的动态电流滞后角特性与动态电流特性)监控模式并运用多信息融合技术实现了基于多种监控信息,即电流滞后角增量偏差en与本周波热量调节幅度△mn和下周波热量调节幅度△mn+1与本周波焊接电流偏离程度△In的二次模糊决策法.结果表明,这种监控机制能更好地掌控点焊过程的热量调节方向和尺度,保证焊接熔核质量和焊接时间的一致性. | 关键词 | 电阻点焊;双特性监控模式;信息融合;二次模糊决策法; | 焊接学报 | 2010 |  | 40 | 04 | 105 | 108
[5 empty] | 李桂中 | 吉林大学
112 |  |  | 球化剂种类对BGA焊球质量的影响 | 中文 | 郭晓晓 | 河南科技大学 | 钎焊球是BGA及μBGA等高密封装技术中凸点制作的关键材料,球化剂种类是影响钎焊球质量的关键因素.在预热温度为500℃和球化温度为280℃,球化剂分别采用机油、重油、硅油和花生油时,采用切丝重熔法制作高密封装用钎焊球.研究了不同球化剂种类对63Sn37Pb钎焊球的球形度和外观形貌的影响.结果表明,花生油作为球化剂时,63Sn37Pb钎焊球的真球度系数值最小,钎焊球越接近真球形状,球形度越好,外观形貌也最好,球化效果最好.重油、硅油次之,机油最差. | 关键词 | 钎焊球;切丝重熔;球化剂种类;球形度;外观形貌; | 焊接学报 | 2010 |  | 40 | 04 | 109 | 112
[5 empty] | 闫焉服 | 河南科技大学
[5 empty] | 冯丽芳 | 河南科技大学
[5 empty] | 赵田 | 河南科技大学
113 |  |  | 基于DSP的软开关逆变式双丝高速脉冲焊装备 | 中文 | 李远波 | 广东工业大学 | 将脉冲焊、软开关逆变、嵌入式控制及现场总线通信技术等有机地结合,研制了协同控制的Tandem型双丝高速焊装备.脉冲电源主电路采用饱和电感并充分利用励磁能量拓宽软开关范围,针对双丝脉冲焊电弧形态、熔滴过渡及电源外特性和动特性的要求,提出基于电流峰值模式的双闭环控制模式,设计了基于DSP与μC/OS-II的占先式嵌入式控制系统;利用CAN现场总线通信技术解决了双丝脉冲焊两路输出同相、反相与随机三种形式的协同控制问题.结果表明,电源性能满足设计要求,双丝高速脉冲焊接过程稳定、焊缝成形好、飞溅小、变形小. | 关键词 | 双丝高速脉冲焊;协同控制;软开关;双闭环控制;嵌入式控制系统; | 焊接学报 | 2010 |  | 40 | 05 | 1 | 4
[5 empty] | 黄石生 | 华南理工大学
114 |  |  | 5A02/0Cr18Ni9异种金属电子束焊接接头组织与性能 | 中文 | 张秉刚 | 哈尔滨工业大学 | 对5A02防锈铝与不锈钢0Cr18Ni9进行了电子束焊接,分析了接头成形、显微组织、力学性能与断口特征.结果表明,铝、钢的对中焊接头中生成了大量的脆性Fe-Al金属间化合物,未能实现有效连接.偏束焊接头成形总体较好,两母材实质为熔—钎连接,铝—钢界面上生成了一层厚度为1.5μm的化合物层,X射线衍射分析结果显示化合物层由FeAl,FeAl3与FeAl6等相混合组成.熔—钎焊接头最高抗拉强度达136MPa,为铝母材强度的62.7%,断口呈现出脆性断裂与韧性断裂的混合特征,接头的断裂发生在化合物层及其附近的铝焊缝区域. | 关键词 | 5A02/0Cr18Ni9异种金属;电子束焊接;组织;力学性能; | 焊接学报 | 2010 |  | 40 | 05 | 5 | 8
[5 empty] | 张春光 | 哈尔滨工业大学
[5 empty] | 陈国庆 | 哈尔滨工业大学
[5 empty] | 刘伟 | 哈尔滨工业大学
[5 empty] | 刘成来 | 沈阳黎明航空发动机集团有限责任公司
115 |  |  | 焊接参数对LY12铝合金FSW焊缝S曲线形成的影响 | 中文 | 邢丽 | 南昌航空大学 | 在铝合金中镶嵌标识材料进行搅拌摩擦焊试验,分析了焊缝中S曲线的形成原因;并用圆锥光面搅拌针的搅拌头,研究了焊接工艺参数对LY12铝合金焊缝中S曲线形貌的影响.结果表明,焊缝中S曲线是原始界面与其周边金属一起位移、变形的结果;S曲线的形状取决于焊缝上部金属的旋转运动、搅拌针与原焊接面之间的相互作用以及焊缝底部金属朝远离焊缝中心线的方向和板材上方移动的综合作用.对于圆锥光面搅拌针,当焊接速度一定时,增大搅拌头的旋转速度;或当搅拌头旋转速度一定时,降低焊接速度,S曲线在焊缝厚度方向的贯穿区域减小并最终消失. | 关键词 | 搅拌摩擦焊;S曲线;焊接工艺参数; | 焊接学报 | 2010 |  | 40 | 05 | 9 | 12
[5 empty] | 陈爱华 | 南昌航空大学
[5 empty] | 刘鸽平 | 南昌航空大学
[5 empty] | 柯黎明 | 南昌航空大学
116 |  |  | 基于电弧电压概率密度铝合金脉冲MIG焊稳定性分析 | 中文 | 石玗 | 兰州理工大学 | 针对铝合金脉冲MIG焊过程稳定性评估问题,提出了基于电弧电压信号概率密度的分析方法.利用焊接过程电弧电压信号概率密度分布中的第一个峰值与第二个峰值的比值作为评价铝合金脉冲MIG焊过程稳定性的指标,通过对80组焊接试验中的电弧电压信号进行概率密度计算得到每一组概率密度分布中两个峰值的比值以此建立铝合金脉冲MIG焊过程稳定性评价体系.电压概率密度分布中两个峰值的比值越小,焊接过程越稳定;反之越不稳定. | 关键词 | 铝合金;脉冲MIG焊;电弧电压;概率密度;稳定性; | 焊接学报 | 2010 |  | 40 | 05 | 13 | 16
[5 empty] | 聂晶 | 兰州理工大学
[5 empty] | 黄健康 | 兰州理工大学
[5 empty] | 卢立晖 | 兰州理工大学
[5 empty] | 樊丁 | 兰州理工大学
117 |  |  | 基于电弧声信号特征分析MAG焊熔透状态在线监测 | 中文 | 毕淑娟 | 东北林业大学 | 提出一种基于MAG焊过程可闻电弧声信号采集和处理的熔透状态在线监测方法.通过对平板拼焊射流过渡过程中典型状态下的电弧声信号的实时采集与分析,采用小波去噪和短时加窗等预处理手段,提取了11个可表征焊缝熔透状态的特征参数.通过对构造的高维联合特征向量进行基于特征级的PCA参数融合,重新合成并选取了携带最多熔透状态信息量的8维特征向量,并以此为输入和四种熔透状态为输出,建立了BP和RBF熔透状态辨识网络模型.监测模型的应用例证表明,所建立的两种网络均可实现对熔透状态的在线识别,RBF网络的识别准确率高于BP网络6.25个百分点之多,其熔透状态整体辨识准确率达到91.25%. | 关键词 | 电弧声;MAG焊;熔透状态;模式分类;神经网络; | 焊接学报 | 2010 |  | 40 | 05 | 17 | 20
[5 empty] | 兰虎 | 哈尔滨理工大学
[5 empty] | 刘立君 | 哈尔滨理工大学
118 |  |  | 基于超声波法的紫铜焊接结构缺陷检测 | 中文 | 迟大钊 | 哈尔滨工业大学 | 针对常规的超声反射波法检测结果记录性差、可靠性低等技术缺点,采用超声衍射时差(time of flight diffraction,TOFD)法对厚壁(≥20mm)紫铜焊缝缺陷进行检测研究.通过对紫铜材料声学特性的分析,为超声波换能器的选取提供了依据;通过人工缺陷检测,测试了系统的检测灵敏度及精度,并确定了能更全面地反映焊缝中缺陷分布情况的检测工艺;采用超声TOFD法对紫铜焊缝进行了检测,并通过破坏性试验对无损检测结果进行了验证.结果表明,通过采用合理的检测工艺,超声TOFD法能够有效识别紫铜焊缝中裂纹类危险性缺陷. | 关键词 | 超声TOFD;紫铜焊缝;缺陷检测; | 焊接学报 | 2010 |  | 40 | 05 | 21 | 24
[5 empty] | 刚铁 | 哈尔滨工业大学
[5 empty] | 姚英学 | 哈尔滨工业大学
[5 empty] | 袁媛 | 哈尔滨工业大学
119 |  |  | 移动焊接机器人的空间拓扑结构分析 | 中文 | 张轲 | 上海交通大学 | 对移动焊接机器人的拓扑结构进行了分析.移动焊接机器人的基本结构主要为差速驱动的移动机器人本体配合快速调整的焊枪悬臂十字滑架.根据焊枪悬臂位置的不同可细分为焊枪位于车体前面、侧面、驱动轮的轴线上,或者焊枪悬臂可以绕驱动轮轴线中点旋转四种情况.结果表明,不同的拓扑结构,具有不同的运动行为以及跟踪适应性,其中焊枪位于两驱动轮轴线上的拓扑结构控制简单、运动灵活、焊接空间可达性强,在曲线以及大角度折线跟踪中不失为一种较为理想的选择.为不同的焊接应用场合选用不同的拓扑结构提供了选择依据. | 关键词 | 移动焊接机器人;差速驱动;拓扑结构;焊缝跟踪; | 焊接学报 | 2010 |  | 40 | 05 | 25 | 28
[5 empty] | 金鑫 | 上海交通大学
[5 empty] | 吴毅雄 | 上海交通大学
120 |  |  | 激光焊接热循环的试验分析 | 中文 | 伍强 | 华南理工大学 | 在标定测试的基础上,利用最小二乘法拟合得到了热电偶的热电特性方程.通过设计焊接绝缘夹具及补偿温度测量值的动态误差,试验得到焊缝热影响区的实际热循环曲线.将高温等离子体简化为点热源,薄板焊接时的热源简化为线热源,采用叠加原理建立激光焊接高强度钢板的热循环数学模型后,对模型进行解析计算,获得了热影响区的理论热循环曲线.通过实测热循环曲线与理论曲线的对比、实际焊缝宽度与理论焊缝宽度的验证后认为,点线热源模型能反映激光焊接高强度钢板的热循环过程,为激光焊接的深入研究奠定了基础. | 关键词 | 激光焊接;高强度钢板;热循环的测定; | 焊接学报 | 2010 |  | 40 | 05 | 29 | 32
[5 empty] | 杨永强 | 华南理工大学
[5 empty] | 徐兰英 | 广东技术师范学院
121 |  |  | 等离子熔射过程数据挖掘技术及智能控制策略 | 中文 | 夏卫生 | 华中科技大学 | 结合图像处理与模式识别技术提取等离子射流的形态特征,采用射流狭长度对其进行表征.采用数据挖掘技术将等离子弧电流、电压参数和射流狭长度特征进行聚类分析,构造对等离子熔射过程中射流发生子系统进行智能化控制的知识库.根据涂层的残余应力、孔隙率和硬度等主要性能参数以及微观组织结构对分类结果进行质量评判,生成工艺参数到最佳分类的推理规则集,从而实现了对工艺参数—射流形态—涂层性能之间关联关系的研究.基于规则库监督多模型自适应控制系统结构,提出了一种等离子射流发生子系统的智能化控制策略. | 关键词 | 等离子熔射;射流形态;智能控制;数据挖掘;聚类分析; | 焊接学报 | 2010 |  | 40 | 05 | 33 | 36
[5 empty] | 杨云珍 | 武汉理工大学
[5 empty] | 张海鸥 | 华中科技大学
[5 empty] | 王桂兰 | 华中科技大学
122 |  |  | SiC_p/ZL101复合材料与可伐合金4J29钎焊的分析 | 中文 | 牛济泰 | 中原工学院 | 以增强相体积分数为55%的SiCp/ZL101复合材料和可伐合金4J29为母材,首先在复合材料表面电镀镍,然后在420℃保温7min的条件下,采用Zn-Cd-Ag钎料对SiCp/ZL101复合材料与可伐合金进行了保护气氛钎焊试验.利用扫描电镜及EDS能谱分析的方法对接头的界面组织及断口形貌进行了研究.结果表明,经过镀镍提高了钎料对复合材料的润湿性,钎焊过程中钎料与可伐合金、钎料与镀层界面处均形成了过渡层,镀层与复合材料通过扩散形成了冶金结合.断口分析表明,钎焊接头的断口位于复合材料内部,但离镀层较近. | 关键词 | 铝基复合材料;可伐合金;钎焊;镀镍; | 焊接学报 | 2010 |  | 40 | 05 | 37 | 40
[5 empty] | 卢金斌 | 中原工学院
[5 empty] | 穆云超 | 中原工学院
[5 empty] | 罗相尉 | 郑州大学
123 |  |  | 铝合金活性TIG焊熔池表面化学反应分析 | 中文 | 黄勇 | 兰州理工大学 | 针对铝合金交流A-TIG焊、FB-TIG焊和FZ-TIG焊,研究活性剂与熔池表面金属或表面氧化膜之间的化学反应,对于确定这些焊接方法的可行性和指导活性剂配方开发具有重要意义.通过焊缝表面焊渣XRD分析,并采用物质吉布斯自由能函数法进行反应热力学计算分析了熔池表面发生的化学反应.发现采用FZ108+SiO2的FZ-TIG焊发生了活性剂FZ108与熔池金属之间的吸热反应,能起到收缩电弧增加熔深的作用;对于采用FZ108的A-TIG焊,反应所吸收或放出的热量少,对收缩电弧的作用也很小;对于采用SiO2的FB-TIG焊,未发生活性剂与熔池金属和表面氧化膜之间的化学反应,不会通过该反应过程影响电弧. | 关键词 | 铝合金;活性TIG焊;活性剂;化学反应;电弧收缩; | 焊接学报 | 2010 |  | 40 | 05 | 41 | 44
[5 empty] | 樊丁 | 兰州理工大学
[5 empty] | 邵锋 | 兰州理工大学
124 |  |  | Ti3Al基合金瞬间液相扩散连接接头组织与力学性能 | 中文 | 谷晓燕 | 吉林大学 | 采用TiZrNiCu合金作为中间层材料研究了Ti3Al基合金的瞬间液相扩散连接,采用扫描电镜(SEM)、能谱仪(EDS)、X射线衍射仪(XRD)及电子万能试验机研究了接头的组织结构与力学性能.结果表明,采用TiZrNiCu作为中间层可以实现Ti3Al基合金的TLP扩散连接,能形成完整的接头.较高的连接温度和较长的连接时间有利于获得成分和组织较为均匀的接头.随着连接温度的提高和连接时间的延长,接头连接区宽度增大,反应层数量减少.当连接温度为900℃,连接时间为60min时,接头组织主要为钛固溶体,TiAl和TiCu.接头抗剪强度最高,可达420.1MPa. | 关键词 | Ti3Al基合金;瞬间液相扩散连接;组织;抗剪强度; | 焊接学报 | 2010 |  | 40 | 05 | 45 | 48
[5 empty] | 孙大千 | 吉林大学
[5 empty] | 任振安 | 吉林大学
[5 empty] | 刘力 | 长春轨道客车股份有限公司
[5 empty] | 段珍珍 | 长春轨道客车股份有限公司
125 |  |  | SCH13钢表面激光熔覆CoNiCrAlY合金 | 中文 | 张松 | 沈阳工业大学 | 采用2kWCO2激光器在SCH13钢表面激光熔覆CoNiCrAlY合金,选择最佳的工艺参数进行激光熔覆处理,可获得性能优良的熔覆层组织.利用扫描电子显微镜及能谱仪、X射线衍射仪、显微硬度计、磨损试验机对激光熔覆层的微观组织形貌、结构及成分、显微硬度和磨损性能进行了系统分析研究.结果表明,CoNiCrAlY合金激光熔覆层与SCH13钢基体存在良好的冶金结合,熔覆层组织细密,无裂纹,稀释率较低,界面处成分均匀平滑过渡;熔覆层主要由γ-Co,FeCr0.29Ni0.16C0.06,FeNi,CoCx及Cr23C6组成;熔覆层平均显微硬度较基体提高3倍以上,其相对耐磨性较基体提高了3.42倍. | 关键词 | SCH13钢;激光熔覆;CoNiCrAlY合金;组织;性能; | 焊接学报 | 2010 |  | 40 | 05 | 49 | 52
[5 empty] | 王明生 | 沈阳工业大学
[5 empty] | 张开祥 | 沈阳工业大学
[5 empty] | 张春华 | 沈阳工业大学
[5 empty] | 颜永根 | 宝山钢铁股份有限公司
126 |  |  | TA15钛合金与304不锈钢的电子束焊接 | 中文 | 王廷 | 哈尔滨工业大学 | 对TA15钛合金和304不锈钢的电子束焊接进行了研究,对接头显微组织、相组成和显微硬度进行了分析.结果表明,TA15与304不锈钢电子束焊接性较差,在较小的热应力下即在焊缝内产生大量裂纹.焊缝内生成连续分布的化合相,主要包括TiFe2,TiFe,Cr2Ti等,脆性化合物的产生是裂纹形成的根本原因.焊缝区内显微硬度明显高于母材,且TiFe2的硬度高于TiFe相,贯穿裂纹在TiFe2相富集的区域产生.二者的直接电子束焊接难以实现,需要添加中间层以改善焊缝的冶金条件,改变化合物的种类和分布,从而实现可靠连接. | 关键词 | TA15钛合金;304不锈钢;电子束焊接;显微组织;显微硬度; | 焊接学报 | 2010 |  | 40 | 05 | 53 | 56
[5 empty] | 张秉刚 | 哈尔滨工业大学
[5 empty] | 陈国庆 | 哈尔滨工业大学
[5 empty] | 冯吉才 | 哈尔滨工业大学
127 |  |  | 钛基钎料真空钎焊立方氮化硼的分析 | 中文 | 卢金斌 | 中原工学院 | 采用Ti-Zr-Ni-Cu钎料在优化钎焊温度和时间下对CBN磨粒进行了真空钎焊试验,实现了CBN与钢基体的高强度连接.采用SEM对CBN表面化合物三维形貌进行了观察分析,采用EDS分析了CBN表面化合物及钎料与钢基体界面成分变化,采用XRD对焊后的CBN磨粒及其表面的化合物进行了物相分析,最后对CBN试样进行了断口分析.结果表明,CBN表面生成了Ti元素的的针状、块状化合物TiB2和TiN,磨粒与钎料间界面形成化学冶金结合,这正是CBN与Ti-Zr-Ni-Cu有良好润湿性和高强度连接的主要原因.断口形貌的分析表明,CBN与Ti-Zr-Ni-Cu钎料间的断口发生在CBN磨粒内部,说明CBN磨料与Ti-Zr-Ni-Cu合金钎料的结合强度大于CBN磨粒本身的强度. | 关键词 | 真空钎焊;钛基钎料;立方氮化硼; | 焊接学报 | 2010 |  | 40 | 05 | 57 | 60
[5 empty] | 穆云超 | 中原工学院
[5 empty] | 孟普 | 中原工学院
128 |  |  | Be/Al/Be激光焊接接头显微组织分析 | 中文 | 李玉斌 | 中国工程物理研究院 | 铝为过渡材料,运用激光焊接技术实现了铍与铍激光熔焊连接.采用扫描电镜(SEM)、金相显微镜(OM)、微控电子万能试验压力机及微区X射线衍射仪(XRD)对焊接接头的显微组织、剪切断口形貌、力学性能及相结构进行了试验研究.结果表明,Be/Al/Be激光焊接接头为铝与铍形成类似复合材料的双相组织,接头抗剪强度介于铝和铍的抗剪强度之间,随着焊缝组织铍含量增加,接头抗剪强度呈上升趋势、焊接接头断裂形式由塑性断裂向脆性断裂转变、断口形貌由韧窝断口向准解理断口过渡,焊缝中的金属化合物是导致焊缝失效断裂的主要原因. | 关键词 | 铍;激光焊接;微观组织;抗剪强度;断口形貌; | 焊接学报 | 2010 |  | 40 | 05 | 61 | 64
[5 empty] | 蒙大桥 | 中国工程物理研究院
[5 empty] | 刘柯钊 | 中国工程物理研究院
[5 empty] | 谢志强 | 中国工程物理研究院
129 |  |  | 变电极力对管板单面电阻点焊质量的影响 | 中文 | 梁彩平 | 上海第二工业大学 | 根据管板单面电阻点焊结构特点,建立了采用伺服焊枪的管板单面电阻点焊试验系统.针对管板焊接过程中变形大、形成环形熔核质量不可靠等问题,提出了基于改变焊接过程中电极力来提高焊点质量的方法,并研究变电极力对管板焊焊点强度及焊接变形影响的规律.结果表明,通电阶段熔核生成初期减小电极力,可明显提高焊点拉剪强度,减小焊接变形;冷却阶段减小电极力对焊点质量也有所提高,但影响较小.研究结果对管板焊接工艺参数的制定及单面电阻点焊在车身焊装中广泛安全的应用具有重要意义. | 关键词 | 单面点焊;伺服焊枪;变电极力;焊点质量; | 焊接学报 | 2010 |  | 40 | 05 | 65 | 68
[5 empty] | 刘晓航 | 上海第二工业大学
[5 empty] | 田浩彬 | 上海第二工业大学
130 |  |  | 基于DSP的斜特性式脉冲CO2焊数字化电源 | 中文 | 俞建荣 | 北京石油化工学院 | 以数字信号处理器DSP为主控芯片,设计了一种斜特性式脉冲CO2焊数字化电源.采用新型的斜特性算法在焊接过程中自动调节电源外特性斜率,实现了电弧在大范围内的稳定性.设计方案采用了独立的送丝系统和全桥逆变主电路,选择了燃弧平均电压作为其它焊接参数控制的基准.充分利用了片内软硬件资源,产生一路控制信号并转换成双边沿脉冲输出,计算维弧所需要的外特性斜率,通过电弧电压自动调节,保持电弧稳定.系统硬件结构简单可靠,控制软件可通过仿真器并行接口更新算法.结果表明,该斜特性脉冲电源工作稳定,可靠性高. | 关键词 | 脉冲CO2焊;斜特性;逆变电源; | 焊接学报 | 2010 |  | 40 | 05 | 69 | 72
[5 empty] | 蒋力培 | 北京石油化工学院
[5 empty] | 邹勇 | 北京石油化工学院
[5 empty] | 龚永飞 | 北京石油化工学院
131 |  |  | 保护气流量和弧长变化对电弧温度场与流场的影响 | 中文 | 杜华云 | 太原理工大学 | 在建立了二维稳态自由燃烧的钨极氩弧焊电弧的轴对称模型的前提下,对不同弧长的电弧和改变保护气流量的电弧模型的温度场和流场进行计算比较.弧长增大,电弧的温度值、电弧电压和电弧轴向速度增加,弧长在8～10mm时轴向速度趋于稳定,气流质量得到了改善.适中的弧长可使阳极试板表面的热输入最大.保护气对电弧有压缩作用,使电弧温度升高.加大流量后对流散热的作用更明显,电极侧面的顺时针漩涡流被抵消和压缩,轴向速度的极大值区向着电极的方向运动,流线也变得相对整齐,但减缓了电弧在熔池表面的流速. | 关键词 | 电弧;数值模拟;气流量;弧长; | 焊接学报 | 2010 |  | 40 | 05 | 73 | 76
[5 empty] | 安艳丽 | 太原理工大学
[5 empty] | 卫英慧 | 太原理工大学
[5 empty] | 王文先 | 太原理工大学
[5 empty] | 樊丁 | 兰州理工大学
132 |  |  | C_f/SiC复合材料与钛合金Ag-Cu-Ti-C_f复合钎焊 | 中文 | 熊进辉 | 北京科技大学 | 采用Ag-Cu-Ti-Cf(Cf:碳纤维)复合钎料作中间层,在适当的工艺参数下真空钎焊Cf/SiC复合材料与钛合金,利用SEM,EDS和XRD分析接头微观组织结构,利用剪切试验检测接头力学性能.结果表明,钎焊时复合钎料中的钛与Cf/SiC复合材料反应,在Cf/SiC复合材料与连接层界面形成Ti3SiC2,Ti5Si3和少量TiC化合物的混合反应层.复合钎料中的铜与钛合金中的钛发生互扩散,在连接层与钛合金界面形成不同成分的Cu-Ti化合物过渡层.钎焊后,形成碳纤维强化的致密复合连接层.碳纤维的加入缓解了接头的残余热应力,Cf/SiC/Ag-Cu-Ti-Cf/TC4接头抗剪强度明显高于Cf/SiC/Ag-Cu-Ti/TC4接头. | 关键词 | 碳纤维增强碳化硅;钛合金;复合钎焊; | 焊接学报 | 2010 |  | 40 | 05 | 77 | 80
[5 empty] | 黄继华 | 北京科技大学
[5 empty] | 张华 | 北京科技大学
[5 empty] | 赵兴科 | 北京科技大学
133 |  |  | 基于生死单元的激光熔覆温度场数值模拟 | 中文 | 赵洪运 | 哈尔滨工业大学 | 计算了不同激光功率条件下粉末粒子到达基体前的温升情况,并将粉末粒子到达基体前的温度作为初始条件,采用生死单元法对单道和多道激光熔覆温度场进行了研究.利用熔池尺寸和形貌,验证了模型的可靠性.结果表明,粉末粒子温升和激光功率呈线性关系,单道熔覆层的温度变化呈一个锯齿状,升温过程近似呈直线上升,降温曲线近似呈双曲线的一支,而多道熔覆过程中,温度场呈后拖的偏椭圆状.节点上的热循环经过逐渐增大的峰值,峰值温度最终趋于稳态. | 关键词 | 激光熔覆;生死单元;温度场;初始条件; | 焊接学报 | 2010 |  | 40 | 05 | 81 | 84
[5 empty] | 舒凤远 | 哈尔滨工业大学
[5 empty] | 张洪涛 | 哈尔滨工业大学
[5 empty] | 杨贤群 | 哈尔滨工业大学
134 |  |  | 基于固有频率变化和载荷特性的点焊疲劳寿命预测 | 中文 | 李学朋 | 北京工业大学 | 基于疲劳试验和动态响应试验,对单点拉剪点焊试件在恒幅、变幅和随机疲劳过程中的固有频率变化特性进行了研究.通过恒幅、变幅疲劳损伤过程中的频率响应函数曲线和各阶模态固有频率的比较,提出以载荷和频率变化率作为描述点焊疲劳损伤的特征参量,并利用剩余寿命比,建立了频率变化率与参量的线性关系,并以此关系描述随机载荷的疲劳过程.根据加载载荷、频率变化率和当前循环数来预测寿命,适用于载荷谱已知,固有频率可测情况下的疲劳寿命预测,预测值与试验值吻合较好. | 关键词 | 点焊;动态响应;固有频率;疲劳;寿命预测; | 焊接学报 | 2010 |  | 40 | 05 | 85 | 88
[5 empty] | 尚德广 | 北京工业大学
[5 empty] | 周健伟 | 北京工业大学
[5 empty] | 包名 | 北京工业大学
135 |  |  | 氮对316L不锈钢焊缝凝固模式和组织的影响 | 中文 | 邓宝柱 | 昆明理工大学 | 采用氮含量不同的三种焊丝分别对316L奥氏体不锈钢进行了TIG焊接,通过金相显微镜和扫描电镜对其焊缝微观组织进行了观察,对比分析了焊缝的凝固模式和焊缝组织的析出行为,研究了氮对焊缝凝固模式和组织的影响.结果表明,焊缝氮含量为0.018%时,焊缝的主要凝固模式为初生相为铁素体的FA模式,δ铁素体以蠕虫状或网状分布于枝晶轴上;氮含量增加到0.088%和0.16%时,焊缝的主要凝固模式转变为初生相为奥氏体的AF模式,δ铁素体以颗粒状分布于初生奥氏体枝晶间,其数目明显减少;焊缝奥氏体组织随着氮含量的增加有明显的粗化趋势. | 关键词 | 氮;焊接;组织;凝固模式; | 焊接学报 | 2010 |  | 40 | 05 | 89 | 92
[5 empty] | 马成勇 | 中国钢铁研究总院结构材料研究所
[5 empty] | 彭云 | 昆明理工大学
[5 empty] | 田志凌 | 中国钢铁研究总院结构材料研究所
[5 empty] | 廖丕博 | 昆明理工大学
136 |  |  | 焊缝区焊接热循环测试程序系统的设计 | 中文 | 胡艳华 | 内蒙古工业大学 | 自行设计了焊缝区焊接热循环测试的程序系统.该程序系统由焊接数据库模块、焊接热循环基础数据采集模块、焊接热循环参数计算模块三大模块组成,集信号自动采集、存储及运算处理等功能于一体,并可以以适当的形式显示或记录测试结果.试验过程中保持同一加热速度不变,实测得到的10CrMo910钢焊缝区焊接热循环的峰值温度和由测试程序得到的峰值温度相差不大,且均较已报道的10CrMo910钢焊接热影响区热循环的峰值温度有较大提高.同时,由测试程序可以更加快捷地获得试验结果.自行设计的程序可以满足实验室进行材料焊接性评定研究的需要. | 关键词 | 焊缝区;焊接热循环;测试程序系统; | 焊接学报 | 2010 |  | 40 | 05 | 93 | 96
[5 empty] | 陈芙蓉 | 内蒙古工业大学
[5 empty] | 解瑞军 | 内蒙古工业大学
[5 empty] | 李海涛 | 内蒙古工业大学
137 |  |  | 高效MAG焊接旋转射流过渡时液流束的运动分析 | 中文 | 王军 | 河北科技大学 | 利用高速摄像研究了高效MAG焊接旋转射流过渡过程,对旋转射流过渡过程中液流束以及电弧运动进行了观察.通过分析液流束和焊接电弧上的作用力,揭示了旋转射流过渡时液流束的运动特性以及液流束的运动与焊接电弧的运动之间的主从关系.指出旋转射流过渡时特有的焊接电弧形态所产生的电弧力促使液流束的旋转,而液流束的旋转又带动焊接电弧的旋转.在旋转过程中,液流束上阳极斑点力促进了液流束的旋转,而工件上阴极斑点的粘着性阻碍了电弧的旋转.因此可以通过控制焊接电弧形态,达到控制旋转射流过渡过程的目的. | 关键词 | 液流束;旋转射流过渡;运动分析; | 焊接学报 | 2010 |  | 40 | 05 | 97 | 100
[5 empty] | 王会霞 | 河北科技大学
[5 empty] | 胡云岩 | 河北科技大学
[5 empty] | 汪殿龙 | 河北科技大学
138 |  |  | X80管线钢焊接热影响区组织和性能分析 | 中文 | 陈延清 | 天津大学 | 采用焊接热模拟技术和金相显微组织分析技术,对首钢研制开发的X80热轧板卷在不同焊接热循环下的组织和力学性能变化规律进行了深入分析.结果表明,粗晶热影响区是X80管线钢焊接热影响区中冲击韧性较差的区域,存在严重脆化.粗晶热影响区脆化是由于晶粒的粗化以及粒状贝氏体、上贝氏体、M-A组元等非平衡中低温转变产物数量增多造成的,且其冲击韧性随着t8/5的增加而降低.细晶热影响区是X80管线钢焊接热影响区的软化区域,软化程度随着焊接热输入的增加而增加. | 关键词 | X80管线钢;粗晶热影响区;韧性;显微组织; | 焊接学报 | 2010 |  | 40 | 05 | 101 | 104
[5 empty] | 杜则裕 | 天津大学
[5 empty] | 许良红 | 首都钢铁集团技术研究院
139 |  |  | Nb-Mo系X80管线钢焊接冷裂纹敏感性的研究与预测 | 中文 | 李亚娟 | 天津大学 | 通过插销试验获得Nb-Mo合金化的X80管线钢焊接冷裂纹下临界应力,分析发现Nb-Mo合金化的X80管线钢具有较小的冷裂敏感性.测量了不同焊接工艺条件下的焊接热循环参数、焊接热影响区最高硬度、熔敷金属初始扩散氢含量,和冷却到50℃时的残余扩散氢含量,建立了Nb-Mo合金化的X80管线钢冷裂纹判据公式,并对判据进行了分析.结果表明,在低氢条件下,钢的抗冷裂能力随着热影响区最高硬度的增大而提高;高氢条件下,钢的抗冷裂能力随着热影响区最高硬度的增大而降低;在试验硬度范围内冷裂倾向随残余扩散氢含量的增加而增大. | 关键词 | 管线钢;临界应力;插销试验;裂纹预测; | 焊接学报 | 2010 |  | 40 | 05 | 105 | 108
[5 empty] | 李午申 | 天津大学
[5 empty] | 谢琦 | 天津大学
140 |  |  | 铝合金高功率激光-MIG复合焊热源形态特征 | 中文 | 高志国 | 上海交通大学 | 为深入理解铝合金大功率激光-MIG复合焊热源空间分布特征,设计了以激光功率、电弧功率以及激光与电弧之间的距离为因素的全因子试验,采用高速摄影和图像处理技术得到等离子体的宽度和面积.结果表明,复合焊中热源功率存在一定的阈值,随着功率的增加低于这个数值等离子体尺寸减小而超过这个数值等离子体呈膨胀趋势,在高功率复合焊中等离子体宽度随光束功率的增加而增大.激光束与电弧之间的距离影响等离子体空间的几何分布,但是随着激光束与电弧之间距离的逐渐增加,复合焊焊接过程中的等离子体存在一个维持、膨胀和恢复的不断重复的周期过程. | 关键词 | 等离子体;高功率激光-MIG复合焊;铝合金;热源距离; | 焊接学报 | 2010 |  | 40 | 05 | 109 | 112
[5 empty] | 李亚玲 | 上海交通大学
[5 empty] | 付俊 | 上海交通大学
[5 empty] | 黄坚 | 上海交通大学
141 |  |  | B170P1差厚高强钢激光焊接工艺与力学性能分析 | 中文 | 陈炜 | 江苏大学 | 选取1.0mm和1.5mm厚的B170P1高强度钢为研究对象,采用不同激光焊接工艺参数对其进行激光拼焊,焊后对焊接接头进行金相检验及显微硬度测试,分析了母材、焊缝及热影响区的微观组织特性;对焊后试样进行拉伸试验,研究了激光焊接工艺对力学性能的影响.结果表明,焊接功率的增加造成焊缝中粒状贝氏体数量增多,材料韧性变差;焊接速度大时焊缝中晶界铁素体以条状居多,焊接速度小时焊缝中主要是块状铁素体;激光热输入较小时,晶粒尺寸随热输入的增加增长迅速,调节热输入大小可抑制晶粒增长. | 关键词 | 高强钢;激光焊接;单向拉伸;微观组织; | 焊接学报 | 2010 |  | 40 | 06 | 1 | 4
[5 empty] | 陈康敏 | 江苏大学
[5 empty] | 薛雷 | 江苏大学
[5 empty] | 俞海良 | 上海交通大学
[5 empty] | 蔡艳 | 上海交通大学
142 |  |  | 合金元素偏聚夹杂对针状铁素体管线钢焊接热影响区氢鼓泡的影响 | 中文 | 周成双 | 中国石油大学(北京) | L360MCS针状铁素体管线钢焊接接头经HIC试验后热影响区产生大量的氢鼓泡.剥开氢鼓泡的上半部分,露出氢鼓泡的断口形貌.用扫描电镜和EDS分析氢鼓泡的上下两部分.结果表明,在绝大多数氢鼓泡的形核区存在偏聚的颗粒状Ca,Al元素夹杂物.分析认为H原子进入基体后,夹杂物周围的内应力和空位浓度升高是形成氢鼓泡裂纹形核空腔的主要原因,活性H原子在空腔内复合成H2分子导致空腔中活性H原子浓度低于基体中氢原子浓度是氢高压形成的重要原因. | 关键词 | 夹杂;热影响区;L360MCS;氢鼓泡; | 焊接学报 | 2010 |  | 40 | 06 | 5 | 8
[5 empty] | 郑树启 | 中国石油大学(北京)
[5 empty] | 陈长风 | 中国石油大学(北京)
[5 empty] | 陈松 | 中原石油勘探局工程建设总公司
143 |  |  | 基于电弧喷涂技术的钢基模具快速制造方法 | 中文 | 李德元 | 沈阳工业大学 | 在由快速原形技术得到的3D模型上采用热喷涂方法进行逐层喷涂,最终沉积为具有预定内部型腔尺寸和外观形状的钢基汽车拉延模具.这些模具采用高强钢丝材喷涂而成,能够满足模具使用寿命的要求.通过喷涂丝材选择和喷涂层冷速的控制来保证在沉积层中形成马氏体组织,使沉积层具有足够的硬度和耐磨性,并具有良好的抗裂性.还通过有限元方法分析了沉积层的温度和应力,以保证模具的尺寸精度.采用这种工艺制作了实际生产应用的钢基拉延模具,其尺寸精度和力学性能可以满足要求,并已经在生产中试用. | 关键词 | 模具;电弧喷涂;快速原型;马氏体相变;应力场; | 焊接学报 | 2010 |  | 40 | 06 | 9 | 12
[5 empty] | 张洪兵 | 沈阳工业大学
[5 empty] | 韩海玲 | 沈阳工业大学
[5 empty] | 张忠礼 | 沈阳工业大学
144 |  |  | 低碳钢管子全位置A-TIG焊接法 | 中文 | 张瑞华 | 兰州理工大学 | A-TIG焊是一种新型高效的焊接法,具有熔深深,热影响区小、焊缝窄、变形量小、效率高等特点.对低碳钢管子全位置A-TIG焊接法进行了研究.在分析了涂覆活性剂后管子全位置焊接过程中熔池的受力状态的基础上,制定了相关焊接工艺.对6mm厚的低碳钢管子焊接时不开坡口,将活性剂刷涂于待焊焊道表面,使用管道全位置焊机进行焊接,可以一次焊透,并能单面焊双面成形.突破了管道全位置焊机只能焊接薄壁管的局限性,使得管道全位置焊机的使用范围进一步扩大,焊接效率大幅度提升. | 关键词 | 活性焊;低碳钢管;全位置焊接; | 焊接学报 | 2010 |  | 40 | 06 | 13 | 16
[5 empty] | 王海涛 | 兰州理工大学
[5 empty] | 王荣 | 苏州工业园区华焊科技有限公司
[5 empty] | 潘乾刚 | 中国东方电气集团东方锅炉(集团)股份有限公司
145 |  |  | 高压水环境模糊滑模焊缝跟踪 | 中文 | 李志刚 | 华东交通大学 | 在搭建高压水环境旋转电弧焊接硬件平台的基础上,对高压舱中焊缝信息检测跟踪系统的组成进行了分析,得到系统传递函数和离散状态方程;基于此离散状态方程,分别用模糊和模糊滑模控制器对含噪声的阶跃信号进行了模拟跟踪,表明模糊滑模控制器有很好的抗干扰性能.设计了适宜的模糊滑模控制器,在高压水环境进行了实际焊缝跟踪试验.通过理论分析和试验结果,证明模糊滑模控制器在高压水环境下旋转电弧焊接焊缝跟踪控制中是有效的. | 关键词 | 高压水环境;焊缝跟踪;模糊滑模控制器; | 焊接学报 | 2010 |  | 40 | 06 | 17 | 20
[5 empty] | 张华 | 南昌大学
[5 empty] | 贾剑平 | 南昌大学
[5 empty] | 熊勇 | 南昌大学
146 |  |  | 焊丝成分对高速列车转向架焊接接头性能的影响 | 中文 | 陆善平 | 中国科学院金属研究所 | 采用富氩基CO2焊工艺对高速列车转向架用S355J2G3钢板进行焊接,分析了焊丝中C,Mn,Si和Nb元素在焊接过程中的烧损及过渡规律,并研究了焊丝中C,Mn,Si和Nb元素含量变化对焊接接头力学性能的影响.结果表明,在富氩基CO2保护焊工艺中,Mn,Si元素会产生烧损,合理提高焊丝中Mn,Si元素含量,才能获得与母材相匹配的焊接接头性能,C元素的烧损规律与焊丝中各元素的原始含量有关.随着焊丝中C,Si,Mn元素含量的增加,焊缝金属的强度增加,断后伸长率降低.Nb元素的加入会显著提高焊缝金属的强度,但同时会恶化其塑性和韧性,因此应严格控制焊丝中的Nb元素含量. | 关键词 | 熔合比;过渡系数;微观组织;力学性能; | 焊接学报 | 2010 |  | 40 | 06 | 21 | 24
[5 empty] | 魏世同 | 中国科学院金属研究所
[5 empty] | 李殿中 | 中国科学院金属研究所
[5 empty] | 李依依 | 中国科学院金属研究所
[5 empty] | 何广忠 | 长春轨道客车股份有限公司
[5 empty] | 赵旭 | 长春轨道客车股份有限公司
147 |  |  | TiC-NiCrBSi复合材料的激光熔覆成形性分析 | 中文 | 赵卫民 | 中国石油大学(华东) | 在一定的熔覆工艺下获得完整无缺陷的熔覆层,直接决定激光熔覆陶瓷-金属复合材料(MMC)的实际应用.利用CO2激光器在低碳钢表面制备"TiC-NiCrBSi"陶瓷-金属熔覆层,通过调整粉末配方改善熔覆层的表面成形和组织均匀性,通过分析气孔和裂纹的产生原因,采取对应措施获得了无缺陷熔覆层.结果表明,TiC质量分数可增加到40%,加入适量钼铁可改善表面成形以及TiC在组织中的分布均匀性;激光熔覆层中的裂纹为冷裂纹,镍基合金中加入TiC可因其变质剂作用而抑制裂纹的产生,但钼铁加入量过大则会促使产生裂纹.熔覆层中的气孔因使用有机粘结剂而产生,降低激光扫描速率或采用无机粘结剂可消除气孔. | 关键词 | 金属基复合材料;激光熔覆;成形;裂纹;气孔; | 焊接学报 | 2010 |  | 40 | 06 | 25 | 28
[5 empty] | 赫庆坤 | 中国石油大学(华东)
[5 empty] | 韩彬 | 中国石油大学(华东)
[5 empty] | 杨明磊 | 中国石油大学(华东)
148 |  |  | Nd:YAG激光焊接800 MPa TRIP钢的接头组织与性能 | 中文 | 王文权 | 吉林大学 | 采用Nd:YAG激光对强度为800MPa,厚度为1.2mm的TRIP钢板进行焊接.研究焊接速度对焊缝外观和截面成形的影响及接头的组织特点、硬度、强度和成形能力.激光功率相同,焊接速度较低时焊缝易产生气孔,速度较高时易发生飞溅;焊接速度对焊缝熔深及熔宽也有影响.焊缝组织主要由马氏体构成,从焊缝、热影响区到母材,组织中马氏体含量下降,接头的最高硬度出现在焊缝或热影响区.在平行于焊缝方向,焊接接头的抗拉强度高于母材,垂直于焊缝方向,接头的抗拉强度与母材相当.由于焊缝中出现马氏体,接头的塑性和韧性降低,板材的冲压成形能力下降. | 关键词 | 激光焊接;超高强钢;微观组织;性能; | 焊接学报 | 2010 |  | 40 | 06 | 29 | 32
[5 empty] | 马凯 | 长春工程学院
[5 empty] | 孙大千 | 吉林大学
[5 empty] | 姜春云 | 釜山大学
149 |  |  | GMAW焊高速旋转电弧传感信号特征分析 | 中文 | 石永华 | 华南理工大学 | 电弧传感直接使用焊接电信号进行焊缝跟踪,旋转电弧还可用于改善焊缝成形,具有重要的应用价值.基于气保护熔化极焊接(GMAW)的数学模型以及焊丝端部的运动学模型,对旋转电弧传感的电流信号进行了模拟.在不同焊接参数下进行了焊接试验,采集了电流波形.结果表明,数值模拟结果与实际焊接电流波形吻合.电弧传感电流波形左右半周的不对称性与焊炬偏差成正比.电弧旋转频率越高,电流变化幅度越小.旋转半径越大,电流波形的不对称性越明显.研究结果对于高速旋转电弧传感系统的设计具有指导意义. | 关键词 | 电弧传感;数学模型;焊缝跟踪; | 焊接学报 | 2010 |  | 40 | 06 | 33 | 36
[5 empty] | 曾松盛 | 华南理工大学
[5 empty] | 王国荣 | 华南理工大学
150 |  |  | 双熔化极旁路电弧焊控制系统控制器快速原型实现 | 中文 | 黄健康 | 兰州理工大学 | 在介绍了双熔化极旁路电弧焊这种高效的焊接方法基础上,采用了基于xPC实时目标环境,建立了双熔化极旁路电弧焊实时目标的硬件平台,运用Matlab/Simulink工具开发了双熔化极旁路电弧焊控制系统的快速原型,并进行了不同控制器下的焊接特性及工艺方面的试验研究.结果表明,模糊控制器的控制效果优于九点控制器,且快速原型控制系统具有很好的快速响应性能,能较好地实现双熔化极旁路电弧焊过程稳定焊接,焊缝成形美观、飞溅小. | 关键词 | 双熔化极;旁路电弧焊;控制系统;快速原型; | 焊接学报 | 2010 |  | 40 | 06 | 37 | 40
[5 empty] | 石玗 | 兰州理工大学
[5 empty] | 李妍 | 兰州理工大学
[5 empty] | 张裕明 | 美国肯塔基大学
[5 empty] | 卢立晖 | 兰州理工大学
[5 empty] | 樊丁 | 兰州理工大学
151 |  |  | 基于DSP的脉冲GMAW焊数字化控制系统 | 中文 | 李远波 | 广东工业大学 | 针对脉冲GMAW焊工艺要求,采用32位数字信号处理器TMS320F2812建立了基于DSP的数字化控制系统,实现了电流和弧长的双闭环全数字控制,取得了良好的控制性能.控制系统利用DSP内部集成的PWM产生模块,通过选择合适的工作方式实现了软开关主电路四路移相PWM信号的直接数字化控制.给出了系统控制原理及程序流程图,脉冲峰值和基值阶段采用变参数的数字PI控制,使得电流快速跟随给定信号,同时采用模糊控制方法对弧长进行闭环控制.结果表明,所设计的脉冲GMAW焊全数字控制系统满足设计要求,输出电流波形一致性好,可以实现快速、稳定的弧长调节,焊接过程稳定,焊缝成形美观. | 关键词 | 脉冲GMAW焊;软开关;数字化控制;双闭环控制; | 焊接学报 | 2010 |  | 40 | 06 | 41 | 44
[5 empty] | 黄石生 | 华南理工大学
152 |  |  | ZL109铝硅合金CO2激光焊接头组织与性能 | 中文 | 张伟华 | 吉林大学 | 采用CO2激光器在无填充金属的条件下对ZL109铝硅合金进行焊接,研究了焊接接头的微观组织与力学性能.结果表明,焊缝组织由胞状枝晶和树枝晶组成,焊缝物相主要是α-Al,Si和Mg2Si.焊缝显微硬度高于热影响区和母材,当焊接速度为3.0m/min,其平均值为125HV0.05.热输入对接头力学性能有显著的影响,随着热输入的增大,接头抗拉强度和断后伸长率均先增加后降低,当热输入为44J/mm时,接头抗拉强度和断后伸长率值最高(121.2MPa,4.3%),断裂发生在热影响区,断口表面具有脆性断裂特征. | 关键词 | ZL109铝硅合金;激光焊接;显微组织;力学性能; | 焊接学报 | 2010 |  | 40 | 06 | 45 | 48
[5 empty] | 邱小明 | 吉林大学
[5 empty] | 孙大千 | 吉林大学
[5 empty] | 赵熹华 | 吉林大学
153 |  |  | 石英纤维复合材料与因瓦合金的胶接辅助钎焊连接分析 | 中文 | 赵磊 | 哈尔滨工业大学 | 通过表面涂覆活性胶改性的方法,实现了石英纤维复合材料与因瓦合金的胶接辅助钎焊连接.结果表明,含有钛的液态活性胶在焊接加热过程中与石英纤维复合材料表面纤维发生反应,并通过Ag-Cu共晶钎料层、铜中间层与因瓦合金获得致密连接,接头产生TiO,TiC,CuTi,Fe2Ti等化合物,其结构可表示为QFSC/TiO+Si+TiC+Cu(s,s)/CuTi+Cu(s,s)+Ag(s,s)/Cu(s,s)+Ag(s,s)+Fe2Ti/Invar.由不同钎焊温度接头的剪切性能对比试验得出,在850℃保温15min时的接头抗剪强度达到最大值44MPa.表面涂覆活性胶对钎料润湿的促进作用、活性金属元素Ti与复合材料纤维的化学反应及接头焊缝区产生的化合物生成相是影响连接性能的主要因素. | 关键词 | 石英纤维复合材料;因瓦合金;胶体;钎焊; | 焊接学报 | 2010 |  | 40 | 06 | 49 | 52
[5 empty] | 张丽霞 | 哈尔滨工业大学
[5 empty] | 田晓羽 | 哈尔滨工业大学
[5 empty] | 何鹏 | 哈尔滨工业大学
[5 empty] | 冯吉才 | 哈尔滨工业大学
154 |  |  | 超(超)临界火电机组T91和TP347H焊接性分析 | 中文 | 郑楷 | 吉林大学 | 通过珠海发电厂中港合资项目1期工程2×600MW燃煤发电机组超临界压力和超570℃高温的锅炉制造及安装,在锅炉受热面中的再热器、过热器、省煤器和主蒸汽管路和联箱采用了国外生产的铁素体SA213—T91(采用国家标准GB5310—T91)和国外生产的奥氏体SA213—TP347H耐热钢,经分析阐述了两种耐热钢的金属特点和焊接性.通过试验,确定了T91钢和TP347H钢在锅炉生产和运行过程中产生裂纹、腐蚀、脆化等缺陷的主要因素.有针对性的采取了相应的工艺措施,进行了母材和焊接材料的工艺评定,获得了优良的焊接接头.有利于推广使用T91和TP347H耐热钢超(超)临界火电机组锅炉的制造. | 关键词 | 临界;T91;TP347H;异种钢;焊接; | 焊接学报 | 2010 |  | 40 | 06 | 53 | 55
[5 empty] | 徐德生 | 吉林大学
[5 empty] | 张雪莲 | 广东省粤电集团珠海发电厂
[5 empty] | 谢芳 | 广东省粤电集团珠海发电厂
155 |  |  | 有限元分析热物理参量对焊接残余应力峰值特征的影响 | 中文 | 闫德俊 | 哈尔滨工业大学 | 利用非线性有限元方法对平板TIG焊进行了数值模拟.使用随温度变化的材料热物理参量,采用双椭球热源模型,研究了热导率、比热容及密度三个热物理参量对焊接残余应力的影响.结果表明,热导率降低可使焊接残余应力升高,纵向残余应力峰值会从双峰特征过渡到单峰特征;比热容降低可使焊接残余应力峰值降低;密度增大可使焊接残余应力增加,纵向残余应力峰值的双峰效应逐渐减弱;因此,热导率、比热容和密度3个参量是导致铝合金纵向焊接残余应力峰值比屈服极限低以及焊缝附近呈现双峰分布特征的重要原因.使用切条释放法对材料参量为2024—T4的铝合金平板中纵向焊接残余应力模拟结果进行试验验证,模拟结果与试验结果吻合良好,证明了模拟结果的正确性. | 关键词 | 数值模拟;纵向残余应力;热物理参量;双峰效应; | 焊接学报 | 2010 |  | 40 | 06 | 56 | 60
[5 empty] | 刘雪松 | 哈尔滨工业大学
[5 empty] | 杨建国 | 哈尔滨工业大学
[5 empty] | 方洪渊 | 哈尔滨工业大学
156 |  |  | 基于相似理论的构件与模拟件之间焊接残余应力关系的建立 | 中文 | 姬书得 | 沈阳航空工业学院 | 以相似理论为基础,提出了基于温度场完全相似的虚拟模拟件的概念,结合热传导理论得到的表征模拟件与实际结构之间焊接残余应力差异的应力修正系数,推导出了模拟件与实际结构之间焊接残余应力对应关系的数学表达式.同时,利用比例系数为1∶1.5的平板模拟件与实际平板的焊接试验证实了焊接残余应力对应关系的正确性.这为缩小的物理模型预测大型实际构件的应力分布规律提供了一种新思路,具有重要的理论意义与实际工程意义. | 关键词 | 相似理论;热传导理论;模拟件;焊接残余应力; | 焊接学报 | 2010 |  | 40 | 06 | 61 | 64
[5 empty] | 张利国 | 沈阳航空工业学院
[5 empty] | 李雅范 | 哈尔滨工业大学
[5 empty] | 刘雪松 | 哈尔滨工业大学
[5 empty] | 方洪渊 | 哈尔滨工业大学
157 |  |  | 镁合金真空电子束深熔焊接及焊缝成形数值模拟 | 中文 | 罗怡 | 西北工业大学 | 对10mmAZ61镁合金板材进行了真空电子束深熔焊接数值模拟研究.考虑到焊接过程中高温金属蒸气等离子体的热效应及真空电子束焊接"匙孔"深熔热效应特征,建立了高斯面热源与双椭球体热源复合的移动热源模型,采用数值模拟的方法研究了镁合金真空电子束焊接温度循环特征及不同焊接工艺对焊缝成形的影响.结果表明,建立的复合热源模型能够获得电子束深熔焊接的效果,并可模拟不同焊接工艺下的温度场分布与电子束热源作用下的焊缝成形,这也证明了该模型在AZ61镁合金电子束平板焊接的热效应模拟中有较好的适用性. | 关键词 | 镁合金;电子束焊接;复合热源;焊缝成形;数值模拟; | 焊接学报 | 2010 |  | 40 | 06 | 65 | 68
[5 empty] | 刘金合 | 西北工业大学
[5 empty] | 叶宏 | 重庆理工大学
[5 empty] | 申彬 | 重庆理工大学
158 |  |  | 热输入对9Ni钢焊接接头组织及低温冲击性的影响 | 中文 | 孟根巴根 | 内蒙古工业大学 | 采用不同焊接工艺对9Ni低温钢进行埋弧焊接,通过金相显微镜和扫描电镜对其焊缝和热影响区微观组织及断口形貌进行了观察,研究了热输入对焊缝组织及低温韧性的影响.结果表明,随着热输入的增大,9Ni钢的焊缝中枝晶偏析减弱,析出相含量减少,断口韧窝尺寸变大变深,使焊接接头低温冲击性升高.不同热输入下焊接接头各个部位-196℃的冲击吸收功也高于标准值,硬度均小于标准规定的400HV,均满足使用要求.研究结果对9Ni钢的实际焊接提供了理论依据,对正确制订焊接工艺具有一定的指导意义. | 关键词 | 9Ni钢;热输入;焊接接头;显微组织;低温韧性; | 焊接学报 | 2010 |  | 40 | 06 | 69 | 72
[5 empty] | 马成勇 | 中国钢铁研究总院
[5 empty] | 彭云 | 中国钢铁研究总院
[5 empty] | 田志凌 | 中国钢铁研究总院
[5 empty] | 林文光 | 内蒙古工业大学
159 |  |  | NiTi/NiTiNb复合板的钎焊制备与性能 | 中文 | 赵兴科 | 北京科技大学 | 以AgCu为钎料、真空钎焊方法制备了NiTi/NiTiNb复合板,研究了复合板的界面组织与弯曲变形行为.结果表明,AgCu真空钎焊NiTi/NiTiNb接头具有良好的力学性能,室温和0℃下弯曲120°复合板未开裂也未断裂.复合板呈现良好的形状记忆特性,形状恢复温度介于这两种组成金属的中间,并且温度范围较宽,是两种记忆合金协调变形的结果.无论在室温还是0℃下,复合板的弯曲应力—应变曲线均呈现明显的滞迟环,具有好的阻尼性能. | 关键词 | 钎焊;记忆合金;复合板;应力—应变; | 焊接学报 | 2010 |  | 40 | 06 | 73 | 76
[5 empty] | 唐佳伟 | 北京科技大学
[5 empty] | 黄继华 | 北京科技大学
[5 empty] | 张华 | 北京科技大学
160 |  |  | Sn-9Zn-xCe钎料显微组织及钎焊性能的分析 | 中文 | 胡玉华 | 南京航空航天大学 | 研究了添加稀土元素Ce对Sn-9Zn无铅钎料的润湿铺展性能、显微组织和焊点力学性能的影响.结果表明,Ce元素的加入改善了钎料的润湿铺展性能,质量分数为0.08%时,钎料的铺展面积达到最大,润湿性能最佳.随着Ce元素的加入,钎料的基体组织得到细化,富Zn相逐渐减少,当元素Ce的添加量大于0.08%时,钎料的显微组织中出现块状稀土元素Ce和Sn的金属间化合物.无铅钎料Sn-9Zn中稀土元素Ce的添加量为0.08%时,钎料焊点的力学性能最佳. | 关键词 | 稀土元素Ce;无铅钎料Sn-Zn;润湿铺展性能;力学性能;显微组织; | 焊接学报 | 2010 |  | 40 | 06 | 77 | 80
[5 empty] | 薛松柏 | 南京航空航天大学
[5 empty] | 陈文学 | 南京航空航天大学
[5 empty] | 王慧 | 南京航空航天大学
161 |  |  | 液体燃料-空气/氧气混合助燃超音速火焰喷涂枪的研制 | 中文 | 贾鹏 | 中国民航大学 | 采用枪内混气方式,设计研制了一种采用炽热体作为稳焰器的液体燃料-空气/氧气混合助燃超音速火焰喷涂枪.用SprayWatch热喷涂监测系统测试喷涂枪焰流出口速度和温度,并研究喷涂工艺对WC-12Co涂层组织和性能的影响.结果表明,喷涂枪焰流出口速度超过1300m/s,焰流温度可在2302～3410K之间进行精确调节,精度达到±50K;提高空气/氧气比,涂层中WC保留率明显提高,使涂层硬度比氧气助燃时得到明显提高;采用空气助燃进行喷涂,可以得到厚度超过5mm的WC-12Co涂层. | 关键词 | 超音速火焰喷涂枪;稳焰器;混合助燃;WC-12Co涂层; | 焊接学报 | 2010 |  | 40 | 06 | 81 | 84
[5 empty] | 王志平 | 中国民航大学
[5 empty] | 李娜 | 中国民航大学
[5 empty] | 李亚娟 | 中国民航大学
162 |  |  | 时效对SnCuSb/Cu钎焊接头抗剪强度与断口特征的影响 | 中文 | 孟工戈 | 哈尔滨理工大学 | 研究了150℃时效对Sn-0.7Cu-xSb/Cu(x=0,0.25,0.5,0.75,1.0)钎焊接头抗剪强度和断口特征的影响.结果表明,随着Sb元素含量的增加,钎焊接头的抗剪强度升高;接头抗剪强度随时效时间的增加而明显降低.接头剪切断裂的位置是在钎料上,也出现在钎料和金属间化合物Cu6Sn5之间.对于焊后态试样,其断裂位置在钎料上的情况占绝大部分,断口上分布有大量韧窝,断裂类型主要是韧性断裂.随时效时间的增加,接头的断裂位置向钎料与界面化合物各占一半过渡.时效500h,断口处已经可以看到Cu3Sn的存在,断口已经由韧性转变为脆性. | 关键词 | 钎焊接头;抗剪强度;时效;断口;SnCuSb; | 焊接学报 | 2010 |  | 40 | 06 | 85 | 88
[5 empty] | 李丹 | 哈尔滨理工大学
[5 empty] | 李正平 | 哈尔滨理工大学
[5 empty] | 王彦鹏 | 哈尔滨理工大学
[5 empty] | 陈雷达 | 大连理工大学
163 |  |  | 1Cr18Ni9Ti+Q235复合钢板对接焊缝组织和抗腐蚀性能分析 | 中文 | 王文先 | 太原理工大学 | 针对内复合不锈钢焊管制造,采用4种焊接工艺对厚度为3mm+10mm的1Cr18Ni9Ti+Q235复合钢板对接焊缝进行了自动焊接,对焊接接头进行显微组织分析、拉伸、内外弯曲、冲击试验、电化学和晶间腐蚀试验.结果表明,采用TIG焊焊接复层,复层焊缝显微组织为奥氏体加少量铁素体,在1moL/L的盐酸溶液中进行电化学腐蚀试验,其抗电化学腐蚀性能与母材复层相近,无晶间腐蚀现象.基体采用TIG焊的焊接接头,基体焊缝组织为较高强韧性的板条状马氏体,满足力学性能要求.而基体采用SAW焊的焊接接头,基体焊缝力学性能和复层焊缝抗腐蚀性能均不能满足要求. | 关键词 | 不锈钢复合板;焊接工艺;力学性能;抗腐蚀性能; | 焊接学报 | 2010 |  | 40 | 06 | 89 | 92
[5 empty] | 王一峰 | 太原理工大学
[5 empty] | 刘满才 | 太原理工大学
[5 empty] | 程福昌 | 太原阳光园不锈钢制品有限公司
[5 empty] | 吴伟 | 太原阳光园不锈钢制品有限公司
164 |  |  | 大型框架结构堆焊过程的动态应力及残余应力分析 | 中文 | 钟志勇 | 上海宝钢设备检修有限公司 | 对大面积激光熔覆和MIG堆焊过程中结构动态应力演变行为进行了研究.结果表明,激光熔覆过程在结构中引起的动态应力值较小,远小于结构的屈服强度.MIG焊堆焊过程中动态应力最大值出现在立柱中部位置,最大拉应力为311.27MPa,已超过材料的屈服强度;焊后对结构宽度方向的尺寸进行了测量,比原始尺寸增加了0.4mm.用盲孔法测试了堆焊前后结构的残余应力,无论是激光熔覆还是MIG堆焊,堆焊层局部残余应力均比原始应力有较大的增加,最大应力值均在220MPa左右. | 关键词 | 动态应力;残余应力;激光熔覆;堆焊; | 焊接学报 | 2010 |  | 40 | 06 | 93 | 96
[5 empty] | 傅卫 | 上海宝钢设备检修有限公司
[5 empty] | 顾轶蓉 | 上海宝钢设备检修有限公司
[5 empty] | 毕刚 | 上海宝钢设备检修有限公司
165 |  |  | X80管线钢环焊缝接头残余应力的数值模拟 | 中文 | 李亚娟 | 天津大学 | 利用SYSWELD有限元分析软件,以热弹塑性理论为基础,采用双椭球焊接热源模型,对X80管线钢环焊缝接头的焊接温度场和应力场进行了模拟仿真.得到了焊接残余应力的分布规律,即焊缝及近缝区的残余应力值较大,远离焊缝中心残余应力值逐渐减小;由于表面和心部散热条件不同,造成了管道表面和心部的残余应力方向上的差异或数值大小的不同.研究了焊接工艺参数对残余应力的影响规律.结果表明,随着热输入的增大和预热温度的提高残余应力值逐渐降低;为了减小焊接残余应力,应尽量采用较大热输入和较高预热温度进行焊接. | 关键词 | 管线钢;数值模拟;焊接残余应力;双椭球热源模型; | 焊接学报 | 2010 |  | 40 | 06 | 97 | 100
[5 empty] | 李午申 | 天津大学
166 |  |  | 纳米大理石对D600R堆焊焊条性能的影响 | 中文 | 李晓峰 | 武汉理工大学 | 用粒径70～90nm大理石取代堆焊焊条D600R药皮中的微米大理石,制成纳米大理石焊条.利用汉诺威电弧质量分析仪对焊接过程中的电流电压和短路时间进行测试,获得微米大理石焊条和纳米大理石焊条的燃弧特征;通过焊接工艺试验、测氢试验、熔化温度测试、硬度试验、耐磨试验和微观分析,分别对两种焊条的工艺性能和力学性能进行分析.结果表明,用纳米大理石替代微米大理石可降低焊条药皮的熔化温度和堆焊层金属中的扩散氢含量;提高焊条的熔敷效率;降低焊条短路电压、短路电流概率密度和,在短路时间t1>2.05ms时间段内缩短累计短路时间;改善焊条操作性能;提高堆焊层金属硬度和耐磨性. | 关键词 | 纳米大理石;堆焊焊条;焊条性能; | 焊接学报 | 2010 |  | 40 | 06 | 101 | 104
[5 empty] | 陈冰泉 | 武汉理工大学
[5 empty] | 吕奎清 | 武汉铁锚焊接材料股份有限公司
[5 empty] | 刘玉双 | 武汉铁锚焊接材料股份有限公司
167 |  |  | 典型飞机构件焊接数值模拟系统研制 | 中文 | 胡广旭 | 哈尔滨工业大学 | 针对典型飞机焊接构件,研制焊接热过程、应力应变以及变形的模拟系统.提出并利用面向网格划分的数据抽象造型方法,实现模拟过程的自动化.解决一般有限元软件模拟飞机构件焊接温度场和应力/应变场过程中操作繁琐的问题.系统采用面向对象方法设计.利用文中系统,用户只需输入构件模型几何参数,网格尺寸、热源参数、装夹位置和焊接顺序.这些参数经过系统核心类计算,生成温度和应力/应变模拟的自动化信息.自动化信息由系统转化为Marc的命令流文件,自动被导入到后台运行的Marc中计算,并对结果分析,实现对典型飞机构件焊接温度、应力/应变以及变形预测和分析. | 关键词 | 飞机构件;自动焊接模拟;温度场;应力/应变场;Marc软件; | 焊接学报 | 2010 |  | 40 | 06 | 105 | 108
[5 empty] | 董志波 | 哈尔滨工业大学
[5 empty] | 魏艳红 | 哈尔滨工业大学
[5 empty] | 马瑞 | 哈尔滨工业大学
168 |  |  | 母材微量元素对6063铝合金接触反应钎焊的影响 | 中文 | 崔红军 | 哈尔滨工业大学 | 采用铜中间层对6063铝合金进行了接触反应钎焊连接,分析了接头的典型界面结构,着重研究了铝合金母材中微量元素对界面及接头力学性能的影响行为.结果表明,接头界面相主要有Al2Cu,α-Al,Mg2Si,ω-FeCu2Al7.Fe元素导致较高连接温度下ω-FeCu2Al7板条相的生成,影响接头强度.Mg,Si元素以Mg2Si形式富集在钎缝中心,并随保温时间的延长而加剧富集.接头抗剪强度受控于界面产物的种类及形貌、等温凝固的程度.在570℃/60min时接头平均抗剪切强度最高,可达105.3MPa. | 关键词 | 6063铝合金;接触反应钎焊;界面结构;抗剪强度; | 焊接学报 | 2010 |  | 40 | 06 | 109 | 112
[5 empty] | 曹健 | 哈尔滨工业大学
[5 empty] | 冯吉才 | 哈尔滨工业大学
[5 empty] | 张九海 | 哈尔滨工业大学
169 |  |  | Fe3Al与18-8钢钨极氩弧焊接头的裂纹及断裂分析 | 中文 | 李亚江 | 山东大学 | 采用填丝钨极氩弧焊(TIG)对Fe3Al与18-8钢进行焊接,用扫描电镜和电子探针分析Fe3Al/18-8钢接头的微观裂纹及断口特征,用透射电镜分析接头区的位错形态.结果表明,Fe3Al/18-8钢接头裂纹起源于Fe3Al侧熔合区,断口形态以穿晶解理断裂为主,解理面上分布着由解理台阶组成的河流花样.焊缝区的断口由部分剪切韧窝构成,焊缝区的韧性优于熔合区.Fe3Al侧熔合区分布有不同密度的位错,是Fe3Al/18-8钢接头潜在裂纹源.微裂纹在应力作用下向Fe3Al热影响区扩展,与主裂纹汇合后,发生剪切断裂. | 关键词 | Fe3Al/18-8异种材料;钨极氩弧焊;裂纹;断裂; | 焊接学报 | 2010 |  | 40 | 07 | 1 | 4
[5 empty] | 马海军 | 山东大学
[5 empty] | 普奇科夫UA | 莫斯科鲍曼国立技术大学
[5 empty] | 王娟 | 山东大学
170 |  |  | TA15钛合金潜弧焊接头组织与性能分析 | 中文 | 陈国庆 | 哈尔滨工业大学 | 对29mm厚TA15钛合金进行了潜弧焊对接试验,对接头显微组织和力学性能进行了分析.结果显示,焊缝区内为尺寸较大的柱状晶,晶内为篮网状分布的针状α相;热影响区由完全再结晶区和不完全再结晶区组成.等轴的β晶粒内和晶界上都有针状α相析出.熔合区内等轴晶与柱状晶联生.接头的抗拉强度略低于母材,而断后伸长率约有母材的50%,断裂发生于焊缝区的柱状晶.接头弯曲性能较差,弯曲破坏发生于焊缝中心的柱状晶区.焊缝区硬度最高,从热影响区到母材硬度逐渐降低,母材硬度最低. | 关键词 | TA15;潜弧焊;显微组织;力学性能; | 焊接学报 | 2010 |  | 40 | 07 | 5 | 8
[5 empty] | 张秉刚 | 哈尔滨工业大学
[5 empty] | 王廷 | 哈尔滨工业大学
[5 empty] | 冯吉才 | 哈尔滨工业大学
171 |  |  | 基于Verity方法的焊缝疲劳评估原理及验证 | 中文 | 李向伟 | 大连交通大学 | Verity方法是计算焊缝疲劳寿命的最新方法.该方法是在有限元计算过程中,将焊趾处结点载荷向单元边分布载荷进行等效转换,以薄膜应力解析公式求解焊趾处结构应力,实现了结构应力对有限元网格不敏感方法.Verity方法还基于Paris断裂力学公式,推导了以等效结构应力幅为参数的主S-N曲线方程.为验证Verity方法的有效性,以装甲钢T形焊接接头为对象,进行了仿真计算与疲劳试验.结果表明,采用Verity方法计算结构应力具有网格不敏感特性,根据主S-N曲线方程计算结果与试验值较为接近,和其它传统焊缝疲劳评估方法相比,Verity方法计算精度高,优势明显. | 关键词 | Verity方法;网格不敏感;主S-N曲线;装甲钢计算;试验对比; | 焊接学报 | 2010 |  | 40 | 07 | 9 | 12
[5 empty] | 兆文忠 | 大连交通大学
172 |  |  | 铁路钢轨铝热焊接接头的低温力学性能试验 | 中文 | 王元清 | 清华大学 | 青藏铁路等低温地区铁路的建设与维护,对钢轨铝热焊接接头的低温力学性能的研究提出了迫切的要求.通过U71Mn和U75V两种钢轨的铝热焊接接头低温拉伸试验,得到了两种钢轨铝热焊接接头各温度下的强度与塑性指标,分析了各指标随温度的变化规律.结果表明,两种钢轨铝热焊接接头的规定非比例延伸强度均随温度的降低而提高,而抗拉强度均随温度的降低而降低;两者的屈强比均随温度的降低而升高,断后伸长率和断面收缩率均随温度的降低而减小,塑性变差,低温冷脆倾向增加;U71Mn钢轨接头的断后伸长率和断面收缩率均较U75V钢轨接头大,塑性更好.在寒冷地区的铁路建设中,宜优先选用U71Mn钢轨及相应的铝热焊接材料. | 关键词 | 青藏铁路;钢轨铝热焊;低温试验;钢轨断裂; | 焊接学报 | 2010 |  | 40 | 07 | 13 | 16
[5 empty] | 周晖 | 清华大学
[5 empty] | 奚望 | 清华大学
[5 empty] | 石永久 | 清华大学
173 |  |  | 基于旋转电弧传感器的水下焊接高压电弧仿真计算 | 中文 | 李志刚 | 华东交通大学 | 旋转电弧传感器是焊缝自动化跟踪常采用的一种传感器,将它用于水下焊接是一门新课题.文章对高压环境下,采用旋转电弧传感器焊接所产生的电弧模型进行了仿真计算.结果表明,随着气压由0.1MPa升高到1MPa,电弧温度也升高,焊丝附近温度梯度也增大,同时电弧温度场由钟罩形转变为纺锤形.通过对两个不同气压下焊件表面温度的测量说明高压下要熔化同样的焊件需要施加更高的电源功率.对两个不同气压下旋转中心轴线与焊丝所在轴线纵向温度的对比可以证明使用电弧传感器的电弧加热形成的熔池截面形状应该是碗状的,而非指状.通过对电弧电流密度场和电场的分析解释了电弧温度场为纺锤形的原因. | 关键词 | 水下焊接;旋转电弧传感器;高压;仿真; | 焊接学报 | 2010 |  | 40 | 07 | 17 | 21
[5 empty] | 张华 | 南昌大学
[5 empty] | 贾剑平 | 南昌大学
174 |  |  | 基于壳单元的焊接接头的结构应力求解 | 中文 | 武奇 | 同济大学 | 以T形焊接接头和十字非承载接头为研究对象,采用壳单元求解焊接接头结构应力集中系数.详细推导了壳单元的结点力与沿焊趾截面的分布内力的关系;给出了采用壳单元求解结构应力的求解步骤;给出了采用壳单元模拟焊缝时壳单元的厚度参考值,基于壳单元建模技术得到的结构应力集中系数与平面实体单元的获得的结构应力集中系数非常相近;同时也证实这种基于壳单元的建模技术具有网格划分不敏感性. | 关键词 | 焊接接头;疲劳评定;结构应力;壳单元; | 焊接学报 | 2010 |  | 40 | 07 | 22 | 26
[5 empty] | 邱惠清 | 同济大学
[5 empty] | 郑洋 | 同济大学
175 |  |  | 有限元分析热—力学参量对焊接残余应力峰值特征的影响 | 中文 | 刘雪松 | 哈尔滨工业大学 | 使用随温度变化的材料热—力学参量,采用双椭球热源模型,研究了弹性模量、线膨胀系数、泊松比三个热—力学参量对焊接残余应力的影响.结果表明,弹性模量增加可使焊接残余应力增大,纵向残余应力峰值从双峰特征过渡到单峰特征;线膨胀系数降低可使焊接残余应力峰值降低,纵向残余应力峰值的双峰与波谷差值也逐渐减小;随着泊松比的增加,纵向残余应力峰值逐渐下降.因此,热—力学参量是导致铝合金纵向焊接残余应力峰值比屈服极限低以及焊缝附近呈现双峰分布特征的重要原因.使用切条释放法对材料参量为铝合金2024-T4的平板中纵向焊接残余应力模拟结果进行试验验证,模拟结果与试验结果吻合良好. | 关键词 | 数值模拟;纵向残余应力;热—力学参量;双峰效应; | 焊接学报 | 2010 |  | 40 | 07 | 27 | 30
[5 empty] | 闫德俊 | 哈尔滨工业大学
[5 empty] | 杨建国 | 哈尔滨工业大学
[5 empty] | 方洪渊 | 哈尔滨工业大学
176 |  |  | Cu/Ni基异质合金箔的快速凝固连接 | 中文 | 翟秋亚 | 西安理工大学 | 应用微型储能焊机对厚度约40～60μm的急冷Cu-13.5%Sn/Ni-19.8%Sn合金箔进行了快速凝固焊接,分析了接头组织形貌及主要工艺参数对接头强度的影响.结果表明,采用微型储能焊机可实现急冷异质Cu/Ni基合金箔材之间的快速凝固连接.连接接头由熔核、熔合区组成.熔核长轴约100μm,短轴约60μm,其组织主要由块、条状的富Ni相、细小致密的Cu13.7Sn柱状晶及分布于柱晶间的α-Cu相组成.熔合区宽度约2～3μm.焊接工艺参数对接头抗剪强度具有显著的影响.在电容C=3300μF、电极力F=12N、焊接电压U=75V、电极端面直径D=0.18mm的条件下,接头抗剪强度高达590MPa. | 关键词 | 急冷合金箔;异质合金微连接;储能点焊; | 焊接学报 | 2010 |  | 40 | 07 | 31 | 34
[5 empty] | 杨金山 | 西安理工大学
[5 empty] | 敬明 | 中国兵器工业集团第二零五研究所
[5 empty] | 徐锦锋 | 西安理工大学
177 |  |  | 基于线性预测分析MIG焊电弧声信号特征提取 | 中文 | 刘立君 | 宁波理工学院 | 以不同焊接状态电弧声信号识别为目的,从MIG焊平板对接射流过渡电弧声信号入手,探寻了电弧声的产生机理和传播特性.提出电弧声是气体放电的伴生物,是等离子体集体振荡以波形方式传播的结果,也是声源和声道共同作用的产物,其频谱特性主要取决于声道的频率响应.在此基础上,建立了电弧声线性产生模型,采用Levin-son-Durbin递推算法提取了电弧声信号的线性预测系数(LPC)、反射系数和对数面积比系数,并构建了电弧声信号的联合特征向量. | 关键词 | 线性预测分析;MIG焊;电弧声;特征提取; | 焊接学报 | 2010 |  | 40 | 07 | 35 | 38
[5 empty] | 王奇 | 宁波理工学院
[5 empty] | 兰虎 | 哈尔滨理工大学
[5 empty] | 郑红艳 | 哈尔滨理工大学
李峰
178 |  |  | 管子对接多道焊接计算效率与精度分析 | 中文 | 于兴哲 | 清华大学 | 研究了焊接分段移动热源和焊接区网格尺寸对管子对接焊接过程计算精度和效率的影响,得到一种相对合理的网格尺寸和热源的分段方法以满足大型管子焊接应力三维模拟计算精度和效率的要求.结果表明,焊接区和热影响区的网格尺寸≤3.3mm,并且采用分段移动热源的方法,可以满足计算精度的要求,并大大的提高了三维模拟计算的效率. | 关键词 | SUS304不锈钢;多道对接焊接;分段移动热源;网格尺寸; | 焊接学报 | 2010 |  | 40 | 07 | 39 | 42
[5 empty] | 赵海燕 | 清华大学
[5 empty] | 鲁立 | 清华大学
[5 empty] | 林健 | 北京工业大学
179 |  |  | 镍基合金焊缝凝固组织演变过程模拟和仿真 | 中文 | 马瑞 | 哈尔滨工业大学 | 建立了一个元胞自动机与有限差分的耦合模型,并将其应用于镍基合金TIG焊熔池凝固过程的模拟.首先对焊接熔池内的各种凝固组织的生长进行了模拟,成功地模拟了平面晶、胞状晶、树枝晶、等轴晶的形态,并与试验结果进行了比照.进一步模拟熔池凝固时的凝固组织不同形态的演变过程,再现了胞状晶到树枝晶、树枝晶到等轴晶的转变过程.同时,采用溶质扩散模型模拟了扩散对溶质场分布的影响.结果表明,模拟结果与试验结果吻合良好. | 关键词 | 焊缝组织演变;元胞自动机法;溶质偏析; | 焊接学报 | 2010 |  | 40 | 07 | 43 | 46
[5 empty] | 董志波 | 哈尔滨工业大学
[5 empty] | 魏艳红 | 哈尔滨工业大学
[5 empty] | 占小红 | 南京航空航天大学
180 |  |  | 低合金高强度钢焊缝金属中针状铁素体的微观组织 | 中文 | 魏然 | 武汉科技大学 | 利用光学显微镜,扫描电子显微镜及EBSD(electron backscattering diffraction)分析技术对800MPa级低碳微合金高强度钢的焊缝金属进行了分析.结果表明,焊缝金属组织主要为针状铁素体和贝氏体.针状铁素体以夹杂物为核心形核,该夹杂物主要是以Al2O3为核心形成的钛氧化物.针状铁素体以夹杂物为核心多维形核呈放射状生长,仅某些方向的针状铁素体晶核迅速长大,生长方向存在取向择优.EBSD分析同样表明针状铁素体晶粒存在取向择优.观察到由同一夹杂物生长,沿同一直线方向背向生长的针状铁素体取向相同,沿不同方向生长的针状铁素体取向不同,说明其沿原奥氏体惯习面生长,并非与夹杂物共格. | 关键词 | 低合金高强度钢;焊缝金属;针状铁素体;背散射电子衍射; | 焊接学报 | 2010 |  | 40 | 07 | 47 | 50
[5 empty] | 吴开明 | 武汉科技大学
181 |  |  | 基于改进二叉树多分类SVM的焊缝缺陷分类方法 | 中文 | 罗爱民 | 四川大学 | 为了进一步提高焊缝缺陷识别精度,定义了一种类分离度,提出了改进二叉树多分类SVM的焊缝缺陷分类方法.在焊缝缺陷分类时,计算每个类的类分离度,将类分离度最小的两个类进行训练得到SVM子分类器SVM1,并将这两个类合并成一个新簇G;同理对新簇G和剩下的k-2类进行类分离度的评估,将类分离度最小的两类训练得到SVM子分类器SVM2,并合并成新簇H,直至得到k-1个SVM分类器,训练结束得到良好的二叉树的分类结构.利用聚类生成好的优化二叉树SVM进行判别焊接缺陷.结果表明,新算法具有高的分类精度和推广能力. | 关键词 | 支持向量机;类分离度;二叉树;焊缝缺陷识别; | 焊接学报 | 2010 |  | 40 | 07 | 51 | 54
[5 empty] | 沈才洪 | 泸州老窖股份有限公司
[5 empty] | 易彬 | 泸州老窖股份有限公司
[5 empty] | 李坤 | 四川大学
182 |  |  | 一种新型大功率中频逆变电阻点焊电源 | 中文 | 曾敏 | 华南理工大学 | 为满足低阻值新型焊接材料的焊接要求,研究设计了一种最大输出电流达20kA的中频逆变电阻点焊电源.采用绝缘栅双极晶体管(IGBT)构成全桥式逆变主电路;通过有限双极性控制,实现零电压零电流(ZVZCS)软开关;控制电路以数字信号处理器(DSP)为核心,通过对初级采样电流值进行有效处理,采用增量式PID控制方法,实现对脉宽调制电路的精准控制.结果表明,电源设计合理,控制电路稳定可靠,适于大功率焊接. | 关键词 | 大功率;中频;逆变;数字信号处理器;电阻点焊; | 焊接学报 | 2010 |  | 40 | 07 | 55 | 58
[5 empty] | 马成 | 华南理工大学
[5 empty] | 曹彪 | 华南理工大学
[5 empty] | 范丰欣 | 华南理工大学
183 |  |  | 超级双相不锈钢焊接接头的耐蚀性能 | 中文 | 龚利华 | 江苏科技大学 | 通过SEM和EDS研究了采用不同焊接工艺后超级双相不锈钢UNSS32750焊接接头的两相比例及成分变化,并采用临界点蚀温度和浓硝酸法测试比较了不同焊接工艺接头的耐点蚀和晶间腐蚀性能.结果表明,焊接中较高的热输入、加填焊丝和背面采用氮气保护焊的方法可以稳定焊接接头中的奥氏体相的比例,并且较高的热输入,使得焊接接头冷却速度相对较慢,有助于铬的扩散而消除晶界贫铬现象,减小晶间腐蚀倾向;而与此相反的是较高的热输入,会导致两相中元素分配不均衡使铁素体相优先发生腐蚀,从而恶化材料的整体耐点蚀性能. | 关键词 | 超级双相不锈钢;焊接接头;相比例;点蚀;晶间腐蚀; | 焊接学报 | 2010 |  | 40 | 07 | 59 | 62
[5 empty] | 张波 | 江苏科技大学
[5 empty] | 王赛虎 | 江苏科技大学
184 |  |  | 不锈钢点焊热过程的协同控制策略 | 中文 | 李桂中 | 吉林大学 | 着重探讨了协同控制法应用于不锈钢点焊过程控制的特殊性、必要性与适用性.针对动态电阻单调下降的不锈钢材料,以工艺试验确定的实际熔核形成起点,把焊接热过程明确划分为未形核与形成熔核两个阶段.进而,在这两个阶段中分别采用恒流控制和基于给定动态电流滞后角特性的模型化控制技术,即协同控制策略.结果表明,该监控策略能够保证不锈钢材料电阻点焊热过程的形核起点稳定,从而确保了阈值法控制的可靠性,焊接品质优良. | 关键词 | 不锈钢;电阻点焊;恒流控制;模型化控制法;协同控制策略; | 焊接学报 | 2010 |  | 40 | 07 | 63 | 66
[5 empty] | 王兆伟 | 华晨汽车集团控股有限公司
[5 empty] | 李沫 | 长春理工大学
185 |  |  | 弧焊机器人结构光视觉检测的图像处理 | 中文 | 吴鑫 | 北京交通大学 | 对弧焊机器人结构光视觉检测的图像处理算法进行了一定的研究,针对以往的方法提出了一些改进方案并进行了试验.在图像预处理的滤波中,采用区域分割与多尺度检测相结合的方法,克服了单尺度LOG滤波线条容易断续的缺点,又缩小了图像处理的区域,提高了运算速度.在后处理的轮廓提取中,用遗传算法这种全局优化算法进行模板匹配,通过格雷编码、适应度函数确定、概率选择算子、交叉算子、变异算子等,很好地实现了模板匹配和位置坐标提取.结果表明,这些改进的算法,提高了弧焊机器人结构光检测的精度和适应性. | 关键词 | 图像处理;结构光检测;区域分割;多尺度检测;遗传算法; | 焊接学报 | 2010 |  | 40 | 07 | 67 | 70
[5 empty] | 齐铂金 | 北京航空航天大学
186 |  |  | GMAW-P工艺参数对TCS345不锈钢焊接接头缺口冲击韧度的影响 | 中文 | 张建军 | 天津大学 | 以TCS345铁素体不锈钢名义熔合线处的缺口冲击韧度为研究对象,采用一次回归正交试验,考察脉冲熔化极气体保护焊(pulse gas metal arc welding简称GMAW-P)脉冲工艺参数对名义熔合线处缺口冲击韧度的影响,分析脉冲电流、脉冲时间、脉冲频率、焊接速度及其交互作用对焊接接头名义熔合线缺口冲击韧度的影响规律.结果表明,TCS不锈钢焊接热影响区的组织为铁素体+马氏体.运用MATLAB优化函数对焊接工艺参数进行优化,优化结果为脉冲电流450A、脉冲时间2.3ms、脉冲频率250Hz、焊接速度500mm/min. | 关键词 | 脉冲工艺参数;TCS不锈钢;名义熔合线;缺口冲击韧度; | 焊接学报 | 2010 |  | 40 | 07 | 71 | 74
[5 empty] | 李午申 | 天津大学
[5 empty] | 邸新杰 | 天津大学
[5 empty] | 刘琴 | 天津大学
187 |  |  | 基于OpenCV的焊缝跟踪系统中摄像机标定方法 | 中文 | 赖小波 | 浙江大学 | 针对焊接机器人焊缝跟踪导引系统研制过程中的摄像机标定问题,以摄像机标定技术为研究对象,分析了开放计算机视觉函数库(OpenCV)中的摄像机模型,对摄像机的标定过程以及几何模型进行了深入的研究.特别地,充分考虑了透镜的径向畸变和切向畸变的影响及其方程的求解方法,采用Bouguet算法提取角点,实现了基于OpenCV的摄像机标定.结果表明,该算法可以充分发挥OpenCV的函数库功能,能够稳定的成功提取棋盘格角点,提高了标定精度和计算效率,可以满足机器视觉导引系统中摄像机标定的实时性要求. | 关键词 | 焊缝跟踪;视觉导引;摄像机标定;计算机视觉函数库;平面模板; | 焊接学报 | 2010 |  | 40 | 07 | 75 | 78
[5 empty] | 朱世强 | 浙江大学
[5 empty] | 曹新星 | 浙江大学
188 |  |  | 基于有限元法和纳米压痕技术的SS304/BNi-2/SS304钎焊接头残余应力分析 | 中文 | 李果 | 南京工业大学 | 利用有限元软件ABAQUS开发了一个顺次耦合的有限元程序对SS304/BNi-2/SS304T形钎焊接头残余应力进行了数值模拟,并采用纳米压痕试验进行了测量.结果表明,由于304不锈钢与镍基钎料的力学性能的差异导致了钎焊接头残余应力的产生.其最大值出现在钎角部位,裂纹易在该处起裂并扩展,成为最薄弱区域.残余应力沿中缝逐渐减小,其它区域应力分布较均匀.纳米压痕试验采用了Suresh模型,并将此模型下的试验测量结果与有限元结果进行了比较分析,两者吻合较好,从而也验证了有限元模拟的有效性与可靠性. | 关键词 | 钎焊;纳米压痕;残余应力;有限元;T形接头; | 焊接学报 | 2010 |  | 40 | 07 | 79 | 82
[5 empty] | 巩建鸣 | 南京工业大学
[5 empty] | 陈虎 | 宁波市特种设备检验研究院
189 |  |  | 热点应力法评定焊接接头疲劳强度的影响因素 | 中文 | 彭凡 | 湖南大学 | 将三种方法确定的热点应力作为控制应力,引入焊接接头的疲劳切口系数,由Taylor的临界距离理论得到该系数.通过讨论接头类型、焊缝局部尺寸、板厚以及热点应力的确定方式对疲劳切口系数的影响,揭示热点应力法进行焊接接头疲劳评定的影响因素.结果表明,腹板厚度与焊缝局部几何尺寸对疲劳切口系数的分散性影响较小,但主板厚度的效应明显,由疲劳切口系数得到的板厚效应预测与试验结果接近;以两种外推法为基础构成的热点应力法能明显减少疲劳数据的分散性及其对接头类型与载荷形式的依赖性. | 关键词 | 焊接接头;疲劳强度;热点应力;临界距离;疲劳切口系数; | 焊接学报 | 2010 |  | 40 | 07 | 83 | 86
[5 empty] | 姚云建 | 湖南大学
[5 empty] | 顾勇军 | 湖南大学
190 |  |  | 磁场对双丝间接电弧形态的影响 | 中文 | 张顺善 | 山东大学 | 对双丝间接电弧在自身磁场及外加磁场变化的情况下,电弧形态随磁感应强度值的变化规律进行了研究.自身磁场变化通过改变两焊丝夹角角度实现,外加磁场由励磁线圈产生,对间接电弧施加横向及纵向磁场,磁场强度利用特斯拉计测出,并借助高速摄像系统对磁场变化时的电弧形态进行拍摄.研究表明,通过改变两焊丝夹角及施加横向磁场的方式,可使两焊丝所夹区域内外磁场强度之差变大,使得电磁力的外扩作用增大,电弧变细长;施加纵向磁场时,电弧在与两焊丝垂直的平面内发生偏转,其偏转程度随纵向磁场强度增加而增加. | 关键词 | 双丝焊;间接电弧;磁控电弧;电弧形态; | 焊接学报 | 2010 |  | 40 | 07 | 87 | 90
[5 empty] | 吴东亭 | 山东大学
[5 empty] | 邹增大 | 山东大学
[5 empty] | 曲仕尧 | 山东大学
191 |  |  | 带钝边马鞍形焊接坡口数控切割数学模型 | 中文 | 陈永秋 | 哈尔滨理工大学 | 以带钝边马鞍形焊接坡口数学模型建立为出发点,给出了钝边曲线的几何定义,讨论了选择不同的切割轨迹对钝边高度原理性误差Δb的影响范围.提出了坡口母线长度变化Δm对割炬与工件之间切割距离a的影响规律及消除因Δm存在引起割炬与工件距离变化Δa的方法.简述了带钝边马鞍形焊接坡口三维几何模型的建立步骤,利用焊接坡口三维几何模型计算Δm并创建Δm与切割转角θ曲线的方法.结果表明,用纯边曲线作为切割轨迹,同时消除因Δm引起的Δa变化,可有效提高切割质量和精度. | 关键词 | 焊接;切割;相贯线;焊接坡口;马鞍形;数学模型; | 焊接学报 | 2010 |  | 40 | 07 | 91 | 94
[5 empty] | 白雪 | 哈尔滨理工大学
192 |  |  | 结合型分布带状分段移动热源模型 | 中文 | 郑振太 | 河北工业大学 | 在数值模拟分析大型焊接结构的焊接残余应力和变形时,可以采用分段移动带状热源模型以便提高计算效率.为此,首先试验分析了不同焊接速度对焊接温度场带状特性的影响.并在已建立的结合型分布圆形热源模型的基础上,推导出了结合型分布带状分段移动热源模型的节点热流与加载时间的计算公式.结果表明,焊接速度大于4mm/s时,较长区段的温度场已经具有带状分布特点.此外,与高斯分布带状分段移动热源模型的节点热流与加载时间的计算公式相比,推导出的公式不但与总的热输入量有关,还与电弧和熔滴的热量分配比有密切的关系. | 关键词 | 大型焊接结构;热源模型;数值模拟; | 焊接学报 | 2010 |  | 40 | 07 | 95 | 97
[5 empty] | 曹文杰 | 河北工业大学
[5 empty] | 许晓航 | 河北工业大学
[5 empty] | 单平 | 天津大学
[5 empty] | 步贤政 | 天津大学
193 |  |  | 活性剂对TA15钛合金对接及T形穿透焊接头的影响 | 中文 | 杜欲晓 | 北京航空工程制造研究所 | 穿透焊接头是钛合金薄壁结构的一种重要接头形式,文中从焊接参数、焊缝成形、焊缝气孔、焊缝金相、拉伸性能和气体含量等几个方面,阐述了活性焊剂技术对于TA15钛合金穿透焊接头的影响,同时与对接接头进行了比较.结果表明,活性焊剂技术对于穿透焊接头的焊接参数、焊缝成形、焊缝气孔和焊缝金相、气体含量等方面的影响规律与对接接头相类似,对于穿透焊接头静载强度的影响幅度与对接接头等同. | 关键词 | 活性剂;穿透焊接头;钛合金; | 焊接学报 | 2010 |  | 40 | 07 | 98 | 100
[5 empty] | 王大鹏 | 沈阳市飞机制造工业集团公司
[5 empty] | 郭德伦 | 北京航空工程制造研究所
[5 empty] | 李晓红 | 北京航空工程制造研究所
[5 empty] | 倪家强 | 沈阳市飞机制造工业集团公司
[5 empty] | 张连锋 | 北京航空工程制造研究所
194 |  |  | 脉冲激光焊接H62黄铜 | 中文 | 师文庆 | 华南理工大学 | 为了能用波长为1.06μm的Nd:YAG激光器对高反射率的H62黄铜进行激光焊接,通过理论分析和试验验证,合理地设置脉冲激光的峰值功率、单脉冲能量、频率、脉宽、脉冲波形、焊接速度、离焦量等参数,成功地对H62黄铜进行了脉冲激光焊接.结果表明,在用HWLW-300A型激光焊接设备对两块厚度为x(mm)的H62黄铜进行对接焊时,选用单脉冲激光能量约为10.x(J/mm)左右,快速上升、缓慢下降的脉冲波形,在负离焦2mm的情况下,并使激光光斑直径d、脉冲激光频率f和焊接速度v之间满足f.d=(1.2～1.4).v时,能成功地进行激光焊接. | 关键词 | 激光技术;激光焊接;H62黄铜;影响因素; | 焊接学报 | 2010 |  | 40 | 07 | 101 | 104
[5 empty] | 杨永强 | 华南理工大学
[5 empty] | 王迪 | 华南理工大学
[5 empty] | 黄冬林 | 华南理工大学
195 |  |  | 三电极高速CO2双边角焊质量及稳定性分析 | 中文 | 马晓丽 | 上海交通大学 | 对三电极高速CO2双边角焊焊接工艺进行研究,通过LabVIEW电信号采集与高速摄影分析了焊接质量及过程稳定性.结果表明,焊接中引导电流应为最大,且引导焊枪与中间焊枪之间电流差距100A左右可获得理想的焊缝成形,中间焊枪与跟随焊枪的电流差距大小对焊接质量无明显影响,且焊枪指向位置在底板为宜.在同一工艺时,随着焊接速度增大,焊接过程变得不稳定,同一焊接速度时,试验电流400/300/300A组合时焊接过程最稳定.大电流组合时,应增大焊丝之间距离以减小电弧之间的干扰. | 关键词 | 三电极高速CO2双边角焊;电流组合;焊接速度;焊接稳定性;电弧干扰; | 焊接学报 | 2010 |  | 40 | 07 | 105 | 108
[5 empty] | 华学明 | 上海交通大学
[5 empty] | 林航 | 上海交通大学
[5 empty] | 吴毅雄 | 上海交通大学
196 |  |  | 平板焊接热影响区的传热模型及其分析 | 中文 | 张方方 | 山东建筑大学 | 在不同的假设条件下建立了描述大平板中长焊缝焊接问题的三个导热模型,即瞬时平面热源模型、熔池初始温度模型和移动热源模型,并对这些模型进行求解分析;其中,特别是导出了二维移动热源模型的解析解.在此基础上,给出了一维和二维模型计算的热影响区宽度随给定温升值变化的函数关系,并讨论了影响平板表面散热量相对大小的因素.结果表明,研究的大平板通过长焊缝的焊接问题中平板表面向周围环境的散热可以忽略不计. | 关键词 | 焊接;热影响区;传热模型; | 焊接学报 | 2010 |  | 40 | 07 | 109 | 112
[5 empty] | 方肇洪 | 山东建筑大学
197 |  |  | 《焊接自动化实用技术》 | 中文 | 蒋力培 |  |  | 关键词 |  | 焊接学报 | 2010 |  | 40 | 08 | 72
薛龙
邹勇
198 |  |  | 塑流摩擦焊技术 | 中文 | 栾国红 | 北京航空工程制造研究所 | 在介绍塑流磨擦焊接方法和原理基础上,对塑流摩擦焊接工具进行了选型和优化,并且对该焊接技术针对不同铝合金材料的焊接性和不同零件结构的适应性进行了分析,同时对于这种焊接技术在飞机等薄壁结构零件中的应用进行了探讨.结果表明,塑流磨擦焊技术可以利用材料的局部磨擦产生的塑性流变在一定厚度范围内实现材料的可靠的固相连接,可以在类似于飞机薄壁结构的点焊、对接和搭接中得到应用,还可以应用于搅拌磨擦焊表面缺陷的修补、匙孔填充、以及材料表而改性处理等. | 关键词 | 搅拌摩擦焊;塑流摩擦焊;铝合金; | 焊接学报 | 2010 |  | 40 | 08 | 1 | 4
[5 empty] | 李光 | 北京航空工程制造研究所
[5 empty] | 王卫兵 | 北京航空工程制造研究所
[5 empty] | 康举 | 北京航空工程制造研究所
[5 empty] | 张利国 | 沈阳航空航天大学
199 |  |  | 电弧超声的传播特征及其对熔合区的影响 | 中文 | 何龙标 | 中国计量科学研究院 | 利用电弧作为超声声源的电弧超声焊接技术能够细化焊缝晶粒,改善焊缝质量,为了研究电弧超声的传播特征及其对熔合区的作用机制,建立了光弹试验系统,利用光学玻璃模拟焊接工件,凹形水槽模拟焊接熔池,研究了电弧超声在熔池及工件中的传播特征,结合电弧超声的声场指向性,研究了电弧超声对熔合区不同区域组织的影响.结果表明,电弧超声在熔合线附近存在较强的振荡,超声波的力学效应细化了熔合区的晶粒组织,电弧超声指向性的存在使得熔合区中间的晶粒细化程度优于焊趾两侧. | 关键词 | 电弧超声;传播;细化;熔合区; | 焊接学报 | 2010 |  | 40 | 08 | 5 | 8
[5 empty] | 李路明 | 清华大学
[5 empty] | 吴敏生 | 清华大学
200 |  |  | 基于感应电压负反馈的数字化送丝系统 | 中文 | 傅强 | 南京航空航天大学 | 分析了受限单极式可逆PWM调速系统中电枢感应电压和旋转频率的关系,设计了基于DSP的数字化控制PWM调速送丝系统,通过采样电流断续时的电枢感应电压,采用数字PI方法调节PWM占空比,维持电枢感应电压恒定,实现送丝电机旋转频率恒定.该方法消除了负载电流对送丝速度的影响,具有和旋转频率负反馈相同的效果,但其结构和控制方法简单、成本较低.结果表明,电网电压波动以及送丝软管从平直状态到软管中部弯绕400mm一圈情况下,送丝速度变化率均小于±3%,满足标准规定的要求. | 关键词 | 数字化送丝系统;电枢感应电压;速度控制; | 焊接学报 | 2010 |  | 40 | 08 | 9 | 12
[5 empty] | 薛松柏 | 南京航空航天大学
[5 empty] | 姚河清 | 河海大学
[5 empty] | 徐勇 | 河海大学
201 |  |  | 等离子喷涂Al2O3p/NiCrBSi涂层优化设计 | 中文 | 韩耀武 | 吉林大学 | 利用二次回归正交组合设计法优化喷涂工艺参数,建立了等离子喷涂Al2O3p/NiCrBSi复合材料涂层冲蚀磨损失重率的二次回归方程.研究了等离子喷涂参数对涂层冲蚀磨损失重率的影响.结果表明,利用Matlab软件编程计算,优化等离子喷涂参数,明显提高了涂层的抗冲蚀磨损性能.为等离子喷涂制备以氧化铝(Al2O3)颗粒增强金属基(NiCrBSi)复合材料涂层(Al2O3p/NiCrBSi)的实际应用提供必要的理论依据和技术数据. | 关键词 | 等离子喷涂;复合材料涂层;二次回归正交组合优化设计;抗冲蚀磨损性能; | 焊接学报 | 2010 |  | 40 | 08 | 13 | 16
[5 empty] | 孙大千 | 吉林大学
[5 empty] | 李洪梅 | 吉林大学
[5 empty] | 宫文彪 | 长春工业大学
[5 empty] | 宣兆志 | 吉林大学
202 |  |  | 不等厚ULC-BH钢激光拼焊接头硬化机制 | 中文 | 倪加明 | 上海交通大学 | 采用两种激光光斑加热位置,对不等厚超低碳烘烤硬化钢板进行激光拼焊,分别测定拼焊接头的显微硬度,对比分析其组织性能差异,探讨热影响区硬化软化机制.结果表明,光斑偏向厚板时,拼焊焊缝两侧组织硬度曲线较为对称;在焊接热循环作用下,热影响区基体中饱和科特雷尔(Cottrell)气团析出细小弥散的NbC等第二相颗粒,使得热影响区强硬化;光斑置中时,容易使薄板热输入过渡,析出的第二相颗粒聚集长大,热影响区重新软化,容易导致冲压时开裂. | 关键词 | 激光拼焊;超低碳烘烤硬化钢;显微硬度;不等厚; | 焊接学报 | 2010 |  | 40 | 08 | 17 | 20
[5 empty] | 李铸国 | 上海交通大学
[5 empty] | 蔡艳 | 上海交通大学
[5 empty] | 吴毅雄 | 上海交通大学
203 |  |  | 电流换向速率对2219铝合金VPTIG焊缝的影响 | 中文 | 从保强 | 北京航空航天大学 | 研究开发了一种适用于铝合金材料的新型超快速变换变极性方波电弧焊接技术,以2219-T87高强铝合金为试验对象,分别采用常规变极性和超快变换变极性TIG电弧焊接工艺,研究了变极性电流的换向速率对焊缝气孔敏感性和接头力学性能的影响.结果表明,提高变极性电流上升沿和下降沿的变化速率,减少电流过零时间,可显著降低2219-T87高强铝合金焊接接头的气孔敏感性,焊缝中气孔数量明显减少甚至消除;由于焊缝熔合区的软化问题,焊接接头抗拉强度和断后伸长率的增加幅度不大,分别提高了8.97%和12.6%. | 关键词 | 高强铝合金;超快变换;变极性;焊缝气孔; | 焊接学报 | 2010 |  | 40 | 08 | 21 | 24
[5 empty] | 齐铂金 | 北京航空航天大学
204 |  |  | Ni-Cr合金真空钎焊金刚石的热损伤分析 | 中文 | 卢金斌 | 中原工学院 | 钎焊金刚石工具具有高的出露和连接强度,但金刚石磨料在钎焊过程中所受的热损伤对其寿命影响较大,因此文中对钎焊金刚石的热损伤作了分析.采用Ni-Cr合金对金刚石进行钎焊试验,利用SEM,EDS对金刚石的表面形貌进行观察分析,采用拉曼光谱仪对金刚石表面进行石墨化分析及热应力分析.结果表明,经Ni-Cr合金钎焊后金刚石表面有较多的碳化物(Cr3C2,Cr7C3)生成,同时发现金刚石表面有少量石墨化和化学侵蚀,其顶部的拉应力大约为110MPa,底部的压应力大约为520MPa. | 关键词 | 真空钎焊;金刚石;镍-铬合金;热损伤; | 焊接学报 | 2010 |  | 40 | 08 | 25 | 28
[5 empty] | 汤峰 | 中原工学院
[5 empty] | 孟普 | 中原工学院
[5 empty] | 王志新 | 中原工学院
205 |  |  | 300km/h高速列车车体残余应力超声波法无损测量 | 中文 | 路浩 | 哈尔滨工业大学 | 高速列车车体采用铝合金焊接结构,高速列车起动快和制动,交会对接和出入隧道,车体承受应力复杂,车体残余应力分布迫切需要关注.基于声弹性效应,超声波可以无损检测出结构内部应力.开发了超声波法焊接残余应力测量系统,克服了传统应力测量方法费时耗力、破坏、体积庞大等缺点.对高速列车车体侧墙部位的焊接残余应力进行了实时快速无损测量,为服役状态下高速列车车体结构安全评估和疲劳寿命预测奠定了基础.提出了焊接结构安全评定虚拟样机的工程应用设想. | 关键词 | 超声波法;焊接残余应力;高速列车;焊接结构安全评定虚拟样机; | 焊接学报 | 2010 |  | 40 | 08 | 29 | 32
[5 empty] | 马子奇 | 哈尔滨工业大学
[5 empty] | 刘雪松 | 哈尔滨工业大学
[5 empty] | 方洪渊 | 哈尔滨工业大学
206 |  |  | 遥控焊接机器人工具转换接口的对接试验 | 中文 | 董娜 | 哈尔滨工业大学 | 针对极限环境下的设备维修任务,遥控焊接机器人不仅需要完成焊接操作,还需要完成焊前准备和焊后处理.通过工具转换接口可以使遥控焊接机器人连接各种作业工具,提高了其通用性,但是增加了操作复杂性.因此,验证遥控焊接机器人工具转换接口对接操作的可行性是保障其实际应用的重点.利用视频反馈、力觉反馈、操纵杆和人机交互界面等组成遥操作试验环境.根据反馈信息,通过手动遥操作,利用遥示教的方式完成了遥控焊接机器人工具转换接口的对接试验,分别记录遥操作时间和对接过程中力和力矩的变化.结果表明,工具转换接口可以完成遥控焊接机器人的对接任务. | 关键词 | 遥控焊接机器人;工具转换接口;遥示教;力觉反馈; | 焊接学报 | 2010 |  | 40 | 08 | 33 | 36
[5 empty] | 李海超 | 哈尔滨工业大学
[5 empty] | 陈有权 | 装甲兵技术学院
[5 empty] | 高洪明 | 哈尔滨工业大学
[5 empty] | 吴林 | 哈尔滨工业大学
207 |  |  | 薄片状TiNi形状记忆合金的激光对接焊 | 中文 | 陈玉华 | 南昌航空大学 | 采用低功率脉冲激光对厚度为0.2mm的TiNi形状记忆合金进行了对接焊,研究了接头的抗拉强度、断裂应变、相变过程和形状记忆效应.试验发现,低功率脉冲激光能够实现薄片状TiNi合金的良好焊接.冷轧态TiNi合金焊后接头的强度达到母材的97%,断裂应变为母材的95%,对接头进行焊后退火处理其强度有所提高,高于冷轧态母材、达到退火态母材的63.6%,断裂应变为退火态母材的82.5%.冷轧态TiNi合金焊接接头经焊后退火处理,其相变过程和退火态母材接近,形状记忆效应基本和退火态母材相同. | 关键词 | 片状钛镍形状记忆合金;低功率脉冲激光焊接;形状记忆效应; | 焊接学报 | 2010 |  | 40 | 08 | 37 | 40
[5 empty] | 柯黎明 | 南昌航空大学
[5 empty] | 黄永德 | 南昌航空大学
[5 empty] | 徐世龙 | 南昌航空大学
208 |  |  | 激光-MIG复合焊熔透状态评价方法 | 中文 | 张永强 | 首都钢铁集团技术研究院 | 在有坡口间隙对接焊时,焊缝根部成形状态是衡量复合焊搭桥质量及其适应能力的重要指标.提出了以背面相对熔宽作为CO2激光-MIG复合焊熔透状态的定量评价指标,并以此为依据将熔透状态分为未熔透、适度熔透和过熔透,其中适度熔透是最佳的熔透状态.基于相对熔宽的评价指标,研究了工艺参数及坡口间隙变化对熔透状态的影响规律:通过调节激光功率、焊接电流或焊接速度增加热输入,都可使背面相对熔宽增大,从而改变熔透状态;随着坡口间隙的增大,熔透状态从未熔透过渡到适度熔透,再过渡到过熔透. | 关键词 | 激光复合焊;评价指标;熔透状态;背面相对熔宽; | 焊接学报 | 2010 |  | 40 | 08 | 41 | 44
[5 empty] | 陈武柱 | 清华大学
[5 empty] | 双元卿 | 清华大学
[5 empty] | 王康健 | 清华大学
[5 empty] | 单际国 | 清华大学
209 |  |  | 热处理对机械合金化Ni/Ti冷喷涂层金属间化合物形成的影响 | 中文 | 周勇 | 西安交通大学 | 选择了三种球磨时间制备的Ni/Ti机械合金化粉末,通过冷喷涂制备了不同结构的Ni/Ti涂层.涂层组织结构采用扫描电镜(SEM)和X射线衍射(XRD)进行了表征分析.试验发现,随着粉末球磨时间的增加,热处理后的冷喷涂合金转变为金属间化合物的温度下降,涂层的组成相由Ni3Ti,B2-NiTi和Ti2Ni逐渐变成Ni3Ti和Ti2Ni;随着热处理温度的增加,涂层组织中不同成分的金属间化合物的相对量会发生一定改变.结果表明,热处理过程中形成的B2-NiTi金属间化合物在冷却时表现出较高的稳定性. | 关键词 | 冷喷涂;机械合金化;热处理;金属间化合物; | 焊接学报 | 2010 |  | 40 | 08 | 45 | 48
[5 empty] | 杨冠军 | 西安交通大学
[5 empty] | 王洪铎 | 西安石油大学
[5 empty] | 李耿 | 西安石油大学
[5 empty] | 李长久 | 西安交通大学
210 |  |  | 基于质量模糊评判模型的焊缝疲劳寿命评估 | 中文 | 李向伟 | 大连交通大学 | 焊接结构质量分级评定存在大量的不确定性,主要表现为各种焊接缺陷的模糊性.文中运用模糊数学原理,提出了焊接质量模糊综合评判模型,根据国家标准GB3323—2005,建立了焊缝质量分类因素集、评判集及权重向量,并进行模糊综合评判.按最大隶属度原则,确定焊缝质量等级,从而对焊缝疲劳寿命进行定量修正.最后以BS7608-1993英国钢结构疲劳设计与评估使用标准及实际算例,说明了基于质量模糊评判模型的焊缝疲劳寿命评估流程.结果表明,该计算模型可行,计算结果合理. | 关键词 | 焊接质量;模糊评判;疲劳评估; | 焊接学报 | 2010 |  | 40 | 08 | 49 | 52
[5 empty] | 兆文忠 | 大连交通大学
[5 empty] | 郑成德 | 大连交通大学
211 |  |  | 数字脉冲MIG弧焊电源的设计 | 中文 | 庞清乐 | 山东工商学院 | 针对模拟控制和单片机控制的脉冲MIG弧焊电源控制系统灵活性差、控制精度低和可靠性差等缺点,设计了基于DSC和MCU的数字控制系统,并介绍了系统的硬件电路设计和软件流程.由DSC采用变参数PI控制方法实现电弧电压和焊接电流的闭环控制,PI控制的参数由MCU中的专家系统确定.在MCU上,对嵌入式操作系统μC/OS-Ⅱ的内核进行了裁减和移植,并设计了包括专家系统在内的多个任务.结果表明,基于DSC和MCU的脉冲MIG焊接电源控制系统动态响应快、可靠性高、弧长控制稳定. | 关键词 | 脉冲熔化极惰性气体保护焊;数字信号控制器;微控制器;比例积分微分控制; | 焊接学报 | 2010 |  | 40 | 08 | 53 | 56
212 |  |  | 激光金属制造薄壁零件z轴单层行程模型 | 中文 | 朱刚贤 | 西安交通大学 | 为了提高激光金属直接制造薄壁零件的成形精度,制备出表面平整的薄壁零件,研究了z轴单层行程参数对成形薄壁试件表面精度的影响规律,提出并验证了z轴单层行程理论模型.结果表明,在一定简化条件下,根据质量守恒定律,推导出任意参数下的z轴单层行程模型,该模型显示z轴单层行程是单道熔覆层宽度与高度的函数,当z轴单层行程与模型计算值一致时,能够制造出表面平整的薄壁零件. | 关键词 | 激光金属直接制造;薄壁零件;z轴单层行程;表面平整; | 焊接学报 | 2010 |  | 40 | 08 | 57 | 60
[5 empty] | 张安峰 | 西安交通大学
[5 empty] | 李涤尘 | 西安交通大学
[5 empty] | 皮刚 | 西安交通大学
213 |  |  | 搅拌摩擦加工原位反应制备Al3Ti-Al表面复合层 | 中文 | 钱锦文 | 西北工业大学 | 通过在铝合金1100-H14表面加工矩形凹槽并添加微米级钛粉再进行搅拌摩擦加工(friction stir processing,FSP)的方法,在铝合金表面获得Al3Ti-Al复合层.采用扫描电镜(SEM),能谱分析(EDS)以及X射线衍射(XRD)对表面复合层微观结构及相组成进行了分析,并对复合层的显微硬度进行了检测.结果表明,在FSP强烈的热、力耦合作用下,钛粉产生了碎化,破碎后的钛颗粒与铝产生快速原位反应,生成微米和亚微米级Al3Ti颗粒,残留的钛颗粒和细小的Al3Ti颗粒一同均匀地分布于铝合金基体中,从而使得铝合金表面的硬度得到提高,其平均值达到了71.39HV,为基体硬度的2.1倍. | 关键词 | 搅拌摩擦加工;原位反应;表面复合层;显微硬度; | 焊接学报 | 2010 |  | 40 | 08 | 61 | 64
[5 empty] | 李京龙 | 西北工业大学
[5 empty] | 熊江涛 | 西北工业大学
[5 empty] | 张赋升 | 西北工业大学
[5 empty] | 林鑫 | 西北工业大学
214 |  |  | 低碳钢高温相变对焊接角变形的影响 | 中文 | 杨广臣 | 北京航空航天大学 | 低碳钢板具有良好的综合力学性能和焊接性能,被广泛地应用在各种焊接结构中,但是对接接头角变形一直是焊接过程中的突出问题.文中通过测试低碳钢对接接头动态角变形,对其变化过程和特点进行了分析和总结.结果表明,除温度变化引起的体积线性变化对角变形产生影响外,700℃以上温度发生的高温相变对自由状态下单层对接接头焊缝以及多层多道焊的首层焊缝角变形变化将产生影响;而多层焊接除首层以外的其它层焊缝,700℃以上温度的相变将对角变形变化不产生影响. | 关键词 | 对接接头;低碳钢;多层多道焊;相变;角变形; | 焊接学报 | 2010 |  | 40 | 08 | 65 | 67
[5 empty] | 张彦华 | 北京航空航天大学
215 |  |  | 原位生成铝基复合材料的激光焊接 | 中文 | 崔海超 | 上海交通大学 | 采用大功率激光器研究新型铝基复合材料TiB2/ZL101的焊接性能,TiB2粒子的存在增加了焊缝熔池粘度降低了熔池流动性,影响了焊缝成形,增加了气孔敏感性.焊缝中气孔主要来源于氢和复合材料中的残留盐.激光焊接过程中较大的冷却速度使得焊缝晶粒非常细小,TiB2粒子在焊缝中分布更均匀,没有出现粒子偏析,主要是因为TiB2粒子是属于纳米级,在凝固过程中被凝固界面前沿所捕获而没有被推移.TiB2粒子没有与铝基体发生界面反应生成脆性相Al3Ti及AlB2,TiB2粒子与Al基体界面结合较好.结果表明,激光焊接后没有破坏TiB2粒子的增强效果. | 关键词 | 复合材料;激光焊接;气孔;界面反应;增强相分布; | 焊接学报 | 2010 |  | 40 | 08 | 68 | 72
[5 empty] | 芦凤桂 | 上海交通大学
[5 empty] | 唐新华 | 上海交通大学
[5 empty] | 姚舜 | 上海交通大学
216 |  |  | 含内生碳化物颗粒的堆焊合金组织与磨料磨损性能 | 中文 | 汤文博 | 郑州大学 | 文中通过焊条电弧焊在Q235钢板上堆焊获得一种新的含内生碳化物颗粒的堆焊合金,采用光谱仪、硬度计、光学显微镜、SEM和EDAX能谱分析对合金的化学成分、组织和硬度进行了研究,在销盘型磨损试验机上进行了磨料磨损试验.结果表明,研制成功的堆焊合金组织为混合型马氏体和少量残余奥氏体+弥散分布的一次(NbCrTi)C颗粒,且低碳马氏体和高碳马氏体数量相当,内生复合碳化物(NbCrTi)C增强相在基体中弥散分布,局部有偏聚;强韧结合的基体能联结和支撑增强相,硬度达57HRC,耐磨性达到碳化钨焊条D707的3.6倍. | 关键词 | 堆焊;原位增强;耐磨性;碳化物; | 焊接学报 | 2010 |  | 40 | 08 | 73 | 76
[5 empty] | 郭云刚 | 郑州大学
[5 empty] | 张亚伟 | 郑州大学
[5 empty] | 王红锐 | 郑州大学
217 |  |  | 铝合金P-MIG焊稳定性近似熵神经网络预测 | 中文 | 聂晶 | 兰州理工大学 | 通过对不同焊接过程的电压信号进行近似熵计算与分析,得到了能够反映焊接过程稳定性的不同工艺参数与近似熵值的匹配模型和样本数据.在此基础上提出了运用广义回归神经网络(GRNN)对电弧电压信号近似熵进行预测的方法进而对铝合金脉冲MIG焊过程稳定性进行了识别.介绍了铝合金脉冲MIG焊过程稳定性近似熵广义回归神经网络预测模型的结构和算法,并对样本数据进行了预测试验.结果表明,该神经网络电弧电压近似熵预测的平均误差为9.08%,准确率为90.92%,满足用来评价铝合金脉冲MIG焊接过程稳定性的精度要求. | 关键词 | 脉冲熔化极氩弧焊;电压信号;近似熵;稳定性;广义神经网络;模式识别; | 焊接学报 | 2010 |  | 40 | 08 | 77 | 80
[5 empty] | 石玗 | 兰州理工大学
[5 empty] | 黄健康 | 兰州理工大学
[5 empty] | 樊丁 | 兰州理工大学
218 |  |  | SLS的成形工艺参数对木塑复合材料烧结性能的影响 | 中文 | 辛宗生 | 东北林业大学 | 以木粉、热熔胶及聚丙烯等为原料,制备木塑复合材料,在HRPS—Ⅲ激光快速成形机上成形试件,试验采用正交优化设计方法,对木塑复合材料采用不同工艺参数(激光功率、激光束扫描速度、扫描间距及预热温度)进行烧结,以烧结密度为主要性能指标,采用方差分析法分析,得出一组既保证烧结质量与加工效率,又合理匹配的优化成形工艺参数.结果表明,扫描速度越低、激光功率越大、扫描间距越小和预热温度越高,烧结密度越大. | 关键词 | 木塑复合材料;选择性激光烧结技术;成形工艺参数;烧结密度;参数优化; | 焊接学报 | 2010 |  | 40 | 08 | 81 | 84
[5 empty] | 郭艳玲 | 东北林业大学
219 |  |  | 超窄间隙焊剂带约束电弧电压及电流波形特征 | 中文 | 朱亮 | 兰州理工大学 | 为认清焊剂带约束电弧在超窄间隙中的作用,在放置焊剂带的I形坡口中进行熔化极电弧焊接试验.试验发现,坡口侧壁根部焊剂带裸露高度,控制着坡口侧壁的熔化高度;当裸露高度很小时,电弧的作用范围主要集中在坡口的底部,短路结束燃弧开始时弧长较长,在电压波形上表现为初始燃弧电压高,随后快速降低;电流波形反映出较高的短路电流峰值.结果表明,随裸露高度的增加,电弧作用范围从坡口底部向侧壁扩张,电弧长度缩短,瞬时燃弧电压降低,燃弧后电压下降速度变慢,甚至不再下降;同时反映出短路频率提高,短路电流峰值减小,瞬时短路出现几率增加. | 关键词 | 超窄间隙;焊剂带约束电弧;电弧电压波形; | 焊接学报 | 2010 |  | 40 | 08 | 85 | 88
[5 empty] | 苗红丽 | 兰州理工大学
[5 empty] | 金将 | 兰州理工大学
[5 empty] | 李渊博 | 兰州理工大学
220 |  |  | 加速时效对T91/T23异种钢TLP接头组织与性能的影响 | 中文 | 葛利玲 | 西安理工大学 | 在氩气保护下,采用FeNiCrSiB非晶中间层,对T91马氏体耐热钢和T23低合金贝氏体耐热钢进行了瞬时液相扩散连接,并在700℃对接头进行了不同时间的加速时效试验,分析了时效后接头组织与性能的变化.结果表明,时效后T91/T23异种钢TLP接头力学性能合格,焊缝处强度高于低强度母材T23一侧;随时效时间延长,焊缝处主要合金元素Fe,N,Cr发生扩散并形成了较为连续的浓度分布梯度,增强了接头处组织成分的均匀性,使焊缝的冲击韧性不断升高,保证了服役时接头力学性能的稳定. | 关键词 | 异种钢;瞬时液相扩散连接;加速时效;组织;力学性能; | 焊接学报 | 2010 |  | 40 | 08 | 89 | 92
[5 empty] | 刘阳 | 西安理工大学
[5 empty] | 井晓天 | 西安理工大学
[5 empty] | 黄建新 | 西安理工大学
221 |  |  | 980MPa级高强钢焊接接头HAZ冲击性能的分析 | 中文 | 曹睿 | 兰州理工大学 | 采用焊接热模拟方法,对NiCrMoV系980MPa级低碳贝氏体高强钢焊接接头HAZ单次及多次热循环进行了热模拟试验.在室温和-50℃下研究了该钢焊接接头HAZ不同区域的冲击性能.结果表明,在室温和-50℃粗晶区的冲击性能最好,细晶区的冲击性能最差,为焊接接头的薄弱环节;二次粗晶区循环改善其性能,二次细晶区循环降低其性能;粗晶区晶粒比较粗大主要为低碳板条贝氏体组织;断口上表现为大而深的韧窝的融合,且韧窝之间融合较紧密;细晶区晶粒细小主要为孪晶马氏体,断口上表现为小而浅韧窝之间的连接,存在少数较大的韧窝. | 关键词 | 980MPa级高强钢;冲击功;热影响区;韧窝; | 焊接学报 | 2010 |  | 40 | 08 | 93 | 96
[5 empty] | 冯伟 | 哈尔滨焊接研究所
[5 empty] | 彭云 | 中国钢铁研究总院结构材料研究所
[5 empty] | 杜挽生 | 中国钢铁研究总院结构材料研究所
[5 empty] | 田志凌 | 中国钢铁研究总院结构材料研究所
[5 empty] | 陈剑虹 | 兰州理工大学
222 |  |  | 自动化电弧喷涂路径对涂层残余应力的影响 | 中文 | 陈永雄 | 解放军装甲兵工程学院 | 喷涂路径是影响电弧喷涂层残余应力的重要因素之一.利用自行开发的自动化电弧喷涂系统设计了四种典型的喷涂路径,采用X射线残余应力测试仪测量了不同路径下制备的82B高碳钢涂层的表面残余应力分布,并利用金相显微镜和X射线衍射仪分析了涂层的组织形貌与相组成.试验显示,"环形"喷涂路径制备的涂层的残余应力分布最均匀,最大应力值最低;"平行对称"路径的情况最差.组织分析表明涂层主要由氧化物和块状马氏体组织组成.最后探讨了高碳钢涂层骤冷应力、热应力和相变应力三种因素的影响机理. | 关键词 | 电弧喷涂;高碳钢涂层;残余应力;路径规划; | 焊接学报 | 2010 |  | 40 | 08 | 97 | 100
[5 empty] | 梁秀兵 | 解放军装甲兵工程学院
[5 empty] | 刘燕 | 解放军装甲兵工程学院
[5 empty] | 徐滨士 | 解放军装甲兵工程学院
223 |  |  | Al2O3-TiC复合陶瓷与Q235钢扩散连接界面组织结构 | 中文 | 黄万群 | 山东大学 | 采用Ti/Cu/Ti复合中间层通过液相扩散连接技术实现了Al2O3-TiC复合陶瓷与Q235低碳钢的扩散连接.采用扫描电镜、电子探针及X射线衍射等测试手段对Al2O3-TiC/Q235扩散连接接头的显微组织、断口形貌及相组成进行了分析.结果表明,Al2O3-TiC/Q235界面结合紧密,没有显微孔洞、裂纹及未连接区域;Al2O3-TiC/Q235界面附近有各种各样的新相生成,如TiO,Ti3Al,Cu2Ti4O及Cu3Ti3O,所生成的TiO相及复杂结构氧化物Cu3Ti3O和Cu2Ti4O都具有金属特性,对于促进Al2O3-TiC/Q235的可靠连接起到重要作用;接头抗剪强度达143MPa,断口表现为脆性断裂特征,Al2O3-TiC/Q235接头断在界面附近的Al2O3-TiC内. | 关键词 | 扩散连接;显微组织;抗剪强度;相组成; | 焊接学报 | 2010 |  | 40 | 08 | 101 | 104
[5 empty] | 李亚江 | 山东大学
[5 empty] | 王娟 | 山东大学
[5 empty] | 沈孝芹 | 山东大学
224 |  |  | 焊接接头延性裂纹扩展的数值模拟 | 中文 | 孙慧敏 | 华东理工大学 | 用GTN损伤模型对30Cr2Ni4MoV转子钢焊接接头延性裂纹的扩展进行了有限元模拟.模拟得到的焊缝、母材和热影响区断裂韧性试样的载荷—位移曲线和J-△a阻力曲线与试验曲线吻合良好,以此确定了GTN模型中的材料损伤参数.结果表明,焊缝的裂纹扩展阻力最低,热影响区最高,母材居中;当初始裂纹位于母材和热影响区界面时,裂纹偏向强度和扩展阻力较低的母材一侧扩展,其阻力曲线和母材相似;当初始裂纹位于热影响区和焊缝界面时,裂纹向焊缝一侧偏离且沿着界面扩展,阻力曲线较焊缝稍有降低. | 关键词 | 裂纹扩展;焊接接头;损伤模型;阻力曲线; | 焊接学报 | 2010 |  | 40 | 08 | 105 | 108
[5 empty] | 王国珍 | 华东理工大学
[5 empty] | 轩福贞 | 华东理工大学
[5 empty] | 刘长军 | 华东理工大学
225 |  |  | 铝/钛异种合金激光深熔钎焊试验分析 | 中文 | 兰天 | 北京工业大学 | 采用3500W板条式扩散冷却CO2激光器,利用激光深熔钎焊原理对3mm厚6061铝合金和钛合金进行异种金属激光焊接.聚焦激光作用在铝合金一侧为深熔焊,熔化的铝合金浸润钛合金界面形成钎焊接头.拉伸试验发现,断裂均发生在界面处,通过Olympus金相显微镜观察发现断口存在部分未熔合.结果表明,降低焊接速度,并采用合适的偏焦量,负离焦量和偏转角度可以改善界面的熔合. | 关键词 | 激光焊接;激光深熔钎焊;铝;钛;异种金属; | 焊接学报 | 2010 |  | 40 | 08 | 109 | 112
[5 empty] | 董鹏 | 北京工业大学
[5 empty] | 肖荣诗 | 北京工业大学
226 |  |  | 电子束能量密度空间分布三维瞬态模拟及计算 | 中文 | 沈春龙 | 南京师范大学 | 电子束束流特性对焊缝成形影响至关重要,同时表征电子束焊机的制造品质.在单层电子束剖面能量模型分布的基础上构造整体电子束能量密度空间分布,基于OpenGL图形库对高速瞬态电子束流进行三维可视化仿真.设计了剖面能量密度等值线跟踪绘制算法.通过等值线数据对电子束流空间形态属性进行定量计算和分析.运用MarchingCubes算法.基于三角面片模式重构能量密度值的电子束空间形状,提出空间三维点的鼠标拾取原理并基于重构表面数据论述了关键算法,给出空间表面两点距离度量实现步骤.结果表明.研究内容为电子束束流特性提供定量化评价方法 | 关键词 | 电子束;能量密度分布;三维瞬态模拟;等值面重构; | 焊接学报 | 2010 |  | 40 | 09 | 1 | 4
[5 empty] | 张美平 | 南京师范大学
[5 empty] | 周琦 | 南京理工大学
[5 empty] | 许建华 | 南京师范大学
[5 empty] | 王克鸿 | 南京理工大学
227 |  |  | 基于旋转电弧传感的焊缝偏差信息提取方法 | 中文 | 洪波 | 湘潭大学 | 介绍了旋转电弧传感器焊缝偏差信息提取的基本原理.为减小熔池扰动对焊接电流的影响,提出了"四分圆周采样法",并分析了这种采样方法的实现过程;提出一种新的CO2焊接电流信号处理方法——"双模拟滤波+指数平滑数字滤波".分析了这种方法的基本原理和计算步骤,在此基础上得到空间曲线焊缝的偏差信息.结果表明,基于"四分圆周采样法"和"双模拟滤波+指数平滑数字滤波"的焊缝偏差信息提取方法的焊缝偏差计算结果可以用于焊缝跟踪. | 关键词 | 焊缝跟踪;信号处理;指数平滑法;旋转电弧; | 焊接学报 | 2010 |  | 40 | 09 | 5 | 8
[5 empty] | 周葵 | 湘潭大学
[5 empty] | 李湘文 | 湘潭大学
[5 empty] | 潘际銮 | 湘潭大学
[5 empty] | 屈岳波 | 湘潭大学
228 |  |  | 焊剂带约束超窄间隙焊接母材熔化及熔池形成 | 中文 | 朱亮 | 兰州理工大学 | 为认识超窄间隙焊接母材熔化特性及熔池形成机制,在放置焊剂带的I形坡口中进行熔化极电弧焊接试验,采用一种快速中断电弧的方法,保留焊接过程中焊剂带、坡口底部和侧壁的熔化形态.结果表明,电弧区焊剂带热收缩效应和固壁约束作用能有效约束坡口中电弧作用范围.当选择合适的侧壁根部焊剂带裸露高度时,电弧加热区域控制在坡口底部和侧壁根部,熔滴过渡的冲击作用及电弧力集中在熔池前端,使熔融金属产生有利于排出熔池中气体和熔渣的流动,形成无缺陷焊缝.当侧壁根部焊剂带裸露高度大于一定值时,电弧所受约束减小,加热区域扩展到较大范围的坡口侧壁上,熔滴过渡分散在坡口底部和侧壁,熔融金属难以形成贯穿熔池的流动,焊缝存在较多孔洞. | 关键词 | 超窄间隙焊接;焊剂带约束电弧;母材熔化;熔池; | 焊接学报 | 2010 |  | 40 | 09 | 9 | 12
[5 empty] | 金将 | 兰州理工大学
[5 empty] | 苗红丽 | 兰州理工大学
[5 empty] | 李渊博 | 兰州理工大学
229 |  |  | 弧焊逆变电源内嵌操作系统的分析与应用 | 中文 | 张红兵 | 华南理工大学 | 在弧焊逆变电源中内嵌实时多任务操作系统是提高数字化弧焊电源动态响应速度的方法之一.采用ARM(advanced reduced instruction setcomputer machine)为数字化焊接电源的控制器,并移植μC/OS—Ⅱ操作系统,研制了弧焊逆变电源数字化控制系统.按照优先级原则,将焊接过程划分为15个任务.为避免多个任务同时对同一个共享资源的访问,引入两个信号量以确定共享资源的访问机制.为了提高重要任务的数据处理速度,将处理后的数据以消息的形式传递给非重要的任务. | 关键词 | 嵌入式操作系统;优先级;数字化;弧焊电源; | 焊接学报 | 2010 |  | 40 | 09 | 13 | 16
[5 empty] | 黄石生 | 华南理工大学
[5 empty] | 周漪清 | 华南理工大学
[5 empty] | 何宽芳 | 华南理工大学
230 |  |  | 脉冲双丝MAG焊接电流相位关系对成形的影响 | 中文 | 文元美 | 华南理工大学 | 应用具有自由表面的流体稳定性理论,分析了焊接熔池失稳的产生机理,并对双丝共熔池MAG焊接脉冲电流不同相位关系对焊缝成形的影响进行了试验观察与分析.结果表明,双丝脉冲电流为同步相位时,电弧周期性的熄灭可以减少对熔池的加热量,防止熔池过长而失稳.双丝脉冲电流为交替相位关系时,主机与从机电弧交替出现,使熔池始终处于电弧的加热之下,热输入量大,熔化态金属的长度较长,产生驼峰焊道的可能性加大.双丝脉冲电流为随机相位时,主机、从机焊丝电弧时而同步燃烧或同步熄灭,时而交替燃烧与熄灭;同步熄灭时,熔池可及时冷却,交替燃烧与熄灭时,熔池始终处于电弧的加热之下,熔池难以及时冷却,因此焊缝表面不均匀. | 关键词 | 脉冲MAG焊;双丝共熔池;焊缝成形;电流相位; | 焊接学报 | 2010 |  | 40 | 09 | 17 | 20
[5 empty] | 黄石生 | 华南理工大学
[5 empty] | 吴开源 | 华南理工大学
[5 empty] | 缪正平 | 华南理工大学
231 |  |  | 点焊机器人复杂轨迹逆运动学组合优化求解 | 中文 | 周友行 | 湘潭大学 | 针对6自由度点焊机器人复杂轨迹上多点焊接作业时的逆运动学组合求解问题,通过构建机器人运动学模型的非线性方程组,提出了一种离线编程的变进制变步长求解可逆优化迭代算法.该算法在给定位置优化目标下,每次迭代过程中,逐步缩小机器人每个关节变量变化值,同时依次做"前进、后退、保持一步"的试探判断策略,逐步迭代计算得到满足精度要求的数值解.通过对六自由度点焊机器人在复杂轨迹上作业的数值模拟,证明该算法设计简单,求解效率高,而且能在多组非线性方程组中优化组合所求数值解,同时保证机器人关节运动的平稳性. | 关键词 | 点焊机器人;逆运动学;变步长;复杂轨迹规划; | 焊接学报 | 2010 |  | 40 | 09 | 21 | 24
[5 empty] | 张建勋 | 湘潭大学
[5 empty] | 董银松 | 湘潭大学
232 |  |  | CO2激光焊接600MPa DP钢接头组织与性能 | 中文 | 王文权 | 吉林大学 | 采用CO2激光对抗拉强度为600MPa,厚度1.4mm的DP钢进行焊接.研究焊接速度对焊缝外观和截面成形的影响、接头的组织特点、硬度、强度和成形能力.结果表明,激光功率相同,焊接速度较低时焊缝易产生气孔,焊接速度较高时易发生飞溅;焊接速度对焊缝熔深及熔宽也有影响.焊缝区组织主要由马氏体构成,从焊缝、焊接热影响区到母材,组织中马氏体含量下降,接头的最高硬度出现在焊缝或热影响区.在平行于焊缝方向,焊接接头的抗拉强度高于母材,垂直于焊缝方向,接头的抗拉强度与母材相当.由于焊缝出现马氏体组织,接头的塑性和韧性降低,板材的冲压成形能力下降. | 关键词 | 激光焊接;超高强钢;微观组织;性能; | 焊接学报 | 2010 |  | 40 | 09 | 25 | 28
[5 empty] | 马凯 | 长春工程学院
[5 empty] | 孙大千 | 吉林大学
[5 empty] | 姜春云 | 釜山大学
233 |  |  | 管道全位置遥控焊接装置控制系统 | 中文 | 李海超 | 哈尔滨工业大学 | 核环境中的管道焊接修复,需要采用遥控方式来完成.根据核环境下管道修复的特点,在自主开发的小口径管道全位置焊接机头的基础上,对遥操作控制系统进行了研究.系统由工控机上插接PC—6501D板卡组成,通过VC++6.0编程提供驱动器的信号,实现整个系统的运动.加入闭环弧压反馈调节机构,以保证全位置焊接过程中电弧长度稳定,提高焊缝成形质量.结果表明,控制系统可以实现全位置焊接的速度和方向可调,并且在闭环弧压反馈调节的控制下,电弧电压的偏差不超过±0.2V,焊缝成形好. | 关键词 | 遥控焊接;管道焊接;控制系统;弧长调节; | 焊接学报 | 2010 |  | 40 | 09 | 29 | 32
[5 empty] | 杜霖 | 哈尔滨工业大学
[5 empty] | 董娜 | 哈尔滨工业大学
[5 empty] | 高洪明 | 哈尔滨工业大学
234 |  |  | ZM6镁合金铸件TIG焊补焊工艺 | 中文 | 王欣 | 哈尔滨工业大学 | 根据拉伸性能测试结果及X-射线探伤检测确定了ZM6镁合金铸件TIG焊补焊工艺参数.并通过光学显微镜对焊接接头进行了微观组织观察和微区成分分析试验.结果表明,热影响区晶粒大小与母材基本相同.在热影响区晶内完全由Mg元素组成,晶内原有的合金元素迁移到晶界.焊缝组织由比母材晶粒尺寸小的细小等轴晶组成,焊缝区的晶内组织基本由Mg元素组成,其晶界合金元素含量要比母材与热影响区少.通过对ZM6镁合金铸件补焊中的裂纹位置以及成分分析,得出ZM6镁合金铸件补焊裂纹为结晶裂纹. | 关键词 | ZM6镁合金铸件;TIG焊补焊;工艺方法; | 焊接学报 | 2010 |  | 40 | 09 | 33 | 36
[5 empty] | 杨闯 | 黑龙江工程学院
[5 empty] | 冯吉才 | 哈尔滨工业大学
235 |  |  | 脉冲电流频率对2219铝合金焊缝组织性能的影响 | 中文 | 从保强 | 北京航空航天大学 | 采用超快速变换复合高频脉冲方波变极性TIG电弧焊接方法进行2219-T87高强铝合金焊接,研究脉冲方波电流频率对焊缝组织性能的影响.结果表明,加入脉冲方波电流后,焊缝组织明显细化,焊缝区由粗大柱状晶向细小等轴晶转变.当脉冲电流频率达超音频段时,在焊缝中部还存在一种呈带状分布的细小等轴非枝晶组织,并与等轴树枝晶组织交替分布.与未加入脉冲电流相比,当脉冲电流频率为60kHz时,接头抗拉强度和断后伸长率分别增加约17.6%和66%.在一定范围内提高脉冲电流频率,可显著减小焊缝熔合区宽度,改善接头硬度分布,明显提高接头塑性,但对接头强度的影响作用并不明显. | 关键词 | 高强铝合金;高频脉冲电流;脉冲频率;等轴非枝晶;力学性能; | 焊接学报 | 2010 |  | 40 | 09 | 37 | 40
[5 empty] | 齐铂金 | 北京航空航天大学
[5 empty] | 李伟 | 北京航空航天大学
[5 empty] | 杨明轩 | 北京航空航天大学
236 |  |  | 层叠Ni/Ti热扩散形成金属间化合物的规律 | 中文 | 周勇 | 西安交通大学 | 选择Ni和Ti粉末及其机械合金化粉末制备Ni/Ti扩散偶,利用扫描电镜和X射线衍射等手段研究了Ni/Ti扩散偶在固相热处理作用下金属间化合物的形成及生长规律.随着热处理温度的提高,Ni3Ti,Ti2Ni和NiTi金属间化合物的数量增加明显;随热处理保温时间的增加,NiTi金属间化合物呈抛物线规律生长,而对Ni3Ti和Ti2Ni的生长影响不大.结果表明,金属间化合物在形成过程中,Ni3Ti和Ti2Ni优先形成,达到一定厚度后,NiTi金属间化合物开始形成并快速增长. | 关键词 | Ni/Ti扩散偶;固相扩散;热处理;金属间化合物; | 焊接学报 | 2010 |  | 40 | 09 | 41 | 44
[5 empty] | 杨冠军 | 西安交通大学
[5 empty] | 吴限 | 西安石油大学
[5 empty] | 李长久 | 西安交通大学
237 |  |  | 数字化推拉送丝CO2焊接系统 | 中文 | 卢振洋 | 北京工业大学 | 采用以DSP(数字信号处理器)和CPLD(复杂可编程逻辑器件)为控制核心的数字化电源平台,结合转动惯量小、响应速度快、送丝稳定的交流伺服电机推拉送丝部分,研制了数字化推拉送丝CO2焊接系统.以缓冲器为桥梁,设计了将交流伺服推拉丝与带编码器速度反馈的等速送丝融为一体的双电机推拉送丝系统.根据推拉送丝CO2焊接过程的特点,设计了焊丝的运动曲线,并提出了与焊丝运动相对应的电流、电压波形控制方案.通过软件编程的方式实现了推拉送丝CO2焊接工艺.整个熔滴过程均匀一致,焊接飞溅小,焊接热输入量小. | 关键词 | 数字化焊接电源;推拉送丝系统;CO2焊接;低热输入; | 焊接学报 | 2010 |  | 40 | 09 | 45 | 48
[5 empty] | 闫思博 | 北京工业大学
[5 empty] | 杨帅 | 北京工业大学
[5 empty] | 刘嘉 | 北京工业大学
238 |  |  | 基于等离子熔覆快速成形零件的组织与性能 | 中文 | 向永华 | 解放军海军后勤技术装备研究所 | 为了采用微束等离子弧粉末熔覆快速成形技术,在低碳钢基板上进行了铁基合金粉末Fe313的直接金属成形试验.通过光学金相显微镜和扫描电镜观察分析了成形金属零件显微组织和形貌,并利用维氏硬度计测试了熔覆层的显微硬度.结果表明,成形件中部典型组织表现为岛状的M-A组元,层与层结合处可看到明显的组织分界,先成形层受到后成形层的热影响,会引起晶粒细化,成形件硬度沿高度呈U形分布,中间熔覆层由于后道焊缝的回火作用而有所软化,导致硬度降低. | 关键词 | 快速成形;微束等离子熔覆;铁基合金;显微组织; | 焊接学报 | 2010 |  | 40 | 09 | 49 | 52
[5 empty] | 徐滨士 | 解放军装甲兵工程学院
[5 empty] | 吕耀辉 | 解放军装甲兵工程学院
239 |  |  | 堆焊快速成形低碳钢件的裂纹形成机理 | 中文 | 李超 | 解放军装甲兵工程学院 | 采用SEM观察了堆焊快速成形低碳钢件的裂纹微观形貌.结果表明,裂纹萌生于成形件的初始沉积层,沿沉积高度方向扩展,终止于成形件表面之下.采用OM和EDS分析了成形件中的偏析与夹杂物成分,利用XRD分析了成形件中的残余奥氏体含量,成形件中的裂纹为液化热裂纹,在多层多道连续堆焊成形过程中,Mn,Si的氧化物、Mo的碳化物以及Ni金属间化合物的偏析是裂纹形成的内因,拉应力是裂纹形成的外因.通过合理匹配Mn,Ni,Si元素的含量,添加稀土元素Ce净化焊缝金属,采用层层正交的路径沉积,延长层间隔时间,可以消除堆焊快速成形低碳钢件的裂纹. | 关键词 | 堆焊;快速成形;金属芯焊丝;裂纹;偏析; | 焊接学报 | 2010 |  | 40 | 09 | 53 | 56
[5 empty] | 梁媛媛 | 解放军装甲兵工程学院
[5 empty] | 沈灿铎 | 解放军装甲兵工程学院
[5 empty] | 朱胜 | 解放军装甲兵工程学院
240 |  |  | 加载速率对SnAgCu钎焊接头抗剪强度的影响 | 中文 | 芦伟 | 北京工业大学 | 研究了加载速率对SnAgCu(SAC)无铅钎料钎焊接头抗剪强度和断裂模式的影响,试验钎料的Ag元素含量为1%～3%(质量分数),微拉剪接头的加载速率为0.01～10mm/s.结果表明,当加载速率小于1mm/s时,抗剪强度随加载速率的增大而增大,断裂模式为发生在接头钎料内部的延性断裂.当加载速率增大到10mm/s时,其抗剪强度反而减小,断裂模式为发生在界面金属间化合物层的脆性断裂.另外,在加载速率较低时,抗剪强度随Ag元素含量的增加而增加;但在较高加载速率下,Ag元素含量为2%的钎料接头抗剪强度最低. | 关键词 | 无铅钎料;加载速率;抗剪强度; | 焊接学报 | 2010 |  | 40 | 09 | 57 | 60
[5 empty] | 张宁 | 北京工业大学
[5 empty] | 史耀武 | 北京工业大学
[5 empty] | 雷永平 | 北京工业大学
241 |  |  | 钒对Fe-Cr-C耐磨堆焊层性能的影响 | 中文 | 王智慧 | 北京工业大学 | 在Fe-Cr-C耐磨堆焊合金中加入钒,研究钒对Fe-Cr-C耐磨堆焊合金焊态和焊后热处理态性能的影响.采用埋弧堆焊方法在Q235低碳钢基体上制备了堆焊层,利用光学金相、SEM分析了堆焊合金的显微组织,并进行了硬度和磨料磨损试验.结果表明,焊后加热对Fe-Cr-C耐磨堆焊合金的硬度有较大影响.经过焊后加热,基体组织的硬度降低值都大于22%,降低值最大的是不含钒的Fe-Cr-C耐磨堆焊合金,达到37.7%.焊后加热对初生碳化物M7C3的硬度影响较小,其硬度降低值为1.4%～11.3%.含0.4%V可以有效的提高Fe-Cr-C耐磨堆焊合金高温热处理后的耐磨料磨损性能.以淬火态的45钢为标样,在经过900℃焊后热处理,含0.4%V的Fe-Cr-C耐磨堆焊合金相对耐磨性为1.9,而同样条件下不含钒的试样相对耐磨性只有1.3,两者相比,含0.4%V的合金相对耐磨性提高了46%. | 关键词 | Fe-Cr-C堆焊合金;钒;焊后热处理;碳化物;磨料磨损; | 焊接学报 | 2010 |  | 40 | 09 | 61 | 64
[5 empty] | 贺定勇 | 北京工业大学
[5 empty] | 俞长丽 | 北京工业大学
[5 empty] | 蒋建敏 | 北京工业大学
242 |  |  | 受约束内覆薄壁管对接焊温度场和应力场的数值模拟 | 中文 | 俞建荣 | 北京石油化工学院 | 针对复合管对接焊时,较厚的外层基材对内衬薄管焊接的温度场分布和应力场变化的约束影响,以及基材与薄管的接触效应,运用有限元法,在焊接过程使用"时间幅值"和"单元联接"等技术,建立了相应的有限元分析模型,计算了复合管对接焊内衬薄管的温度场变化和焊后残余应力的分布状况.通过计算,对薄管焊接速度、应力进行了分析讨论,并对薄板材料性质、结构尺寸、焊接热输入等焊接失稳变形的影响因素进行了研究.结果表明,薄板结构尺寸、焊接热输入对变形影响较大,而材料性质相对影响较小. | 关键词 | 复合管焊接;有限元分析;温度场;应力场;接触效应; | 焊接学报 | 2010 |  | 40 | 09 | 65 | 68
[5 empty] | 何晓祥 | 北京石油化工学院
[5 empty] | 吴波 | 北京石油化工学院
[5 empty] | 陈海洋 | 北京石油化工学院
[5 empty] | 李晓东 | 北京石油化工学院
243 |  |  | 钛合金与GCr15扩散连接界面组织特征与性能 | 中文 | 刘树英 | 河南科技大学 | 钛合金/轴承钢异种结构连接困难是制约钛合金广泛应用的瓶颈.采用电子拉伸显微硬度测试、SEM扫描、能谱、X射线衍射等分析手段,分析研究了Ti-6Al-4V/Cu/GCr15真空扩散焊接头的力学性能、组织结构特征、连接界面的原子扩散机制、反应相生成及其分布范围.结果表明,在焊接压力4.9MPa,焊接时间1.8ks条件下,接头的抗拉强度随焊接温度升高而增大,1273K达到最大为206MPa.延长焊接时间会导致金属间化合物厚度增大,对接头性能不利.接合界面间生成的α-Ti(Cu)固溶体,有固溶强化效果,对提高接头性能有利.而生成的金属间化合物Ti2Cu,Ti2Cu3,(Ti3Cu4)FeTi中的TixCuy对接头性能影响较大,导致接头强度下降.铜作为钛合金与GCr15的中间过渡层不宜过厚. | 关键词 | 中间层;扩散连接;接合界面;抗拉强度;金属间化合物; | 焊接学报 | 2010 |  | 40 | 09 | 69 | 72
[5 empty] | 张贵锋 | 西安交通大学
[5 empty] | 刘广宝 | 河南经济贸易技师学院
[5 empty] | 徐沛礼 | 上海电气集团上海重型机器厂有限公司
[5 empty] | 王亚威 | 河南科技大学
244 |  |  | 真空电子束焊接热源建模及功率密度分析 | 中文 | 罗怡 | 重庆理工大学 | 分析了真空电子束深熔焊接的热源作用形成钉状焊缝的特征,建立了峰值功率递增型旋转高斯体热源,即热源作用半径在深度方向呈高斯规律递减,热源功率密度在深度方向呈指数函数规律递增.利用该热源模型计算了聚焦状态和散焦状态下,真空电子束焊接特殊热效应的功率密度分布.结果表明,热源数学模型得到的功率密度分布规律符合理想状态下的电子束热源作用特征,可用于不同聚焦状态下的真空电子束焊接的热效应数值模拟研究. | 关键词 | 电子束焊接;体热源;功率密度; | 焊接学报 | 2010 |  | 40 | 09 | 73 | 76
[5 empty] | 许惠斌 | 重庆理工大学
[5 empty] | 李春天 | 重庆理工大学
[5 empty] | 伍光凤 | 重庆理工大学
245 |  |  | 5A90铝锂合金激光焊焊缝微观组织特征 | 中文 | 崔丽 | 北京工业大学 | 采用Nd:YAG激光焊进行了5A90铝锂合金薄板的对接试验,测试了接头横截面不同位置沿水平方向的显微硬度.利用光学显微镜、扫描电镜(SEM)和透射电镜(TEM)分析了焊缝金属不同位置的显微组织变化.结果表明,焊缝区不同位置的显微硬度低于母材;焊缝熔合线附近出现了等轴晶粒细晶区(EQZ);5A90合金主要的析出强化相是δ’相,在焊缝金属不同位置都有LI2超点阵衍射斑点的出现,证实焊缝中有δ’相析出,但数量很少,这解释了焊缝显微硬度降低的原因. | 关键词 | 铝锂合金;激光焊;显微组织;析出相; | 焊接学报 | 2010 |  | 40 | 09 | 77 | 80
[5 empty] | 李晓延 | 北京工业大学
[5 empty] | 贺定勇 | 北京工业大学
[5 empty] | 陈俐 | 北京航空工程制造研究所
[5 empty] | 巩水利 | 北京航空工程制造研究所
246 |  |  | TC4薄板随焊旋转挤压工艺 | 中文 | 张勇 | 哈尔滨工业大学 | 薄板钛合金由于在焊后存在较大的残余压应力,使得其易发生失稳变形.采用随焊旋转挤压方式,对焊缝高温部位进行塑性延展,减少焊接时所发生的塑性收缩量,降低残余压应力的值,从而降低焊接变形量.采用拉伸试验、拉伸断口SEM分析和焊后薄板的变形挠度的测量等试验.结果表明,随焊旋转挤压焊件的变形挠度可以下降到常规焊件挠度的2/3,并且随着加载应力的增加,变形的挠度可以进一步下降.说明在焊接过程中采用随焊旋转挤压方式控制薄板TC4失稳变形是可行的. | 关键词 | 随焊旋转挤压;TC4薄板;失稳变形;薄板焊接; | 焊接学报 | 2010 |  | 40 | 09 | 81 | 84
[5 empty] | 杨建国 | 哈尔滨工业大学
[5 empty] | 刘雪松 | 哈尔滨工业大学
[5 empty] | 方洪渊 | 哈尔滨工业大学
247 |  |  | 电子束钎焊修复K465镍基高温合金叶片 | 中文 | 王刚 | 哈尔滨工业大学 | 采用自制镍基钎料进行了K465镍基高温合金叶片模拟件的真空电子束钎焊,研究了开贯通槽(磨掉全部裂纹)和开非贯通槽(磨掉80%～90%裂纹)的两种开槽方式对叶片模拟件接头产生裂纹的影响,分析发现开贯通槽试件很少产生裂纹而开非贯通槽试件都产生裂纹.借助扫描电镜(SEM)、能谱分析(EDS)和X射线衍射分析(XRD)等方法分析了接头界面结构,确定了界面反应产物及其形态分布.结果表明,在界面反应层中生成镍基γ固溶体,NiSi,NiB,NiAl和NiSi五种产物. | 关键词 | 电子束钎焊;镍基高温合金;叶片;界面产物; | 焊接学报 | 2010 |  | 40 | 09 | 85 | 88
[5 empty] | 陈国庆 | 哈尔滨工业大学
[5 empty] | 张秉刚 | 哈尔滨工业大学
[5 empty] | 冯吉才 | 哈尔滨工业大学
[5 empty] | 刘成来 | 沈阳黎明航空发动机集团有限责任公司
248 |  |  | 激光能量对Nd:YAG激光-短路MAG复合热源焊接过程的影响 | 中文 | 王威 | 中国机械科学研究院哈尔滨焊接研究所 | 针对低碳钢材料,通过改变加入的激光功率来研究激光能量因素对激光-短路MAG复合热源焊接过程稳定性和焊缝成形的综合影响.结果表明,对于特定条件下的激光-短路MAG复合热源焊接过程稳定性,存在最佳的激光功率范围,并不是加入的激光功率越大,焊接过程越稳定;从激光-短路MAG复合热源焊缝成形和焊接过程稳定性角度,按照加入的激光能量大小,可以把激光-短路MAG复合热源分为小功率激光能量稳定电弧阶段、过渡阶段和大功率激光能量增加熔深阶段.并针对各个阶段,从熔滴受力角度分析了激光能量因素对焊接过程的影响机制. | 关键词 | 激光焊接;电弧焊;复合热源焊接;熔化极气体保护焊; | 焊接学报 | 2010 |  | 40 | 09 | 89 | 92
[5 empty] | 林尚扬 | 中国机械科学研究院哈尔滨焊接研究所
[5 empty] | 王旭友 | 中国机械科学研究院哈尔滨焊接研究所
[5 empty] | 雷振 | 中国机械科学研究院哈尔滨焊接研究所
249 |  |  | Al元素含量对Zn-Al钎料性能影响 | 中文 | 张满 | 南京航空航天大学 | 研究了Al元素含量对Zn-Al钎料在铝—铝钎焊及铜—铝钎焊过程中的铺展性能、接头力学性能及显微组织的影响.结果表明,随着Al元素含量的增加,钎料在铝板上的铺展性能明显改善,当Al元素含量达到15%(质量分数)时铺展面积最大,继续增加Al元素含量,铺展面积减小.Al元素含量在2%～25%范围内,钎料在铜板上的铺展性能随Al元素含量增加呈上升趋势,但是Zn-Al钎料在铜板上的铺展性能显著低于在铝板上的铺展性能.钎焊接头力学性能试验表明,铝—铝对接接头的抗拉强度以及铜—铝钎焊接头力学性能均随着Al元素含量增加而逐渐增大,当Al元素含量达到15%时强度达到最高,继续增加Al元素含量,钎焊接头强度均逐渐降低. | 关键词 | 铝—铝钎焊;铜—铝钎焊;锌铝钎料;铺展性能;力学性能; | 焊接学报 | 2010 |  | 40 | 09 | 93 | 96
[5 empty] | 薛松柏 | 南京航空航天大学
[5 empty] | 戴玮 | 南京航空航天大学
娄银斌
王水庆
250 |  |  | 含表面裂纹非匹配焊接接头的断裂行为 | 中文 | 邹吉权 | 天津职业大学 | 测试了两种超高强度钢低匹配接头母材、焊缝和热影响区的表面裂纹断裂韧性,比较了母材与热影响区的断裂韧度概率分布.同时采用有限元方法分析了匹配因子和裂纹位置对裂纹尖端张开应力和应力三轴度的影响.结果表明,当裂纹位于热影响区时,由于软焊缝使其应力三轴度降低,其断裂韧性明显好于母材;而当裂纹位于焊缝一侧时,匹配因子越高,距熔合线越远,则应力三轴度越低,断裂韧性越好;当裂纹位于焊缝中心时,两种匹配的断裂韧度相当.从而解释了试验结果. | 关键词 | 超高强度钢;焊接接头;非匹配;断裂韧性;表面裂纹; | 焊接学报 | 2010 |  | 40 | 09 | 97 | 100
[5 empty] | 荆洪阳 | 天津大学
[5 empty] | 徐连勇 | 天津大学
251 |  |  | 平板金属爆炸焊接过程数值模拟 | 中文 | 王呼和 | 内蒙古工业大学 | 利用大型有限元软件ANSYS/LS-DYNA对平板金属爆炸焊接过程进行了数值模拟,获得了爆炸焊接过程中形成的射流及波形,模拟结果与试验结果表现出良好的一致性.数值模拟结果证明,数值模型较准确的反映了爆炸焊接射流和波形的形成过程.同时,输出特征点压力和速度—时间曲线可显示出起爆近点压力小于起爆远点压力.在相同药层厚度条件下,起爆近点爆炸复合能量不足,易出现雷管区边界效应,影响焊接质量.此外,通过数值计算碰撞点压力与速度分布,并与理论计算结果进行了比较,说明数值计算值与理论计算值误差不超过5%,可有效指导爆炸焊接参数的选择. | 关键词 | 爆炸焊接;数值模拟;压力;速度;波形; | 焊接学报 | 2010 |  | 40 | 09 | 101 | 104
[5 empty] | 佟铮 | 内蒙古工业大学
252 |  |  | 弧焊机器人柔性再制造中破损零件模型的分层算法 | 中文 | 周国丽 | 哈尔滨工业大学 | 针对弧焊机器人分层/堆积成形方法实现破损零件的再制造,深入研究了破损零件模型的分层切片算法.考虑到零件破损形式的多样性、随机性,采用任意平面对破损零件STL模型(standard template library)分层切片的策略.为了省去建立拓扑信息及三角面片排序的时间,采取直接分层的方法.首先推导出了任意平面与STL模型的求交算法,然后将每层交点排序,由三次B样条拟合生成切片曲线,最后采用VC++6.0结合OpenGL实现了该分层算法.典型零件的分层实例验证了该算法的可行性,为机器人柔性再制造后续的机器人路径规划奠定基础. | 关键词 | 机器人焊接;柔性再制造;STL模型;分层切片; | 焊接学报 | 2010 |  | 40 | 09 | 105 | 108
[5 empty] | 张广军 | 哈尔滨工业大学
[5 empty] | 殷子强 | 哈尔滨工业大学
[5 empty] | 庞华冲 | 哈尔滨工业大学
253 |  |  | Nd:YAG激光+CMT电弧复合热源横焊工艺参数对焊缝成形的影响 | 中文 | 刘西洋 | 哈尔滨理工大学 | 以304不锈钢为对象,借助焊缝成形参数来评价YAG激光+CMT电弧复合热源横焊焊缝的成形特征,研究了Nd:YAG激光+CMT复合热源横焊过程中焊接工艺参数对焊缝成形的影响.结果表明,在CMT电弧焊接中加入激光可以改善横焊焊缝成形;在激光能量和焊接电流一定时,光丝间距存在一个最佳匹配,使得Nd:YAG激光+CMT复合热源横焊焊缝成形良好;与其它复合热源焊接相对比激光功率对熔深影响较大,对横焊焊缝成形的影响程度与焊接电流有关;焊接速度对横焊焊缝成形影响显著;离焦量对横焊焊缝成形影响较小;电弧功率对横焊焊缝的偏离度影响显著. | 关键词 | 激光焊接;复合热源横焊;CMT横焊;焊缝成形; | 焊接学报 | 2010 |  | 40 | 09 | 109 | 112
[5 empty] | 孙凤莲 | 哈尔滨理工大学
[5 empty] | 王旭友 | 哈尔滨焊接研究所
[5 empty] | 王威 | 哈尔滨焊接研究所
[5 empty] | 雷振 | 哈尔滨焊接研究所
254 |  |  | 《激光焊接与切割质量控制》 | 中文 | 陈武柱 |  |  | 关键词 |  | 焊接学报 | 2010 |  | 40 | 10 | 30
255 |  |  | 激光深熔焊运动熔池瞬态形成过程数值模拟 | 中文 | 吴冰 | 西安交通大学 | 考虑到表面张力、浮力、液-固相之间内作用力、焊接速度、紊流、对流以及辐射等影响因素,建立激光深熔焊接过程运动熔池的数学模型,并对熔池的温度、流动、焊缝形貌的动态演化过程进行预测.结果表明,运动熔池形成过程中,变宽的趋势比拉长的趋势大,在宽度上达到最大值后继续拉长、变尖,达到准稳态;运动熔池上部分对流传热起主导作用,下部扩散传热起主导作用;Marangoni力是运动熔池上部变宽、拉长的主要作用力。数值模拟得到的熔池动态结果与实际拍摄的试验结果吻合较好。 | 关键词 | 电激光;深熔焊;运动熔池;瞬态演变; | 焊接学报 | 2010 |  | 40 | 10 | 1 | 4
[5 empty] | 巩水利 | 北京航空工程制造研究所
[5 empty] | 庞盛永 | 华中科技大学
[5 empty] | 段爱琴 | 北京航空工程制造研究所
[5 empty] | 陈立亮 | 华中科技大学
256 |  |  | 电弧焊熔滴金属中夹杂物形成的冶金机制 | 中文 | 李晓泉 | 南京工程学院 | 以实验室自行制作的两种氧化物渣系烧结焊剂对电弧焊熔滴金属中夹杂物形成机制开展研究.作者通过设计出熔滴金属快速提取的试验方法,对提取出的熔滴金属用LECO氧氮分析仪进行氧含量测试、用镶嵌熔滴法分析夹杂物分布及尺寸特征、用扫描电镜配合能谱仪观察分析夹杂物微区形貌及成分.结果表明,熔滴金属内部夹杂物随焊渣碱度的增大呈细小均匀分布规律,构成夹杂物的元素与焊渣成分具有异同的成分特征,主要由Si,Mn,O元素组成.夹杂物形成机制主要通过钢-渣界面冶金化学反应及内部体扩散形成内生夹杂物.利用夹杂物诱发针状铁素体形核(可通过控制焊渣碱度大小进而有效地控制夹杂物尺寸),使其对焊缝固态相变产生积极的影响. | 关键词 | 电弧焊;熔滴金属;夹杂物;形成机制; | 焊接学报 | 2010 |  | 40 | 10 | 5 | 8
[5 empty] | 初雅杰 | 南京工程学院
[5 empty] | 杨宗辉 | 南京工程学院
[5 empty] | 张炎 | 南京工程学院
257 |  |  | 激光钎焊金刚石磨粒界面微结构分析 | 中文 | 杨志波 | 河南理工大学 | 采用Ni基合金钎料,在Ar气保护条件下,对金刚石磨粒进行了激光钎焊试验研究.采用扫描电镜(SEM)和能谱仪(EDS)及X射线衍射仪(XRD)对钎焊金刚石试样进行理化分析,探讨了钎料与金刚石界面处碳化物的形成机理.结果表明,激光钎焊过程中在金刚石表面附近形成的富Cr层与金刚石表面的C元素反应生成碳化物,在钢基体结合界面上Ni-Cr合金钎料和钢基体中的元素相互扩散形成化学冶金结合. | 关键词 | 激光钎焊;金刚石;Ni基合金;界面微结构; | 焊接学报 | 2010 |  | 40 | 10 | 9 | 12
[5 empty] | 徐九华 | 南京航空航天大学
[5 empty] | 刘爱菊 | 河南理工大学
258 |  |  | 基于CDM法AZ31B镁合金焊接接头疲劳评定 | 中文 | 王文先 | 太原理工大学 | 采用临界距离法(CDM)中的点法和线法对AZ31B镁合金对接接头和横向十字接头进行疲劳评定.对两种焊接接头进行了疲劳试验,采用ANSYS有限元软件建模分析,计算出两种评定方法的局部应力参量Δσloc,拟合出相应的S-N曲线,并与疲劳试验结果进行了对比分析.结果表明,采用CDM法可以对镁合金焊接接头进行疲劳评定,其评定结果与疲劳试验结果相符合.依据应力集中大小可以有效预测疲劳断裂位置,在2×106循环次数下,两种焊接接头点法的疲劳强度分别为79.55和49.10MPa,线法的疲劳强度分别为79.01和44.38MPa. | 关键词 | AZ31B镁合金;焊接接头;疲劳评定;临界距离法; | 焊接学报 | 2010 |  | 40 | 10 | 13 | 16
[5 empty] | 贺秀丽 | 太原理工大学
[5 empty] | 张红霞 | 太原理工大学
[5 empty] | 李晋永 | 太原理工大学
259 |  |  | 电弧超声对SiC_p/AlMMCs焊缝组织与性能的影响 | 中文 | 雷玉成 | 江苏大学 | 以Ti合金作为填加材料,以氮氩混合气作为离子气,对SiCp/6061Al基复合材料进行电弧超声等离子弧原位合金化焊接,研究了电弧超声对等离子弧焊接头组织和性能的影响.结果表明,在不加超声时,焊缝中新生AlN相呈细长条状,Al3Ti相粗大,TiC,TiN等新生增强颗粒分布不均匀;在加入超声后,焊缝组织细密,TiC,TiN,AlN等增强相呈细小颗粒状存在,数量增加,且分布均匀,Al3Ti相尺寸减小,数量减少,从而有效改善了焊接接头的组织和性能,使焊接接头抗拉强度最大值达到225MPa,比不加超声时提高了约7%. | 关键词 | SiCp/Al基复合材料;等离子弧焊接;电弧超声;力学性能; | 焊接学报 | 2010 |  | 40 | 10 | 17 | 21
[5 empty] | 王志伟 | 江苏大学
[5 empty] | 陈希章 | 江苏大学
[5 empty] | 闫久春 | 哈尔滨工业大学
260 |  |  | 焊缝与螺栓混合连接梁柱钢节点的残余应力有限元分析 | 中文 | 俞家欢 | 沈阳建筑大学 | 考虑温度变化对钢材物理性能和力学性能的影响,以热-弹塑性理论为基础,建立梁柱节点顶底角钢焊缝、螺栓混合连接的三维仿真模型.利用有限元分析软件ANSYS模拟钢结构梁柱节点在焊接和冷却阶段的温度场,并求解得到残余应力的分布.结果表明,焊缝区域主要以拉应力为主,残余应力在焊缝和螺栓等不同部位的分布不同.最大残余应力出现在顶角钢与梁翼缘的焊缝处,最小残余应力出现在柱与角钢连接处,分别是设计强度值的220.8%和11.45%,与《钢结构设计规范》中的规定基本相符. | 关键词 | 混合连接;焊缝;螺栓;残余应力; | 焊接学报 | 2010 |  | 40 | 10 | 22 | 26
[5 empty] | 戴利 | 沈阳建筑大学
[5 empty] | 李洪双 | 沈阳建筑大学
[5 empty] | 刘琼阳 | 沈阳建筑大学
261 |  |  | 镍基合金焊接熔池凝固组织模拟 | 中文 | 董志波 | 哈尔滨工业大学 | 对原有元胞自动机中网格的捕获规则进行修正,完善了"对角线模拟角度"法则,并用其成功地模拟了镍基合金熔池凝固过程枝晶生长以及晶界偏析情况.结果表明,在焊接熔池凝固过程中,不同取向的晶粒之间存在着激烈的竞争生长.结晶取向与温度梯度最大的方向相一致的晶粒生长速度快,将其它取向的晶粒淘汰,在竞争中能够持续生长.同时,在枝晶与枝晶、枝晶臂与枝晶臂之间的残余液相中,存在溶质堆积现象,在凝固过程结束后,形成了严重的晶界偏析. | 关键词 | 焊接熔池;枝晶生长;联生结晶;元胞自动机法; | 焊接学报 | 2010 |  | 40 | 10 | 27 | 30
[5 empty] | 马瑞 | 哈尔滨工业大学
[5 empty] | 王勇 | 上海新力动力设备研究所
[5 empty] | 占小红 | 南京航空航天大学
[5 empty] | 魏艳红 | 哈尔滨工业大学
262 |  |  | C/SiC复合材料表面状态对其与Nb钎焊的影响 | 中文 | 刘玉章 | 哈尔滨工业大学 | 采用等原子比Ti-Ni复合箔对C/SiC复合材料与Nb进行了真空反应钎焊,研究了焊前C/SiC表面状态对接头界面组织和力学性能的影响.结果表明,线切割态的C/SiC与Nb的接头界面(Ti,Nb)C反应层呈现锯齿状,而抛光和砂纸打磨状态的C/SiC接头界面处的反应层平直.锯齿状的界面反应层降低了界面处的应力集中程度,有助于提高接头的力学性能,使得线切割态的C/SiC与Nb的接头强度明显高于抛光和打磨状态的接头,达到188MPa.线切割态的C/SiC与Nb的接头断裂同时发生在C/SiC母材、界面和钎缝中,而抛光和打磨状态的C/SiC与Nb的接头断裂主要发生在界面处. | 关键词 | C/SiC复合材料;钎焊;表面状态;组织;抗剪强度; | 焊接学报 | 2010 |  | 40 | 10 | 31 | 34
[5 empty] | 张丽霞 | 哈尔滨工业大学
[5 empty] | 杨振文 | 哈尔滨工业大学
[5 empty] | 冯吉才 | 哈尔滨工业大学
263 |  |  | 电迁移促进Cu/Sn-58Bi/Cu焊点阳极界面Bi层形成的机理分析 | 中文 | 何洪文 | 北京工业大学 | 研究了Cu/Sn-58Bi/Cu对接接头焊点在电流密度为5×103～1.2×104A/cm2条件下钎料基体中阳极界面Bi层的形成机理.电迁移过程中,Bi元素为主要的扩散迁移元素,在电迁移力的作用下由阴极向阳极进行迁移.由于Bi原子的扩散迁移速度比Sn原子要快,促使Bi原子首先到达阳极界面.大量的Bi原子聚集在阳极界面时,形成了压应力,迫使Sn原子向阴极进行迁移,于是在阳极界面处形成了连续的Bi层.阴极处由于金属原子的离去,形成了拉应力,导致了空洞和裂纹在界面处的形成.Bi层的形态主要分为平坦的Bi层和带有凹槽的Bi层.Bi原子进行扩散迁移的通道有三种:Bi晶界、Sn晶界和Sn/Bi界面.随着电流密度和通电时间的增加,Bi层的厚度逐渐增加.电迁移力和焦耳热的产生成为Bi原子扩散迁移的主要驱动力. | 关键词 | 电迁移;Bi层;电流密度;焦耳热; | 焊接学报 | 2010 |  | 40 | 10 | 35 | 38
[5 empty] | 徐广臣 | 北京工业大学
[5 empty] | 郭福 | 北京工业大学
264 |  |  | GMAW焊接熔池形状和表面变形的数值模拟 | 中文 | 孙永兴 | 中国石油大学(华东) | 采用双椭球体热源分布模式,把过热熔滴带入熔池的热焓量处理为特定区域的均匀热源,建立了运动电弧下GMAW焊接热过程的数值分析模型.利用Visual For-tran编写数值计算程序,预测了从电弧引燃到准稳态过程中焊接熔池形状和熔池自由表面变形的动态演变,并进行了对比试验.基于数值模拟和工艺试验结果,可以看出达到宏观准稳态时计算所得的焊缝形状尺寸与试验结果基本吻合,因此验证了所建模型和采用的计算方法是正确、可靠的. | 关键词 | 熔化极气体保护焊;表面变形;双椭球体热源;数值分析; | 焊接学报 | 2010 |  | 40 | 10 | 39 | 42
[5 empty] | 翟磊 | 胜利油田胜利勘察设计研究院有限公司
[5 empty] | 赵明 | 中国石油大学(华东)
265 |  |  | 铸钢轧辊电火花沉积WC-4Co涂层组织和性能分析 | 中文 | 王建升 | 华北水利水电学院 | 采用新型电火花沉积设备,把陶瓷WC-4Co电极材料沉积在铸钢轧辊材料上,制备了WC-4Co沉积涂层,研究了其微观组织及耐磨性能.结果表明,沉积层主要由Fe3W3C,Co3W3C,Fe和SiC等相组成;沉积层与基体呈冶金结合,过渡层组织主要是柱状晶结构组织;Fe3W3C和Co3W3C等硬质相弥散分布于沉积层Fe基体上,部分区域硬质相达到了纳米颗粒尺寸;沉积层硬度的平均硬度为1617.2HV;沉积层较铸钢轧辊的磨损性能提高了2.1倍,沉积层的磨损机理主要是粘着磨损、疲劳磨损、氧化磨损和磨粒磨损的综合作用,细小的弥散分布的硬质相是沉积层硬度及耐磨性提高的主要因素. | 关键词 | 电火花沉积;WC-4Co;铸钢轧辊;组织结构;耐磨性; | 焊接学报 | 2010 |  | 40 | 10 | 43 | 46
[5 empty] | 孟惠民 | 北京科技大学
[5 empty] | 张瑞珠 | 华北水利水电学院
[5 empty] | 严大考 | 华北水利水电学院
266 |  |  | 氩弧熔覆Ti-C-WC增强镍基复合涂层组织和性能分析 | 中文 | 王永东 | 黑龙江科技学院 | 以Ti粉、C粉、WC和Ni60A粉末为原料,利用氩弧熔覆技术在Q235钢基材表面成功制备出Ni基增强相复合涂层,应用OM,SEM,XRD对复合涂层的显微组织和物相进行了分析.结果表明,复合涂层物相由TiC和(Ti,W)C颗粒,γ-Ni奥氏体枝晶和枝晶间的M23C6共晶组织组成,TiC颗粒相细小弥散的分布在基体上,颗粒尺寸大约1.5μm.显微硬度和耐磨性测试结果表明,涂层的显微硬度较基体Q235钢提高4倍以上;常温干滑动磨损条件下,复合涂层具有优异的耐磨性. | 关键词 | 氩弧熔覆;复合涂层;原位合成;耐磨性; | 焊接学报 | 2010 |  | 40 | 10 | 47 | 49
[5 empty] | 王振廷 | 黑龙江科技学院
[5 empty] | 张海军 | 黑龙江科技学院
[5 empty] | 朱艳 | 黑龙江科技学院
267 |  |  | Ti-6Al-4V钛合金超音频脉冲TIG焊 | 中文 | 周水亮 | 北京航空工程制造研究所 | 进行了Ti-6Al-4V钛合金超音频脉冲氩弧焊(U-TIG)与传统TIG焊,利用X射线探伤检测接头质量,金相显微镜和SEM观察接头组织和断口,利用万能试验机测试接头拉伸性能.结果表明,U-TIG焊能减少焊缝气孔;随着加入脉冲频率的增加,U-TIG焊焊缝组织细化、等轴化,当脉冲频率为45kHz时,晶粒细化效果最好;随着脉冲频率的提高,接头抗拉强度、屈服强度和断后伸长率均有所提高;常规TIG与U-TIG焊接头断口均为准解理断裂机制,但U-TIG断口枝晶破坏痕迹已不明显. | 关键词 | 超音频脉冲TIG焊;常规TIG焊;Ti-6Al-4V钛合金; | 焊接学报 | 2010 |  | 40 | 10 | 50 | 52
[5 empty] | 赵海涛 | 北京航空工程制造研究所
[5 empty] | 齐铂金 | 北京航空航天大学
268 |  |  | 双丝焊温度场算法的程序优化设计 | 中文 | 杨秀芝 | 华中科技大学 | 通过对有限元软件ANSYS的二次开发实现对双丝埋弧焊焊接温度场的有限元分析.利用APDL语言编写了移动热源的热流计算和加载程序,特别是使用高效的矢量运算和数组存储简化了计算加载的操作,实现了双丝焊移动热载荷的准确顺序加载这一大创新点.通过实例计算表明对热流计算与加载过程的这种改进,缩短模拟计算时间、减少计算量、提高计算效率,验证了此算法正确可行,此种热场算法可以很方便的由双丝焊的热场计算与加载推广到多丝焊热场的计算与加载. | 关键词 | 双丝埋弧焊;移动热源;算法;矢量; | 焊接学报 | 2010 |  | 40 | 10 | 53 | 56
[5 empty] | 余圣甫 | 华中科技大学
[5 empty] | 姚润钢 | 中国船舶重工集团洛阳船舶材料研究所
269 |  |  | Mn对船板钢大热输入焊接CGHAZ组织性能的影响 | 中文 | 罗小兵 | 安徽工业大学 | 采用焊接热模拟的方法研究了Mn元素含量对EH36船板钢焊接粗晶区组织与性能的影响.结果表明,Mn含量对EH36钢大热输入焊接粗晶区的低温韧性存在显著影响.Mn元素含量较高(1.58%)或较低(0.56%)时,粗晶区的低温韧性均差.当Mn含量等于1.20%时粗晶区的低温韧性最高.Mn含量对EH36钢大热输入焊接粗晶区的组织同样存在显著影响.Mn含量较低(0.56%)时,粗晶区的主要组织为粗大的先共析铁素体,其宽度约为30μm;而Mn含量较高(1.58%)时,粗晶区组织则以硬质相M-A岛状组织为主.先共析铁素体和硬质相M-A岛状组织共同决定着船板钢焊接粗晶区的韧性. | 关键词 | Mn含量;粗晶区;先共析铁素体;M-A岛状组织;船板钢; | 焊接学报 | 2010 |  | 40 | 10 | 57 | 60
[5 empty] | 苏航 | 中国钢铁研究总院结构材料研究所
[5 empty] | 杨才福 | 中国钢铁研究总院结构材料研究所
[5 empty] | 柴锋 | 中国钢铁研究总院结构材料研究所
[5 empty] | 袁晓敏 | 安徽工业大学
270 |  |  | Sn-Bi-Cu合金熔体结构变化及对凝固组织影响 | 中文 | 陈志浩 | 安徽工程大学 | 为了探索合金熔体结构与凝固组织间的相关性,进一步改进Sn-Bi-Cu无铅焊料合金组织性能,运用四探针电阻法对Sn70Bi10Cu三元合金的熔体过热行为进行了初步探索.结果表明,升温过程中合金熔体电阻率在812～821℃温度范围内发生了突变,且在降温过程中突变不再发生,表明熔体结构在这一温度区间发生了不可逆的结构转变.通过金相组织观察及力学性能测试发现,该不可逆的转变行为使其凝固组织明显细化及力学性能得到一定的提高:压缩强度极限σd提高了约8%,表面维氏硬度提高约18%. | 关键词 | 熔体结构;液态结构转变;无铅焊料; | 焊接学报 | 2010 |  | 40 | 10 | 61 | 64
[5 empty] | 郑伟 | 安徽工程大学
[5 empty] | 朱协彬 | 安徽工程大学
[5 empty] | 祖方遒 | 合肥工业大学
271 |  |  | Q550高强钢焊接接头强韧性匹配 | 中文 | 蒋庆磊 | 山东大学 | 在不预热条件下采用不同合金成分焊丝焊接Q550高强钢,试验研究焊丝中合金对焊缝组织、接头抗拉强度及冲击韧性的影响.结果表明,使用MK.G60-1焊丝可获得以针状铁素体为主的焊缝组织.焊缝中沿晶界分布的先共析铁素体在承受拉应力时易萌生裂纹,提高焊缝中针状铁素体含量可以提高接头抗拉强度和韧性.采用MK.G60-1焊丝接头抗拉强度接近母材的抗拉强度,断裂发生在熔合区.接头热影响区的冲击吸收功最高,而熔合区的抗拉强度和韧性最低.焊缝冲击断口纤维区均以穿晶断裂为主,断口韧窝产生的机理是微孔聚集型,针状铁素体区对应的韧窝较大,先共析铁素体对应的韧窝较小. | 关键词 | 低合金高强钢;强度匹配;抗拉强度;冲击韧性; | 焊接学报 | 2010 |  | 40 | 10 | 65 | 68
[5 empty] | 李亚江 | 山东大学
[5 empty] | 王娟 | 山东大学
[5 empty] | 徐宗林 | 郑州煤矿机械集团股份有限公司
[5 empty] | 付金良 | 郑州煤矿机械集团股份有限公司
272 |  |  | 基于响应面法的不锈钢车体激光焊接工艺参数优化 | 中文 | 王洪潇 | 大连交通大学 | 为解决电阻点焊不锈钢车体表面质量差、密闭性差等问题,采用二次回归旋转设计试验方案,基于响应面法建立了不锈钢车体激光焊接工艺参数(激光功率、焊接速度、离焦量)与预测响应值(熔深、熔宽、接头剪切拉伸载荷)之间的数学模型,能够根据车体表面质量和接头强度的要求优选焊接工艺参数.并通过优化激光焊接工艺参数来预测激光搭接焊接头的熔深、熔宽以及接头的剪切拉伸载荷,实现焊缝成形与接头强度的最佳组合,为改善不锈钢车体焊接表面质量提供了新的工艺途径. | 关键词 | 激光焊接;响应面法;工艺参数优化; | 焊接学报 | 2010 |  | 40 | 10 | 69 | 72
[5 empty] | 史春元 | 大连交通大学
[5 empty] | 王春生 | 长春轨道客车股份有限公司
[5 empty] | 王亭 | 长春轨道客车股份有限公司
273 |  |  | Ag元素对Zn-Al钎料性能的影响 | 中文 | 张满 | 南京航空航天大学 | 研究了Ag元素的添加量对Zn-Al钎料的熔化温度、铺展性能、接头力学性能以及显微组织的影响.结果表明,随着Al元素含量的增加,钎料的熔化温度略有提高,在铝板及铜板上的铺展性能明显改善,钎焊接头力学性能显著提高.当Ag元素的添加量达到3.3%(质量分数)时,钎焊接头力学性能最佳.继续增加Al元素含量,钎焊接头强度变化不大.在Zn-Al钎料中添加Ag元素能够显著改善钎缝的显微组织,随着Al元素含量的增加,钎缝内部块状铜铝脆性相尺寸变小,产生应力集中的倾向减小,对应的接头强度提高.当Al元素含量达到3.3%(质量分数)时,钎料的综合性能最佳. | 关键词 | 铜-铝钎焊;锌铝钎料;铺展性能;力学性能;显微组织; | 焊接学报 | 2010 |  | 40 | 10 | 73 | 76
[5 empty] | 薛松柏 | 南京航空航天大学
[5 empty] | 戴玮 | 南京航空航天大学
娄银斌
王水庆
274 |  |  | 2219-T87铝合金搅拌摩擦焊接头组织与力学性能 | 中文 | 王春炎 | 北京航空航天大学 | 采用搅拌摩擦焊方法对8mm厚2219-T87铝合金进行了焊接.对接头的宏观形貌、微观组织、显微硬度及断口形貌进行了分析.结果表明,焊核区为细小的等轴晶粒,晶粒尺寸远小于母材;热机影响区发生了弯曲变形;热影响区组织出现了明显粗化.前进边热机影响区和焊核区形成明显分界线,后退边相对模糊.搅拌摩擦焊对接头各区域沉淀相分布形态有重要影响.接头室温拉伸强度可以达到母材的70%以上.沿焊缝横截面的显微硬度的分布显示,硬度最低点位于后退侧热影响区区域,断裂位置位于后退侧热影响区处,接头的断裂形式为韧性断裂. | 关键词 | 2219铝合金;搅拌摩擦焊(FSW);力学性能;微观组织; | 焊接学报 | 2010 |  | 40 | 10 | 77 | 80
[5 empty] | 曲文卿 | 北京航空航天大学
[5 empty] | 姚君山 | 上海航天设备制造总厂
[5 empty] | 赵海云 | 北京航空航天大学
275 |  |  | 新渣系碱性焊条工艺性能综合优化 | 中文 | 孟工戈 | 哈尔滨理工大学 | 分析了多种国内外碱性焊条药皮渣系,设计了新的渣系.用均匀设计的思想方法和计算机软件来安排试验.选定9种药皮组分作为自变量,把每个自变量分成6个水平,共做了24个焊条小样.利用计算机统计分析7个工艺性能指标数据,结果给出了自变量与因变量之间的多项式数学模型.它们揭示出多种药皮组分对多个指标的影响规律.借助计算机和这些数学模型,做了多项指标的综合优化,得到了搜索结果.该结果为改善焊条工艺性能提供了方向.该搜索预测方法也是全面改善焊条性能的一个新尝试. | 关键词 | 碱性焊条;工艺性能;均匀设计;优化; | 焊接学报 | 2010 |  | 40 | 10 | 81 | 84
[5 empty] | 储继君 | 中国机械科学研究院哈尔滨焊接研究所
[5 empty] | 栾敬岳 | 中国机械科学研究院哈尔滨焊接研究所
[5 empty] | 谷丰 | 哈尔滨理工大学
[5 empty] | 李丹 | 哈尔滨理工大学
张转连
276 |  |  | LaF3对激光原位合成TiC组织与性能影响 | 中文 | 程义远 | 中国石油大学(华东) | 利用激光熔覆技术原位合成添加稀土LaF3的TiC/Ni复合涂层.借助于电子探针(EPMA)、透射电镜(TEM)、扫描电镜(SEM)、显微硬度计、M—2000摩擦磨损试验机、M398电化学腐蚀系统对涂层组织结构、元素分布、硬度及耐磨、耐蚀性能进行了分析.结果表明,添加适量稀土LaF3,可改善组织均匀性,细化晶粒,TiC颗粒偏聚减轻,异质相含量降低,LaF3含量为1%时熔覆层硬度最高,LaF3含量为2%时熔覆层耐磨及耐蚀性较高.添加过量稀土LaF3后,异质相含量增加,TiC颗粒偏聚,熔覆层硬度降低,使耐磨性和耐蚀性降低. | 关键词 | 激光熔覆;原位合成;稀土LaF3;TiC颗粒; | 焊接学报 | 2010 |  | 40 | 10 | 85 | 88
[5 empty] | 王勇 | 中国石油大学(华东)
[5 empty] | 赫庆坤 | 中国石油大学(华东)
[5 empty] | 王正方 | 齐鲁石油化工公司
277 |  |  | 磁场形态对等离子弧堆焊层组织性能的影响 | 中文 | 刘政军 | 沈阳工业大学 | 在低碳钢表面进行Fe5自熔合金等离子弧堆焊时外加纵向磁场,并改变磁场形态,对不同磁场参数下堆焊试样进行硬度和磨损试验.采用显微电镜和扫描电镜对堆焊层显微组织进行分析,研究磁场形态和参数对堆焊层组织性能的影响规律和作用机理.结果表明,交、直流纵向磁场均可以改善堆焊层的组织性能,由于交流纵向磁场中频率可调,增加了磁场的可控性,对堆焊层组织性能的作用效果比直流纵向磁场更明显.在焊接电流为160A,磁场电流为3A,磁场频率为10Hz时,堆焊层金属性能达到最佳值,此时硬度为68HRC,磨损量为0.0318g. | 关键词 | 等离子弧堆焊;磁场形态;电磁搅拌;组织性能; | 焊接学报 | 2010 |  | 40 | 10 | 89 | 92
[5 empty] | 刘铎 | 沈阳工业大学
[5 empty] | 慈鸿钢 | 沈阳工业大学
[5 empty] | 宋兴奎 | 沈阳工业大学
278 |  |  | 工艺参数对填充式搅拌摩擦无匙孔点焊性能的影响 | 中文 | 严铿 | 江苏科技大学 | 采用填充式搅拌摩擦无匙孔点焊对2mm厚的2A12-T4铝合金薄板进行焊接,研究不同工艺参数对接头性能的影响.结果表明,当其它焊接参数不变,旋转速度为600r/min时,接头的剪切力达到最大值,为4707N.在600～1000r/min时,随着旋转速度的提高,点焊接头的剪切力逐渐减小.随着轴肩回压距离的增大,接头的剪切力逐渐增加,当轴肩回压距离达到1.2mm时,接头的剪切力达到最大.随着搅拌针伸出长度的增大,接头的剪切力逐渐增加,当伸出长度达到3.4mm时,接头的剪切力达到最大.接头的显微硬度在100～150HV之间,混合区硬度最高,搅拌区硬度最低. | 关键词 | 搅拌摩擦点焊;匙孔;工艺参数;微观组织; | 焊接学报 | 2010 |  | 40 | 10 | 93 | 96
[5 empty] | 方圆 | 江苏科技大学
279 |  |  | YG8硬质合金和低碳钢的高频感应钎焊 | 中文 | 李卓然 | 哈尔滨工业大学 | 采用BNi2钎料对YG8硬质合金/低碳钢进行了高频感应钎焊,对试验用高频感应钎焊设备进行了改造.采用热电偶测温仪对温度进行实时测量,并用PID控制器对设备加热温度进行控制.分析了影响接头力学性能的因素,测试了钎焊接头的抗剪强度,通过SEM及EDS对断口形貌、成分进行分析.结果表明,随着钎焊温度的升高或者保温时间的延长,接头的抗剪强度都呈先增大后减小的趋势.焊接温度为1030℃,保温时间为5min的钎焊条件下,接头的剪切强度达到最大值441MPa,断裂多发生在YG8硬质合金母材上或钎缝处. | 关键词 | 硬质合金;高频感应钎焊;抗剪强度; | 焊接学报 | 2010 |  | 40 | 10 | 97 | 100
[5 empty] | 刘兵 | 哈尔滨工业大学
[5 empty] | 樊建新 | 哈尔滨工业大学
[5 empty] | 冯吉才 | 哈尔滨工业大学
280 |  |  | SiC_p/2024AlMMC颗粒暴露及钎焊行为分析 | 中文 | 冯涛 | 中国石油大学(华东) | 介绍了焊接参数对SiCp/2024Al铝基复合材料的真空钎焊组织和性能的影响.焊前利用颗粒暴露技术将复合材料表面颗粒部分暴露,并利用真空气相沉积使暴露表面合金化.使用M6钎料,在不同的钎焊工艺参数下对复合材料进行焊接.结果表明,焊接温度过低或者保温时间过短,钎缝结合面有残留的Cu,钎料对复合材料润湿不好.随钎焊温度增加,保温时间的进一步延长,Cu与Al基体完全反应,促进了钎焊过程.但随着钎焊温度和保温时间的进一步增加,母材中出现过烧导致的气孔.钎焊接头X射线衍射试验表明,接头中没有Al4C3脆性相生成.拉伸试验表明,钎焊参数为620℃,保温20min时,接头抗剪强度最高,达到202MPa.断口分析表明,钎料对复合材料的不润湿,复合材料过烧导致气孔,复合材料中颗粒的聚集是导致接头强度下降的主要原因. | 关键词 | 铝基复合材料;颗粒暴露;表面合金化;钎焊; | 焊接学报 | 2010 |  | 40 | 10 | 101 | 104
[5 empty] | 王引真 | 中国石油大学(华东)
[5 empty] | 孙玉伟 | 中国石油大学(华东)
[5 empty] | 衣东旭 | 中国石油大学(华东)
[5 empty] | 楼松年 | 上海交通大学
281 |  |  | 钛合金与不锈钢钎焊接头残余应力有限元分析 | 中文 | 王国建 | 中国科学院电子学研究所 | 通过有限元分析的方法对TC4钛合金与1Cr18Ni9Ti不锈钢钎焊接头残余应力场进行分析,计算工艺参数对接头应力分布的影响.结果表明,在TC4、不锈钢母材与钎料接头两侧的界面区附近形成应力集中,并且在距离钛合金母材0.45mm处等效应力达到最大值.钎焊间隙在50μm时应力值最小,钎料的线膨胀系数在12×10-6℃-1时接头内应力达到最小值,连接温度对这些残余应力的集中与分布影响很小. | 关键词 | 钛合金;残余应力;连接温度;线膨胀系数; | 焊接学报 | 2010 |  | 40 | 10 | 105 | 109
[5 empty] | 周健勇 | 中国科学院电子学研究所
[5 empty] | 许芳 | 中国科学院电子学研究所
[5 empty] | 孙东 | 中国科学院电子学研究所
[5 empty] | 朱颖 | 北京航空航天大学
282 |  |  | 动力机车转向架侧梁焊接变形预测 | 中文 | 张三磊 | 上海交通大学 | 转向架是动力机车的最重要的承载结构,其焊接变形预测对于保证加工精度和质量具有重要意义.首先通过大量的计算和实测建立了转向架结构的固有应变数据库,然后运用基于固有应变的弹性有限元分析的焊接变形预测专用软件WSDP对六轴式转向架侧梁焊接变形进行预测,预测结果与试验数据具有很好的一致性,所建立的固有变形数据库的可靠性得到验证,研究表明WSDP软件是大型复杂结构的焊接变形预测的有力工具. | 关键词 | 焊接变形;固有应变;WSDP软件;转向架侧梁; | 焊接学报 | 2010 |  | 40 | 10 | 110 | 112
[5 empty] | 罗宇 | 上海交通大学
[5 empty] | 陈陟悠 | 中国南车集团株洲电力机车有限公司
283 |  |  | 热处理对高强铝合金搅拌摩擦焊接头热力影响区组织和性能的影响 | 中文 | 王希靖 | 兰州理工大学 | 分析讨论了热处理对高强铝合金热力影响区的组织和力学性能的影响.结果表明,经热处理后,热力影响区的棒状沉淀相逐渐消失,球状沉淀相弥散分布在热力影响区的晶界和晶粒中.两种铝合金在热处理后力学性能上都有一定的提高,7075铝合金接头的抗拉强度可达415 MPa,是母材抗拉强度的89.5%,7050铝合金接头的抗拉强度可达422 MPa,是母材抗拉强度的89.8%,断裂几乎都发生在前进侧的热力影响区,并且硬度的最低处在前进侧热力影响区. | 关键词 | 铝合金;微观组织;热处理; | 焊接学报 | 2010 |  | 40 | 11 | 1 | 4
[5 empty] | 孙桂苹 | 兰州理工大学
284 |  |  | 6013—T4铝合金薄板搅拌摩擦焊热输入对焊缝成形及组织性能的影响 | 中文 | 秦国梁 | 山东大学 | 针对2 mm厚6013—T4铝合金薄板进行了搅拌摩擦焊接工艺试验,用搅拌头旋转速度和焊接速度的比值ω/v表征搅拌摩擦焊的热输入,试验研究了焊接热输入对接头的焊缝成形和力学性能的影响,并分析了接头的显微组织.结果表明,搅拌摩擦焊接头的综合性能较好,抗拉强度和屈服强度分别达到母材的83.3%和75.8%;在不同的搅拌头旋转速度下,随着焊接热输入的增加,接头的屈服强度和抗拉强度降低;ω/v在3 r/mm左右,焊缝成形美观,飞边毛刺少.母材为板条状组织;热影响区晶粒与母材相似,但稍微有粗化;热力影响区的晶粒极不均匀,既有等轴晶,也有拉长的带状组织;焊核区为细小的等轴晶组织. | 关键词 | 搅拌摩擦焊;铝合金;热输入;组织性能;焊缝成形; | 焊接学报 | 2010 |  | 40 | 11 | 5 | 8
[5 empty] | 张坤 | 北京航空材料研究院
[5 empty] | 张文斌 | 山东大学
[5 empty] | 武传松 | 山东大学
285 |  |  | Si和Cu元素对铝-镀锌钢GTAW接头性能的影响 | 中文 | 董红刚 | 大连理工大学 | 通过填加4种不同的焊丝,在焊缝中加入不同含量的Si,Cu元素,进行了5A02铝合金和镀锌钢板之间异种金属的钨极氩弧焊(GTAW)搭接试验.试验发现Cu元素含量高于一定值时,金属间化合物层厚度大于10μm,而当Cu元素含量较低时,随着Si元素加入量的增加,金属间化合物层的厚度减小,最小约为2μm.当Si元素含量大于5%时,抗拉强度接近136 MPa.但此时,制约焊缝性能的主要因素是焊缝根部出现的气孔聚集缺陷.另外,Si元素的加入还可以改善焊缝与铝合金母材连接处柱状晶区的组织. | 关键词 | 铝合金;镀锌钢;拉伸强度;微观组织;气孔; | 焊接学报 | 2010 |  | 40 | 11 | 9 | 12
[5 empty] | 胡文金 | 大连理工大学
[5 empty] | 段玉平 | 大连理工大学
[5 empty] | 王旭东 | 大连理工大学
286 |  |  | GH4169合金真空扩散连接接头的组织和性能 | 中文 | 李卓然 | 哈尔滨工业大学 | 采用真空扩散连接技术对GH4169合金进行了焊接,分析了GH4169合金接头界面结构及扩散连接工艺参数对界面扩散孔隙及接头力学性能的影响.结果表明,GH4169直接扩散连接,在连接温度为950~1 150℃的范围内,随着温度的升高,连接时间的延长和连接压力的增大,界面的扩散孔隙数目逐渐减少,尺寸逐渐变小,接头抗拉强度达到658 MPa,但接头依旧有不连续的孔洞存在.采用铜中间层进行GH4169的扩散连接时,在界面处有固溶体层生成,接头抗拉强度得到明显的提高,最高可达745MPa. | 关键词 | 镍基高温合金;扩散连接;中间层;抗拉强度; | 焊接学报 | 2010 |  | 40 | 11 | 13 | 16
[5 empty] | 于康 | 上海市空间推进研究所
[5 empty] | 刘兵 | 哈尔滨工业大学
[5 empty] | 冯吉才 | 哈尔滨工业大学
287 |  |  | 变极性等离子电弧压力的径向分布 | 中文 | 姜祎 | 解放军装甲兵工程学院 | 变极性等离子焊接过程中产生的电弧压力将直接影响到熔池的形态以及最后的焊缝成形,因此对其的研究有着十分重要的意义.关于电弧压力径向上的分布规律的探讨,对于电弧以及熔池的力学分析及数值模拟也具有现实的指导意义.利用U形压力计测量了不同焊接电流条件下的变极性等离子弧压力沿径向的分布,讨论了其分布规律,认为变极性等离子弧压力的径向分布仍然属于高斯分布,而不是双面指数分布.同时发现,电弧压力随着电流的增加而增长,但是增长幅度趋于缓和. | 关键词 | 变极性等离子焊接;电弧压力;U形压力计;径向分布; | 焊接学报 | 2010 |  | 40 | 11 | 17 | 20
[5 empty] | 徐滨士 | 解放军装甲兵工程学院
[5 empty] | 吕耀辉 | 解放军装甲兵工程学院
[5 empty] | 刘存龙 | 解放军装甲兵工程学院
288 |  |  | 基于X射线数字化图像处理的双面焊焊缝缺陷检测 | 中文 | 邵家鑫 | 清华大学 | 对双面焊焊缝的缺陷自动检测,提出了对焊缝重叠区边缘区与非边缘区分别进行处理、非细长缺陷与细长缺陷分别进行处理的思路.在逐列灰度波形分析检出焊缝外边缘和两焊缝重叠区边缘的基础上,对于非细长缺陷,采用大模版中值与均值滤波相结合模拟背景,然后对消除背景后图像采用分区域阈值检出焊缝缺陷,对于细长缺陷,提出了基于逐列自适应二值化和改进霍夫变换的缺陷分割算法.结果表明,所提出的方法能够在有效地避免两焊缝重叠区边缘处误检的同时,检出微弱线缺陷. | 关键词 | X射线检测;双面焊;焊缝缺陷;图像处理; | 焊接学报 | 2010 |  | 40 | 11 | 21 | 24
[5 empty] | 都东 | 清华大学
[5 empty] | 朱新杰 | 清华大学
[5 empty] | 高志凌 | 华油钢管有限公司
[5 empty] | 王晨 | 华油钢管有限公司
289 |  |  | JFE980S高强钢激光-电弧复合热源热模拟试验分析 | 中文 | 王旭友 | 中国机械科学研究院哈尔滨焊接研究所 | 针对JFE980S高强钢焊接热影响区的组织脆化、软化问题,采用测温仪对激光-电弧复合焊和常规MAG焊两种焊接方法焊接热循环曲线进行测定,通过测得的焊接热循环曲线,利用G leeb le3500热力模拟试验机对这两种焊接方法热影响区的焊接过程进行模拟,并对其组织、拉伸以及-20℃冲击吸收功进行了分析和测试.结果表明,激光-电弧复合焊峰值温度停留时间和t8/5,t5/3冷却时间均小于常规MAG焊;模拟的焊接粗晶区冲击韧性是常规MAG焊的两倍,不完全相变区拉伸性能比常规MAG焊提高了100 MPa以上. | 关键词 | 复合热源焊接;热模拟;脆化;软化;高强钢; | 焊接学报 | 2010 |  | 40 | 11 | 25 | 28
[5 empty] | 滕彬 | 中国机械科学研究院哈尔滨焊接研究所
[5 empty] | 雷振 | 中国机械科学研究院哈尔滨焊接研究所
[5 empty] | 林尚扬 | 中国机械科学研究院哈尔滨焊接研究所
290 |  |  | 超声波塑料焊接机理 | 中文 | 张宗波 | 大连理工大学 | 采用数值仿真和试验研究了超声波塑料焊接过程中不同特征温度段的产热机理.利用有限元法(FEM)对聚甲基丙烯酸甲酯(PMMA)材料超声波焊接过程中的粘弹性热以及摩擦热进行了计算.基于计算结果,提出了摩擦热是焊接过程的启动热源,粘弹热是焊接过程主要热源的观点.制备了相应的试件并搭建测温系统对焊接过程进行测温试验,试验结果验证了仿真结果的正确性.对焊接过程中的产热机理给出了更清晰的解释,有助于超声波塑料焊接技术进一步在精密焊接领域的应用. | 关键词 | 超声波焊接;粘弹性热;有限元; | 焊接学报 | 2010 |  | 40 | 11 | 29 | 32
[5 empty] | 王晓东 | 大连理工大学
[5 empty] | 罗怡 | 大连理工大学
[5 empty] | 郑英松 | 大连理工大学
[5 empty] | 张彦国 | 大连理工大学
[5 empty] | 王立鼎 | 大连理工大学
291 |  |  | JFE980S高强钢焊接接头软化分析 | 中文 | 雷振 | 中国机械科学研究院哈尔滨焊接研究所 | 研究了激光-MAG复合热源和常规MAG两种焊接方法在焊接JFE980S低合金调质高强钢时的接头软化问题.通过对接头强度、硬度和组织的测试分析,探讨了低合金调质高强钢焊接接头的软化规律及机制.结果表明,焊后JFE980S高强钢常规MAG焊接头发生了明显软化,而激光-MAG复合热源焊接接头软化不明显;激光-MAG复合热源焊接接头的软化区域宽度和软化程度明显小于常规MAG焊接头;接头的软化主要发生在焊接热影响区的过回火区域和不完全正火区域,该区域中出现沿晶界呈块状或颗粒状分布的组织是造成接头软化的主要原因. | 关键词 | 低合金调质高强钢;接头软化;激光;MAG电弧;复合热源; | 焊接学报 | 2010 |  | 40 | 11 | 33 | 37
[5 empty] | 王旭友 | 中国机械科学研究院哈尔滨焊接研究所
[5 empty] | 滕彬 | 中国机械科学研究院哈尔滨焊接研究所
[5 empty] | 郑红阳 | 黑龙江省建筑设计研究院
292 |  |  | 激光深熔焊中匙孔形成过程的动态模拟 | 中文 | 汪任凭 | 北京工业大学 | 为了准确的模拟出激光深熔焊接中匙孔变化的动态过程,根据匙孔内激光的能量吸收机制,采用射线跟踪法产生热源,建立了激光深熔焊接过程中气、液、固三相统一的数学模型,并采用了VOF方法追踪自由液面,模型中考虑了表面张力、热浮力和反冲压力的作用,通过数值计算得到了匙孔变化的动态过程与相应的温度分布.结果表明,匙孔形成的主要驱动力是反冲压力,在加热初期,激光主要用来加热金属基体,随着激光辐照时间的增加,熔池表面温度急剧升高,金属进而汽化,产生匙孔.针对304不锈钢的工艺试验表明计算结果与实际相符合. | 关键词 | 激光深熔焊;匙孔;反冲压力;数值模拟; | 焊接学报 | 2010 |  | 40 | 11 | 38 | 40
[5 empty] | 雷永平 | 北京工业大学
[5 empty] | 史耀武 | 北京工业大学
293 |  |  | 碳对C-1.5Mn-2.5Ni-0.5Cr-0.5Mo高强钢焊缝金属组织和性能的影响 | 中文 | 齐彦昌 | 中国钢铁研究总院 | 利用金相显微镜、扫描电子显微镜及附带EDS系统和透射电子显微镜研究了碳对C-1.5Mn-2.5Ni-0.5Cr-0.5Mo高强钢焊缝金属组织和性能的影响.结果表明,随着C元素含量的提高,焊缝金属的主要组织由针状铁素体转变为板条马氏体,同时使马氏体板条更加细小.在焊缝金属溶液凝固过程中Mn,Ni元素发生偏析,导致原δ-铁素体柱状晶晶界附近Mn,Ni元素含量高于柱状晶心部,并且随着C元素含量增加Mn,Ni元素的偏析加重.另外,随着C元素含量的增加焊缝金属的强度和硬度增高,并且原δ-铁素体柱状晶界附近与柱状晶心部硬度差值也越来越大. | 关键词 | 碳;偏析;组织;性能; | 焊接学报 | 2010 |  | 40 | 11 | 41 | 44
[5 empty] | 彭云 | 中国钢铁研究总院
[5 empty] | 魏金山 | 中国钢铁研究总院
[5 empty] | 田志凌 | 中国钢铁研究总院
294 |  |  | T型焊接管节点应力集中系数数值分析 | 中文 | 陈团海 | 中国石油大学(华东) | 针对目前T型焊接管节点应力集中系数(stress concentration factor,SCF)计算方法的不足,提出一种新的SCF数值计算方法.借助于有限元软件ANSYS中子模型技术,同时采用实体单元和壳单元模拟管节点;根据规范建立焊接接头模型,考虑焊址打磨对应力集中的缓和作用,建立打磨圆角模型以真实反应焊缝附近的应力分布;利用路径映射技术分析应力沿支管轴向的变化规律,采用路径分析方法确定名义应力和热点应力,从而求得SCF.最后采用该方法对15个T型焊接管节点在轴向载荷、面内弯矩和面外弯矩作用下的SCF进行分析,研究了3种基本载荷作用下几何参数对SCF大小与沿焊址分布的影响规律. | 关键词 | T型管节点;应力集中系数;子模型技术;热点应力; | 焊接学报 | 2010 |  | 40 | 11 | 45 | 48
[5 empty] | 陈国明 | 中国石油大学(华东)
295 |  |  | 基于被动视觉的焊接过程多信息检测系统 | 中文 | 郑军 | 清华大学 | 针对焊接过程控制的要求,提出了一种基于被动视觉的焊接过程多信息检测系统,系统由工业CCD摄像机、窄带光学滤光片、计算机系统等组成,窄带滤光片以弧光较弱的950 nm为中心波长,以减少焊接过程中弧光的干扰,获得清晰的焊接图像.在焊接过程中,系统通过视觉信息对焊缝、电弧、熔池和焊丝等进行实时检测,提取电弧摆动的中心位置偏差、幅度偏差和角度偏差等多个特征参数,以此对焊枪进行控制,使得电弧的摆动中心和焊缝中心一致,摆动平面和焊缝中心垂直,摆动幅度和焊缝宽度相适应,避免了焊接过程的夹渣和未熔透等缺陷,保证了良好的焊后成形质量. | 关键词 | 焊接;被动视觉;多信息;实时; | 焊接学报 | 2010 |  | 40 | 11 | 49 | 52
[5 empty] | 潘际銮 | 清华大学
296 |  |  | 采用搅拌摩擦焊方法制备的非晶增强铝基复合材料的微观组织分析 | 中文 | 刘鹏 | 山东建筑大学 | 利用金相、EDS、XRD及TEM试验等对采用源于搅拌摩擦焊方法的搅拌摩擦加工技术制备的非晶增强铝基复合材料的微观组织结构进行试验分析.结果表明,非晶增强体与基体5A06铝合金经过搅拌摩擦加工过程充分的搅拌作用,获得了层状混和组织结构.复合材料中存在大量的90~400 nm纳米级组织,主要由-αA l与-αA l非晶组织构成.纳米级组织的存在有助于复合材料性能的提高,而非晶结构的存在表明非晶增强体在搅拌摩擦加工过程中并未完全晶化. | 关键词 | 金属基复合材料;搅拌摩擦焊;搅拌摩擦加工;非晶合金;显微组织; | 焊接学报 | 2010 |  | 40 | 11 | 53 | 56
[5 empty] | 史清宇 | 清华大学
[5 empty] | 霍玉双 | 山东建筑大学
[5 empty] | 张元彬 | 山东建筑大学
[5 empty] | 李阳 | 山东建筑大学
297 |  |  | 承载超声冲击提高TC4钛合金焊接接头的疲劳性能 | 中文 | 赵小辉 | 天津大学 | 利用自行研制的HJ-II型超声冲击处理装置对钛合金十字接头焊趾处进行了处理,并对接头的疲劳性能进行了研究.结果表明,在应力比R=0.5加载条件下,非承载超声冲击处理的TC4钛合金焊接接头较原始焊态的疲劳强度提高了约73.5%,寿命延长了12~17倍左右,承载超声冲击处理的TC4钛合金焊接接头较原始焊态的疲劳强度提高了148.1%,寿命延长了23~26倍左右.同时,从超声冲击前后应力集中系数的改变、焊接接头残余应力的改变、接头焊趾区表层塑性变形及硬度的变化等几个方面阐述了超声冲击提高焊接接头疲劳性能的机理,特别是承载超声冲击提高TC4钛合金焊接接头疲劳性能的原因. | 关键词 | 焊接接头;疲劳性能;承载超声冲击; | 焊接学报 | 2010 |  | 40 | 11 | 57 | 60
[5 empty] | 王东坡 | 天津大学
[5 empty] | 王惜宝 | 天津大学
[5 empty] | 邓彩艳 | 天津大学
[5 empty] | 祖志强 | 河北省秦皇岛市计量测试研究所
298 |  |  | 低合金高强钢激光-电弧复合热源焊接冷裂纹敏感性分析 | 中文 | 滕彬 | 中国机械科学研究院哈尔滨焊接研究所 | 通过扩散氢含量测定,并利用经验公式计算JFE980S低合金高强钢冷裂纹敏感性和焊前预热温度,同时采用斜Y形坡口试验、金相试验以及残余应力测定等方法,研究低合金高强钢抗冷裂性能,对比分析了激光-电弧复合焊和MAG焊工艺对接头抗冷裂性能的影响.结果表明,激光复合焊抗冷裂性优于MAG焊方法.因复合焊加入了激光,使得焊缝熔深增加,拘束减小,并且激光在前,对焊接试板有一定的预热作用,使冷裂纹形成倾向进一步降低,特别是在无法预热的情况下,激光复合焊更能够体现出优势. | 关键词 | 高强钢;激光;复合热源焊接;冷裂纹; | 焊接学报 | 2010 |  | 40 | 11 | 61 | 64
[5 empty] | 李小宇 | 中国机械科学研究院哈尔滨焊接研究所
[5 empty] | 雷振 | 中国机械科学研究院哈尔滨焊接研究所
[5 empty] | 王旭友 | 中国机械科学研究院哈尔滨焊接研究所
299 |  |  | 碳化硼对电弧喷涂涂层性能的影响 | 中文 | 魏琪 | 北京工业大学 | 将碳化硼(B4C)陶瓷粉末和其它合金元素与304L不锈钢带轧制成粉芯丝材,采用电弧喷涂技术制备金属陶瓷复合涂层.研究了B4C在电弧喷涂中的应用.利用XRD,SEM对涂层的形貌、相组成和磨损表面进行了分析.利用自行设计的高温磨粒磨损装置和高温冲蚀设备分别评价了B4C对涂层耐高温磨粒磨损性能和耐高温冲蚀性能的影响.结果表明,粉芯丝材喷涂工艺良好,B4C陶瓷与粉芯中其它组分反应,可以形成含Fe3B,CrB,FexN i23-xB6,Fe23(C,B)6,(Cr,Fe)7C3和Fe3C等硬质相的复合涂层,大幅度提高了涂层的硬度和耐磨耐冲蚀性能. | 关键词 | 碳化硼;磨损;电弧喷涂;粉芯丝材; | 焊接学报 | 2010 |  | 40 | 11 | 65 | 68
[5 empty] | 高明 | 北京工业大学
[5 empty] | 李辉 | 北京工业大学
[5 empty] | 卢兰志 | 北京工业大学
300 |  |  | 时效处理对2205双相不锈钢焊接接头组织的影响 | 中文 | 邹德宁 | 西安建筑科技大学 | 对固溶处理后的焊条电弧焊焊接2205双相不锈钢接头进行850℃保温30,180,360 min时效处理.采用光学显微镜、X射线衍射仪、能谱仪和铁素体仪分析了不同区域组织演变和σ相析出的规律.结果表明,焊接接头进行时效处理后,各区域均有σ相析出,析出位置主要在α/γ晶界或α/α晶界,并且σ相向铁素体内部长大,其析出机理是α→σ+γ2.延长时效时间,铁素体含量降低,σ相含量升高;σ相由点状→连续网状→片状分布转变;与母材和HAZ相比,焊缝区对时效处理最为敏感,σ相析出速率最大,当时效360 min后,铁素体几乎完全转变成奥氏体和σ相. | 关键词 | 双相不锈钢;焊接接头;固溶处理;时效处理;显微组织; | 焊接学报 | 2010 |  | 40 | 11 | 69 | 72
[5 empty] | 韩英 | 西安建筑科技大学
[5 empty] | 范光伟 | 太原钢铁集团有限公司
[5 empty] | 张威 | 太原钢铁集团有限公司
301 |  |  | Fe-Cr-C耐磨堆焊合金磨粒磨损行为 | 中文 | 王智慧 | 北京工业大学 | 采用埋弧堆焊方法,在Q235钢表面制备Fe-Cr-C耐磨合金,在MLS—225型湿式橡胶轮磨粒磨损试验机上进行磨粒磨损试验,通过对磨损试样表面的扫描电子显微镜观察分析并结合能谱成分分析研究磨损形成机制.结果表明,Fe-Cr-C耐磨堆焊合金在试验的湿石英砂磨料磨损条件下,磨损机制以微裂纹引起的剥落去除机制为主,也存在一定数量的犁沟或犁皱造成的微切削去除机制.剥落的发生与碳化物密切相关,能谱成分分析表明剥落坑内Cr元素含量对应在(Cr,Fe)7C3铬含量范围内,说明剥落坑是碳化物断裂造成的. | 关键词 | Fe-Cr-C堆焊合金;磨损机制;碳化物;剥落; | 焊接学报 | 2010 |  | 40 | 11 | 73 | 76
[5 empty] | 贺定勇 | 北京工业大学
[5 empty] | 蒋建敏 | 北京工业大学
[5 empty] | 崔丽 | 北京工业大学
302 |  |  | Super304H钢焊接接头的晶间腐蚀敏感性 | 中文 | 李新梅 | 山东大学 | 利用电化学动电位再活化法(EPR)测试了Super 304H钢焊接接头焊缝和母材的晶间腐蚀敏感性.结果表明,Super 304H钢焊缝和母材均呈现出较低的晶间腐蚀倾向.进一步用扫描电子显微镜、X射线衍射仪和透射电镜研究了它们的微观组织结构,焊缝和母材均为单一的奥氏体组织+少量析出相,二者都未探测到明显的Cr23C6析出相,所以未出现明显的基体贫铬现象,但是焊缝金属因与母材合金元素等存在差异,导致其在H2SO4和KSCN溶液中的耐晶间腐蚀性能稍好于母材. | 关键词 | Super304H钢;电化学动电位再活化法;焊接接头;晶间腐蚀; | 焊接学报 | 2010 |  | 40 | 11 | 77 | 80
[5 empty] | 邹勇 | 山东大学
[5 empty] | 张忠文 | 山东电力研究院
[5 empty] | 邹增大 | 山东大学
303 |  |  | 异种材料连接界面弱信号缺陷的提取与量化 | 中文 | 高双胜 | 沈阳航空航天大学 | 采用基于形态学增强和面积重构预处理的分水岭变换方法,对异种材料连接界面的超声检测图像进行了自适应分块阈值化分割处理.为了验证无损检测处理结果的可靠性,根据铜钢堆焊界面检测图像特征,对堆焊接头进行抽样破坏检测.结果表明,通过形态学增强和面积重构的预处理可有效抑制经典分水岭算法的过度分割,实现了检测图像按缺陷的分布特征进行自适应分块,进而通过阈值化分割,达到了超声弱信号缺陷的有效提取与量化的目的.经破坏性试验验证,该方法具有较高的检测可靠性. | 关键词 | 异种材料连接;C扫描图像;弱信号缺陷;分水岭变换;面积重构; | 焊接学报 | 2010 |  | 40 | 11 | 81 | 84
[5 empty] | 迟大钊 | 哈尔滨工业大学
[5 empty] | 刚铁 | 哈尔滨工业大学
304 |  |  | 非等厚异种钢电阻点焊熔核成形的多元非线性回归模型 | 中文 | 罗怡 | 重庆理工大学 | 利用多元非线性回归正交组合的方法进行试验设计,分析两种厚度不一的异种钢板电阻点焊工艺.试验将表征非等厚异种钢材料电阻点焊熔核形状的熔核直径、熔核偏移,作为考察指标,将焊接脉冲电流、电极压力、焊接时间、热处理脉冲电流4个工艺参数,以及各参数之间的交互作用作为影响指标的因素,得到可预测熔核形状参数的回归数学模型.结果表明,优化的回归数学模型可实现该类非等厚异种钢电阻点焊接头熔核成形的较为有效的预测.在模型的基础上分析各工艺参数及各交互作用对焊点质量的影响规律,可进而对该类材料电阻点焊工艺参数进行优化设计. | 关键词 | 电阻点焊;非等厚材料;熔核形状;焊接工艺;回归模型; | 焊接学报 | 2010 |  | 40 | 11 | 85 | 88
[5 empty] | 李春天 | 重庆理工大学
周银
305 |  |  | 不同参数下振动焊接最高温度回归分析 | 中文 | 卢庆华 | 上海工程技术大学 | 设计不同振动焊接参数下平板表面堆焊试验,研究焊接热输入、振动加速度对焊接最高温度的影响,并运用多元非线性回归方法建立焊接最高温度预测模型.结果表明,在较大焊接热输入时,最高温度随着振动加速度的增加而提高;而在较小焊接热输入和中等焊接热输入时,熔池温度随振动加速度的增加有一个先增加后降低的过程.通过相关性检验、线性回归的显著性检验以及回归系数的显著性检验,证明模型可行.同时分析了与振动加速度相关的系数和测点到焊缝中心距离的关系,认为振动加速度对熔池中心温度的影响最为显著. | 关键词 | 振动焊接;最高温度;回归分析; | 焊接学报 | 2010 |  | 40 | 11 | 89 | 92
[5 empty] | 徐济进 | 上海交通大学
[5 empty] | 陈立功 | 上海工程技术大学
[5 empty] | 于治水 | 上海工程技术大学
306 |  |  | 铝合金变极性等离子弧穿孔焊过程控制 | 中文 | 韩永全 | 内蒙古工业大学 | 分析了铝合金变极性等离子弧穿孔立焊工艺特点,提出了通过对焊接参数的精确控制,实现变断面铝合金变极性等离子弧穿孔立焊工艺的方法,并将焊接电流、离子气流量和焊接速度确定为变断面铝合金变极性等离子弧穿孔立焊过程的被调节参数.保持穿孔熔池上"热"和"力"的动态平衡是调节焊接参数的根本依据,是实现变断面试件自动焊接的关键所在.采用单片机为核心的控制器对焊接参数进行实时调节,动态保持穿孔熔池上热和力平衡,实现了变断面铝合金变极性等离子弧穿孔立焊工艺. | 关键词 | 变极性等离子弧焊接;变断面;控制; | 焊接学报 | 2010 |  | 40 | 11 | 93 | 96
[5 empty] | 杜茂华 | 内蒙古工业大学
[5 empty] | 陈树君 | 北京工业大学
[5 empty] | 吴永军 | 内蒙古工业大学
[5 empty] | 石岩 | 内蒙古工业大学
307 |  |  | Al2O3陶瓷/钢钎焊工艺 | 中文 | 张万红 | 河南科技大学 | 陶瓷与金属的连接广泛应用于航空航天、电子、仪器仪表、燃料电池等领域.采用活性钎料Cu70Ti30,Cu75Ti25,Cu80Ti20和Cu85Ti15对Al2O3陶瓷与Q235钢进行了真空钎焊.测量了各试样的抗弯强度和界面区的显微硬度.结果表明,Cu75Ti25是最佳钎料配比,钎焊温度1 100℃,保温时间20 min是最佳的钎焊工艺,该工艺下钎料充分熔化填充接头间隙并与陶瓷和钢侧相互扩散,形成由3层不同组织所构成的界面结合区,即液态钎料填充陶瓷微孔形成的反应层、Ti-Cu合金层以及钢侧扩散层;在界面结合区生成有AlCu4,Cu3TiO4,TiC,TiFe2等新相;界面结合区组织致密、无微孔等缺陷,实现了良好的冶金结合. | 关键词 | 活性钎焊;Cu75Ti25;Al2O3陶瓷;Q235钢;界面; | 焊接学报 | 2010 |  | 40 | 11 | 97 | 100
[5 empty] | 李宁 | 河南科技大学
308 |  |  | 船舶板材边界条件对高频感应弯板成形的影响 | 中文 | 周宏 | 江苏科技大学 | 采用ANSYS软件对低碳钢平板的高频感应线状加热弯板成形过程进行热弹塑性有限元分析,利用相关数值结果定性分析了平板边界条件对最终面内收缩变形和角变形的影响,从而为船板成形自动化加工提供数据支持.结果表明,随着纵向边缘受约束点的增加,平板总应力增大,低应力区域减小,横向收缩变形增大,纵向收缩变形、横向角变形的变化趋势与横向收缩相反,纵向角变形则先减小后增大;随着约束的加强,各方向位移减小. | 关键词 | 高频感应加热;曲面成形;残余塑变;热弹塑性有限元; | 焊接学报 | 2010 |  | 40 | 11 | 101 | 104
[5 empty] | 李敢 | 上海交通大学
[5 empty] | 朱红娟 | 江苏科技大学
309 |  |  | 基于迭代算法的焊接电弧发射系数重建 | 中文 | 熊俊 | 哈尔滨工业大学 | 采用代数迭代重建算法(ART)来恢复焊接电弧等离子体发射系数.开发了ART算法的MATLAB语言计算程序,并通过一个已知的偏置高斯模型验证了该算法的有效性.以一个TIG焊接电弧为例,图像法测量得到电弧光谱强度,利用所开发的ART算法程序重建了发射系数,并将计算结果与常用的Abel逆变换恢复的发射系数进行了比较.结果表明,ART算法的重建精度较高,可用于焊接电弧发射系数的恢复. | 关键词 | 焊接电弧;光谱诊断;发射系数;ART算法; | 焊接学报 | 2010 |  | 40 | 11 | 105 | 108
[5 empty] | 张广军 | 哈尔滨工业大学
[5 empty] | 胡玉堂 | 哈尔滨工业大学
310 |  |  | 交流电阻点焊中电极位移波动特征的分析 | 中文 | 王先锋 | 上海交通大学 | 利用改进的交流电阻点焊监控系统采集电极位移和焊接电流,经分析认为电极位移曲线上的波动是由50 Hz的交流电阻热脉冲引起的.利用电阻点焊中的洋葱环现象分析了电极位移波动特征的机理,认识到电极位移在熔核形成前以热膨胀为主,在熔核形成后以相变膨胀为主,并且都具有波动特征.利用焊接电流曲线提供的晶闸管触发角和导通角依次计算功率因数角、动态电阻和动态电阻热.通过位移波动周波峰值与动态电阻热的对比分析,发现位移波动周波峰值在点焊过程中对热膨胀与相变膨胀有较强的敏感性,能用来反应熔核形成过程的不同阶段. | 关键词 | 电阻点焊;电极位移;波动特征;热膨胀;相变膨胀; | 焊接学报 | 2010 |  | 40 | 11 | 109 | 112
[5 empty] | 孟国香 | 上海交通大学
[5 empty] | 谢文华 | 上海交通大学
[5 empty] | 冯正进 | 上海交通大学
311 |  |  | 基于ARM的全数字管板自动化焊机 | 中文 | 王振民 | 华南理工大学 | 大、中型换热器(冷凝器)中数量庞大的换热管与管板之间的角接接头环形焊缝的质量是其制造质量的关键,必须采用全位置自动化焊接工艺.文中设计了一种基于ARM低成本、全数字管板自动化焊机.主电路采用全桥拓扑结构,以32位Cor-tex-M3内核的LM3S8971作为焊接过程的控制核心,实现焊接过程的全数字控制;同时设计了ARM+CPLD双芯结构的数字面板,实现了人机交互的数字化;进行了系统功能测试和工艺试验.结果表明,系统具备良好的性能,能满足换热器管板全位置自动化焊接生产的需要. | 关键词 | 换热器;管板自动焊;全数字;焊机; | 焊接学报 | 2010 |  | 40 | 12 | 1 | 4
[5 empty] | 张栋 | 华南理工大学
[5 empty] | 李晋 | 华南理工大学
[5 empty] | 薛家祥 | 华南理工大学
312 |  |  | 超声波的传播特性及其对钎料润湿行为的影响 | 中文 | 许志武 | 哈尔滨工业大学 | 通过ANSYS有限元数值模拟和试验相结合,研究了超声波在固态试件及钎料液滴中的传播特性.结果表明,试件表面的声振动分布不均匀,沿传播方向振幅先增大后减小,再增大,各个峰值位置的间隔约为10 mm.当加载振幅增大时,试件表面上同一位置的振幅也随之变大,且大于所加载的超声波的振幅,但位移场的分布规律不变,表面质点保持着与超声频率相近的振动.钎料液滴内部的声压值随着试件表面振动的增大而增大,当加载振幅超过7.5μm后,钎料液滴内部的声负压值均可达到数万帕.试验观察结果较好地验证了有限元模拟的结果. | 关键词 | 超声波;数值模拟;位移场;声压;润湿; | 焊接学报 | 2010 |  | 40 | 12 | 5 | 8
[5 empty] | 闫久春 | 哈尔滨工业大学
[5 empty] | 王昌胜 | 哈尔滨工业大学
[5 empty] | 杨士勤 | 哈尔滨工业大学
313 |  |  | LS-SVM网络在LDF成形过程中的应用 | 中文 | 鲁中良 | 西安交通大学 | 讨论了LDF激光功率、扫描速度与送粉速率对其单道成形精度的影响.结果表明,它们之间存在复杂非线性内在的本质关系.根据这种非线性特点,采用了最小二乘支持向量机(LS-SVM)网络对其成形精度进行预测;通过LDF单道成形试验采集了样本,建立了输入输出的非线性映射关系,并利用测试样本对训练的网络进行了检验,分析了该网络的训练性能与测试性能.结果表明,通过LS-SVM网络预测LDF成形精度,其函数逼近能力、泛化能力与实时性较好,实现了高精度薄壁零件的制造. | 关键词 | 激光直接制造;工艺参数;成形精度;最小二乘支持向量机; | 焊接学报 | 2010 |  | 40 | 12 | 9 | 12
[5 empty] | 李涤尘 | 西安交通大学
[5 empty] | 卢秉恒 | 西安交通大学
[5 empty] | 张安峰 | 西安交通大学
314 |  |  | 搅拌摩擦焊中工艺参数对扭矩的影响 | 中文 | 鄢东洋 | 清华大学 | 通过在6056—T6的铝合金薄板上设计不同旋转频率、不同下压量的搅拌摩擦点焊试验,测量焊接过程中的搅拌头扭矩、下压作用力和试板温度曲线来研究焊接工艺参数对扭矩的影响.结果表明,在旋转频率相同而下压量不同的试验中,搅拌头扭矩随下压作用力增大而增大,而引起扭矩增大的最主要原因是下压作用力使搅拌区材料的力学性能发生了改变;在下压量相同而旋转频率不同的焊接试验中,搅拌头扭矩随旋转频率升高而减小,但扭矩和旋转频率的乘积(即焊接热输入功率)却随旋转频率升高而增大,分析认为旋转频率通过温度和材料的应变速率两个途径对搅拌头扭矩产生了影响,而温度的影响作用更显著. | 关键词 | 搅拌摩擦焊;扭矩;下压作用力;旋转频率;生热; | 焊接学报 | 2010 |  | 40 | 12 | 13 | 16
[5 empty] | 史清宇 | 清华大学
[5 empty] | 吴爱萍 | 清华大学
[5 empty] | Silvanus Juergen | 欧洲宇航防务集团
315 |  |  | 水下高压空气环境下GMAW电弧特性试验 | 中文 | 黄继强 | 北京石油化工学院 | 采用高压试验舱模拟水下高压干式焊接环境,以压缩空气为气源进行加压,通过防燃爆试验验证在0.1~0.7 MPa范围内,在CO2和混合气(80%Ar+20%CO2)作为保护气源的情况下,可以进行正常的GMAW焊接过程.在此基础上,通过试验研究了高压空气环境下GMAW电弧特性,分别考察了环境压力、焊接电流、焊丝伸出长度和保护气种类及流量对焊接电弧特性的影响规律,并给出试验结果.借助最小二乘法对试验数据进行拟合,得出了高压空气环境下GMAW电弧电压的数学模型. | 关键词 | 水下焊接;熔化极气体保护焊;电弧;高压焊接; | 焊接学报 | 2010 |  | 40 | 12 | 17 | 20
[5 empty] | 薛龙 | 北京石油化工学院
[5 empty] | 吕涛 | 北京石油化工学院
[5 empty] | 蒋力培 | 北京石油化工学院
316 |  |  | 真空电阻凸焊过程的有限元模拟分析 | 中文 | 喻九阳 | 武汉工程大学 | 采用真空电阻凸焊进行MEMS器件的封装,可以提高成品率,降低成本.针对MEMS真空电阻凸焊过程建立热、电、结构三场耦合的有限元模型,通过分析得到凸焊筋的压溃过程、焊核的形成过程等一系列结果.结果表明,凸焊筋的压溃主要发生在通电过程的前半部分时间内,而以后的通电时间主要是凸焊筋部分金属熔化,最终形成凸焊焊核的过程.在此基础上分析凸焊筋角度对焊接质量的影响,凸焊筋角度为60°时得到的焊核较大.最后进行焊接以及焊后拉伸试验,试验结果与模拟结果一致. | 关键词 | 真空电阻凸焊;热、电、结构三场耦合;凸焊筋角度;有限元法; | 焊接学报 | 2010 |  | 40 | 12 | 21 | 24
[5 empty] | 卢霞 | 武汉工程大学邮电与信息工程学院
[5 empty] | 王仕仙 | 武汉工程大学邮电与信息工程学院
[5 empty] | 王成刚 | 武汉工程大学
[5 empty] | 杨侠 | 武汉工程大学
317 |  |  | 大热输入焊接DH36钢焊接粗晶区组织与性能分析 | 中文 | 柴锋 | 中国钢铁研究总院结构材料研究所 | 利用焊接热模拟的方法,对比研究了大热输入焊接DH36钢焊接粗晶区的组织与性能.结果表明,低碳、低锰及低碳当量+微钛处理的合金设计可显著改善钢大热输入焊接粗晶区的组织与性能.随着t8/5的增大,大热输入焊接DH36钢粗晶区的组织由细小(尺寸<1μm)的板条状马氏体-奥氏体岛(M-A岛)组织转变为大尺寸块状M-A岛组织,同时组织中先共析铁素体数量增多,尺寸增大.降低钢中的Mn元素含量可显著促进先共析铁素体的形成,抑制硬质相M-A岛的产生,但过多的粗大先共析铁素体形成会降低HAZ的低温韧性.M-A岛和先共析铁素体共同作用决定着大热输入HAZ的性能. | 关键词 | 大热输入焊接;焊接粗晶区;先共析铁素体;M-A岛; | 焊接学报 | 2010 |  | 40 | 12 | 25 | 28
[5 empty] | 苏航 | 中国钢铁研究总院结构材料研究所
[5 empty] | 杨才福 | 中国钢铁研究总院结构材料研究所
[5 empty] | 罗小兵 | 中国钢铁研究总院结构材料研究所
318 |  |  | 1420铝锂合金双光点激光焊接头成形 | 中文 | 杨璟 | 北京工业大学 | 在对2 mm厚1420铝锂合金开展双光点激光焊接试验的基础上,研究了激光功率、焊接速度、离焦量等焊接参数和光点间距、排列位向角度、能量分配等双光点调节参数与焊接接头成形特征的关系;对比分析了单、双光点激光焊接参数和接头成形特点.结果表明,1420铝锂合金双光点激光焊接参数阈值范围较单光点激光窄;光点间距对接头成形的影响大小取决于光点能量分布;光点能量分布在40/60和60/40时,接头成形较好;光点位向由串行排列到并行排列过程中,接头正面熔宽增加,熔深减小. | 关键词 | 铝锂合金;双光点;激光焊接;成形; | 焊接学报 | 2010 |  | 40 | 12 | 29 | 32
[5 empty] | 李晓延 | 北京工业大学
[5 empty] | 巩水利 | 北京航空工程制造研究所
[5 empty] | 陈俐 | 北京航空工程制造研究所
[5 empty] | 李巧艳 | 北京航空工程制造研究所
319 |  |  | 细晶粒钛合金薄板TIG焊温度场分析 | 中文 | 周水亮 | 北京航空工程制造研究所 | 采用数值模拟和试验相结合的方法分析了不同晶粒尺寸的细晶粒Ti-6Al-4V钛合金薄板常规钨极氩弧焊(TIG)焊接过程中的温度场.结果表明,不同晶粒尺寸的细晶钛合金的温度场相似,但是随着母材晶粒尺寸减小,晶界增多,热导率与比热容都相应减小,且比热容减小幅度较大.所以较细晶粒尺寸钛合金热传递速度较慢,同一温度的等温线的范围大于较粗晶粒钛合金的相应值,并且距离焊缝中心越远,这种差距越明显.较细晶粒尺寸钛合金距离焊缝中心相同点的峰值温度也明显高于较粗晶粒尺寸钛合金. | 关键词 | 细晶粒钛合金;温度场;热导率;比热容; | 焊接学报 | 2010 |  | 40 | 12 | 33 | 36
[5 empty] | 陶军 | 北京航空工程制造研究所
[5 empty] | 杜欲晓 | 北京航空工程制造研究所
[5 empty] | 郭德伦 | 北京航空工程制造研究所
320 |  |  | 航天高强铝合金点焊工艺对焊点质量的细致影响 | 中文 | 王锋 | 北京工业大学 | 通过对航天高强铝合金点焊焊核的显微分析,得到了不同焊接参数(压力、电流)对焊核几何尺寸、晶粒大小的影响,获得了焊接参数与焊核显微组织的相关性,能够在焊接参数变化较小、特征信号没有明显变化的情况下观察到焊接参数对焊核质量的细致影响,为点焊过程的精量化控制的进一步研究打下了基础.采用有限元分析软件SYSWELD,对铝合金点焊过程进行了建模仿真.研究了不同电极力、点焊电流与焊点熔核半径等焊点特征量之间的关系及其规律性. | 关键词 | 高强铝合金点焊;显微组织分析;有限元仿真; | 焊接学报 | 2010 |  | 40 | 12 | 37 | 40
[5 empty] | 宋永伦 | 北京工业大学
[5 empty] | 张军 | 北京工业大学
321 |  |  | 12Cr1 MoV钢SW-CCT曲线的测试 | 中文 | 胡艳华 | 内蒙古工业大学 | 针对12Cr1MoV钢焊缝区金属相变研究这一空白,以温度作为实时检测的变量,实时记录焊接过程中焊缝区的温度变化,提取实际焊接热过程中的峰值温度和实时的冷却速度,作为绘制12Cr1MoV钢焊缝区连续冷却转变(SW-CCT)曲线的热模拟工艺.借助热模拟试验机,辅以实际的焊接冷却速度,得到12Cr1MoV钢的SW-CCT曲线.当t8/3段的平均冷却速度小于1.7℃/s时,12Cr1MoV钢焊缝区金属的室温组织为铁素体(F)+珠光体(P)+贝氏体(B);冷却速度小于4.7℃/s时,室温组织为P+B;冷却速度小于33℃/s时,室温组织为B;冷却速度大于33℃/s时,室温组织为马氏体(M).焊缝区金属热模拟样的室温组织观察结果、维氏硬度测试结果与SW-CCT曲线的测试结果一致. | 关键词 | 12Cr1MoV钢;焊缝区;SW-CCT曲线; | 焊接学报 | 2010 |  | 40 | 12 | 41 | 44
[5 empty] | 陈芙蓉 | 内蒙古工业大学
[5 empty] | 解瑞军 | 内蒙古工业大学
[5 empty] | 李海涛 | 内蒙古工业大学
322 |  |  | 随焊旋转挤压控制焊接热裂纹试验分析 | 中文 | 李军 | 哈尔滨工业大学 | 介绍了随焊旋转挤压法的基本工作原理及其对焊接残余变形的控制效果.以高强铝合金2A12T4为研究材料,对随焊旋转挤压控制焊接热裂纹进行了试验研究和机理分析.结果表明,在合适的工艺参数下,该方法能够有效抑制铝合金焊接热裂纹的产生和扩展.挤压头与焊枪的距离和其对工件的垂直压力是决定焊接热裂纹控制效果的两个重要参数.随焊旋转挤压控制焊接热裂纹的机理是基于对起弧端热裂纹的压合和对焊件回转变形的拘束作用. | 关键词 | 随焊旋转挤压;铝合金;焊接;热裂纹; | 焊接学报 | 2010 |  | 40 | 12 | 45 | 48
[5 empty] | 杨建国 | 哈尔滨工业大学
[5 empty] | 谭星 | 哈尔滨工业大学
[5 empty] | 方洪渊 | 哈尔滨工业大学
323 |  |  | 爆炸喷涂WC-12Co/MoS2复合涂层的摩擦磨损性能 | 中文 | 张松 | 沈阳工业大学 | 为进一步提高爆炸喷涂WC-12Co涂层的耐磨性,在WC-12Co合金粉末中添加不同比例的MoS2粉末,利用爆炸喷涂技术在Q235钢表面制备了系列WC-12Co/MoS2复合涂层.采用金相显微镜、扫描电子显微镜、X射线衍射仪、显微硬度计及摩擦磨损试验机对WC-12Co/MoS2复合涂层的微观组织形貌、结构、显微硬度、摩擦磨损性能进行了研究.结果表明,MoS2均匀的分布于复合涂层中,当MoS2含量为2%时,复合涂层的硬度、致密度变化不大,但摩擦系数和磨损率大幅度下降,分别为WC-12Co涂层的50%和36%.随着MoS2含量的增加,复合涂层的摩擦系数和磨损率均呈上升趋势. | 关键词 | 爆炸喷涂;WC-12Co/MoS2复合涂层;磨损性能; | 焊接学报 | 2010 |  | 40 | 12 | 49 | 52
[5 empty] | 张开祥 | 沈阳工业大学
[5 empty] | 胡方 | 沈阳工业大学
[5 empty] | 张春华 | 沈阳工业大学
[5 empty] | 颜永根 | 宝山钢铁股份有限公司
324 |  |  | 激光熔覆制备Fe-Ti-Mo-C系复合涂层 | 中文 | 王新洪 | 山东大学 | 采用钛铁、钼铁和石墨为激光熔覆粉末,利用激光多道搭接熔覆技术在碳钢基体上制备Fe-Ti-Mo-C复合涂层.利用X射线衍射仪、场发射扫描电镜、电子探针对涂层的相结构和显微组织进行了研究.用显微硬度计和滑动磨损试验机,对涂层的硬度和耐磨性能进行测试.结果表明,涂层中原位生成了(Ti,Mo)C复合碳化物.(Ti,Mo)C呈面心立方结构,晶格常数略小于TiC晶粒.随着原材料中钼铁加入量的增加,涂层显微组织由铁素体、珠光体向马氏体转变,显微硬度和耐磨性增加,但抗裂性能降低. | 关键词 | 复合碳化物;激光熔覆;显微组织;耐磨性能; | 焊接学报 | 2010 |  | 40 | 12 | 53 | 56
[5 empty] | 张敏 | 山东大学
[5 empty] | 邹增大 | 山东大学
[5 empty] | 曲仕尧 | 山东大学
325 |  |  | SiC_W/2024Al薄板储能焊接头组织与性能 | 中文 | 徐峰 | 陕西理工学院 | 采用微型储能焊机对厚度为0.2 mm的SiCW/2024Al复合材料薄板进行了点焊连接研究.分析了接头组织和性能,理论计算了熔核的温度场及冷却速率.结果表明,焊接接头由熔核、热影响区和熔合区组成.熔核平均冷却速率高达5.25×106K/s,极短的焊接时间和极高的冷却速率,使熔核组织得以显著细化,并能有效抑制SiC-Al之间的界面反应;熔合区宽度约为10~15μm,勾勒出熔核与母材之间的分界线;热影响区组织未发生明显粗化,与原始母材保持良好的一致性.当焊接电压U=80 V,电容C=3 300μF,电极力F=18 N时,可获得综合性能优良的高质量点焊接头. | 关键词 | 复合材料;SiCW/2024Al;储能焊;接头组织和性能; | 焊接学报 | 2010 |  | 40 | 12 | 57 | 60
[5 empty] | 翟秋亚 | 西安理工大学
[5 empty] | 徐锦锋 | 西安理工大学
326 |  |  | 结构光视觉鲁棒焊接接头跟踪 | 中文 | 龚烨飞 | 东南大学 | 针对焊接时严重的干扰降低了接头特征提取效率的问题,提出了一种预测-匹配-估计的闭环递推机制来完成起弧下的接头特征跟踪检测.通过对焊接接头位置与形状的预测给出了结构光轮廓信号在图像中所在的区域,进一步通过基于模型的轮廓匹配方法识别出焊缝接头,最后利用基于可信度的滤波方法估计出合理的焊接轨迹,结果表明,该方法不仅明显地提升了焊缝接头轮廓识别的成功率和实时性,即使在面对接头特征识别结果出现粗值或者提取失败的不利情况下,依旧能够保证焊缝跟踪的可靠性. | 关键词 | 接头跟踪;结构光视觉;预测;滤波; | 焊接学报 | 2010 |  | 40 | 12 | 61 | 64
[5 empty] | 戴先中 | 东南大学
[5 empty] | 李新德 | 东南大学
[5 empty] | 张捷 | 东南大学
327 |  |  | 稀土铈在Sn-Zn无铅钎料表面的高温氧化行为 | 中文 | 王慧 | 宁波大学 | 通过俄歇电子能谱法和X射线光电子能谱法研究了Sn-9Zn-0.15Ce和Sn-9Zn-0.002Al-0.2Ga-0.25Ag-0.15Ce两种钎料表面Ce元素的分布和存在形式.结果表明,铈在Sn-9Zn-0.15Ce钎料表面0~40 nm范围内的富集区浓度达到30%(原子分数)左右,是基体内部的250倍,主要以CeO2和Ce2O3形态存在.在Sn-9Zn-0.15Ce钎料中复合添加镓和铝后,Ga元素在钎料表面0~6 nm范围内富集,Al元素在表面2~20 nm范围内富集并主要以氧化态形式存在.Ce元素富集在距离钎料表面2~60 nm的范围内,处于Ga,Al元素富集层的下方;由Ga,Al元素富集层构成的致密保护膜可显著降低表面铈被氧化的概率. | 关键词 | Sn-Zn;无铅钎料;铈;氧化;表面富集; | 焊接学报 | 2010 |  | 40 | 12 | 65 | 69
[5 empty] | 刘新才 | 宁波大学
[5 empty] | 潘晶 | 宁波大学
[5 empty] | 马永存 | 宁波大学
328 |  |  | 氧化铈对低合金钢焊条焊缝硫磷的影响 | 中文 | 范希营 | 徐州师范大学 | 试验中在E5515—G型低合金钢焊条药皮中过渡了不同含量的稀土氧化铈,目的是提高焊条性能.采用的试验有焊接接头冲击韧度试验,焊缝金属金相组织试验,X射线荧光光谱试验.结果表明,加入适量的氧化铈能够对焊缝进行脱硫、脱磷,提高熔敷金属的冲击吸收功.氧化铈的加入量不同,脱硫效果不同,且差异较大,而脱磷效果并不十分明显.药皮中加入氧化铈可以细化焊缝组织,但氧化铈的加入量应适当.当氧化铈加入量为3%时,焊缝的组织最细小.当氧化铈加入量最佳时,焊缝金属硫的减少量可达58.13%,而磷的减少量为14.29%. | 关键词 | 氧化铈;低合金钢焊条;焊缝;硫;磷; | 焊接学报 | 2010 |  | 40 | 12 | 70 | 72
[5 empty] | 郭永环 | 徐州师范大学
329 |  |  | 镁合金真空电子束焊接匙孔热效应数值模拟 | 中文 | 罗怡 | 西北工业大学 | 分析了镁合金真空电子束焊接过程中的匙孔热效应特征,针对真空电子束焊接工艺建立了适用于镁合金焊接的复合热源模型.考虑到焊接过程中存在的高温金属蒸气等离子体及真空电子束焊接"匙孔"深熔效应特征,模型由高斯面热源和圆锥体热源复合而成,利用高斯面热源功率分配系数和圆锥体热源功率分配系数的不同取值,模拟电子束焊接的不同聚焦状态,并得到电子束聚焦状态与散焦状态下的焊接温度场变化,进而通过计算得到聚焦状态变化下的匙孔形状和焊缝成形.结果表明,模拟结果与其具有较好的一致性. | 关键词 | 镁合金;真空电子束焊接;复合热源模型;匙孔热效应;焊缝成形; | 焊接学报 | 2010 |  | 40 | 12 | 73 | 76
[5 empty] | 刘金合 | 西北工业大学
[5 empty] | 叶宏 | 重庆理工大学
330 |  |  | 两级加载下两焊点拉剪点焊接头的损伤 | 中文 | 王瑞杰 | 昆明理工大学 | 对带有两个焊点的拉剪点焊试样进行了两级变幅疲劳加载,应力幅和平均应力均不相等.结果表明,两级变幅加载下存在应力次序效应.在低—高加载时存在"锻炼效应",线性累积损伤的值大于1;在高—低加载时存在"过载效应",高—低加载下的线性累积损伤值也大于1.在高—低加载方式下,高水平应力作用后,低水平应力剩余疲劳寿命大于按线性疲劳累积损伤法则所估算的剩余寿命,低应力作用下的剩余寿命甚至大于低应力单独作用下的全寿命.高—低加载下的线性累积损伤结果表明,焊点边缘更象是一个缺口. | 关键词 | 点焊;两级加载;累积损伤;缺口效应; | 焊接学报 | 2010 |  | 40 | 12 | 77 | 80
[5 empty] | 尚德广 | 北京工业大学
[5 empty] | 刘泓滨 | 昆明理工大学
331 |  |  | 焊条成形工艺对手工自蔓延焊接的影响 | 中文 | 李志尊 | 解放军军械工程学院 | 系统研究了焊条成形工艺对手工自蔓延焊接燃烧过程和焊接质量的影响.结果表明,粉末粒度、装药密度和混料时间均对焊接有显著影响.粉末粒度增大,焊缝出现大量气孔,强度降低;粉末粒度减小,燃烧速度加快,焊接可控性降低;粒度在-260~+300目时,焊接效果最佳.焊条燃烧速度随装药密度呈先增后减并逐渐趋于平稳的变化趋势,当药粉密度ρ>2.7 g/cm3时,焊条燃烧平稳,焊接可控性好.混料时间增长,燃烧合成反应加剧,燃烧速度加快,焊接飞溅增大;混料时间不足,粉末混合不均,焊接热量不足,制作燃烧型焊条以30 min混料时间为宜.焊条直径对于燃烧影响较小,宜根据焊件厚度选择合适的焊条直径. | 关键词 | 手工自蔓延焊接;燃烧型焊条;成形工艺; | 焊接学报 | 2010 |  | 40 | 12 | 81 | 84
[5 empty] | 辛文彤 | 解放军军械工程学院
[5 empty] | 胡仁喜 | 解放军军械工程学院
[5 empty] | 韩凤起 | 解放军军械工程学院
332 |  |  | Fe-Al金属间化合物对钢表面增强工艺参数的影响 | 中文 | 张德库 | 南京理工大学 | 进行了Q235钢表面的预制粉末覆层的等离子熔覆,研究了等离子熔覆工艺对熔覆层表面成形的影响,在此基础上得到了合适的熔覆工艺参数.进行了熔覆层组织的金相分析及熔覆层显微硬度测量与分析.结果表明,熔覆电流、焊枪摆动频率、熔覆速度的改变均能引起热输入的明显变化,影响熔覆层组织形态,基体熔化程度,以及界面的结合状态,进而影响熔覆层的耐磨性及耐腐蚀性.试验条件下的最佳熔覆工艺参数为熔覆电流130 A,熔覆速度5 cm/m in,焊枪摆动幅度4 mm,摆动频率0.4 Hz. | 关键词 | 等离子熔覆;Fe3Al金属间化合物;硬度; | 焊接学报 | 2010 |  | 40 | 12 | 85 | 88
[5 empty] | 王克鸿 | 南京理工大学
[5 empty] | 张晶 | 南京理工大学
[5 empty] | 赵楠 | 南京理工大学
333 |  |  | BHW35钢埋弧焊环缝组织及高温冲击性能分析 | 中文 | 王香云 | 太原锅炉集团有限公司 | BHW35钢匹配H08Mn2MoA+HJ350焊材,采用埋弧自动焊焊制的厚壁焊接接头,经消应力退火热处理后,对接头及母材实施了室温,100,200,350℃下缺口冲击试验,并进行冲击断口、金相组织、硬度及化学成分分析.结果表明,接头硬度为291.6HV.随着温度升高,接头韧度较室温大幅度提高,冲击吸收功均出现峰值温度,焊缝为100℃,而HAZ和母材为200℃.热影响区的韧度优于焊缝,接头冲击吸收功室温为47.33 J以上,350℃为134.67 J以上,满足韧度要求.断口分析表明,母材冲击断口均为延性韧窝,室温焊缝及HAZ冲击断口呈准解理+韧窝的混合断裂特征,而高温下均变为延性韧窝.冲击吸收功越高,断口撕裂特征越明显,韧窝越大,分布越不均匀. | 关键词 | BHW35钢;埋弧焊接接头;金相组织及硬度;冲击吸收功;断口分析; | 焊接学报 | 2010 |  | 40 | 12 | 89 | 92
[5 empty] | 王文先 | 太原理工大学
[5 empty] | 郝瑞华 | 太原锅炉集团有限公司
334 |  |  | X60管线钢在-20℃低温焊接的接头组织性能 | 中文 | 李建军 | 天津大学 | 结合X60管线钢在-20℃低温条件下的焊接施工实际情况进行了试验、测定及分析,研究了711 mm×15.9 mm管道环焊接头的力学性能、接头的金相组织、硬度、冲击吸收功以及冲击断口形貌等.结果表明,在-20℃低温条件下,焊接完成的X60管线钢环焊接头力学性能测试;其HAZ的最大硬度值为210 HV10,符合相关技术标准.该工艺方案经过国内北部地区长输管道的工程使用,质量合格;经过金相显微组织分析,在X60钢-20℃条件下焊接的接头中,未发现淬硬组织;对冲击试件断口形貌的扫描电镜分析表明,该环焊接头的韧性满足相关技术标准的要求. | 关键词 | X60管线钢;-20℃低温焊接;焊接接头性能; | 焊接学报 | 2010 |  | 40 | 12 | 93 | 96
[5 empty] | 杜则裕 | 天津大学
[5 empty] | 刘光云 | 中国石油天然气管道局
[5 empty] | 吕向阳 | 中国石油天然气管道局
335 |  |  | 超声波传感器在波纹板折线焊缝跟踪中的应用 | 中文 | 田松亚 | 河海大学 | 采用Banner公司生产的超声波传感器,分别在3种速度下跟踪波纹板一个波纹周期,通过TMS320LF2407A对传感器输出信号进行采样.采用快速傅里叶变换(fastfourier transform,FFT)分析采样数据,获取目标信号和干扰信号频率范围.设计了But-terworth数字滤波器,经滤波后发现,3种速度下波形一致,且在波纹板槽面与斜边交接处的折弯位置信号变化明显,而在顶面与斜边交接处的折弯位置信号变化会出现延迟或超前现象.根据超声波的传播特性分析这一现象,选择前者为检测对象.在500脉冲/s的速度下从固定起始点重复跟踪该折弯位置.结果表明,信号突变点即对应折弯位置,检测误差范围为-0.60~-0.04 mm. | 关键词 | 超声波传感器;折线焊缝跟踪;快速傅里叶变换;数字滤波; | 焊接学报 | 2010 |  | 40 | 12 | 97 | 100
[5 empty] | 史如森 | 河海大学
[5 empty] | 朱晓华 | 河海大学
[5 empty] | 杨全海 | 河海大学
[5 empty] | 陈丽华 | 常州机电职业技术学院
336 |  |  | 合金粉粒埋弧堆焊TiC颗粒增强铁基复合涂层 | 中文 | 刘均海 | 北京科技大学 | 以TiFe粉、铬粉、镍粉、铁粉、胶体石墨等为原料,利用合金粉粒埋弧堆焊技术在Q235钢表面原位反应合成了TiC颗粒增强铁基复合涂层.无需焊前预热及焊后缓冷,且涂层无裂纹、夹杂、气孔等缺陷.利用SEM,XRD和EDS等试验技术分析了涂层显微组织,并用显微硬度计测试了硬度.结果表明,利用合金粉粒埋弧堆焊技术,可以原位合成细小弥散分布的TiC颗粒,尺寸在2μm以下.TiC颗粒增强铁基复合涂层组织大部分为马氏体组织、少量奥氏体组织和少量TiC颗粒构成.TiC颗粒不仅存在于奥氏体中,也存在于马氏体中.涂层平均显微硬度达601 HV0.2,约是碳钢基体的3倍. | 关键词 | 合金粉粒埋弧堆焊;TiC颗粒;涂层;原位合成; | 焊接学报 | 2010 |  | 40 | 12 | 101 | 104
[5 empty] | 黄继华 | 北京科技大学
[5 empty] | 刘均波 | 潍坊学院
[5 empty] | 宋桂香 | 威海职业学院
337 |  |  | 激光-TIG复合热源焊接钛合金T形结构焊缝成形特点及影响因素分析 | 中文 | 王敏 | 哈尔滨工业大学 | 采用激光-TIG弧复合焊接工艺对钛合金T形结构单面焊背面双侧一次成形焊接新技术进行了研究,通过综合试验、对比分析等方法,研究了多种试验条件下T形结构焊缝成形特点及影响因素,给出了采用激光-TIG复合焊接工艺实现钛合金T形结构单面焊背面双侧一次成形焊接的最佳工艺方案.结果表明,采用激光-TIG复合焊接工艺焊接钛合金T形结构与钨极氩弧熔透焊工艺相比在焊缝组织、焊接效率、焊缝成形、间隙适应性等方面有明显的优势. | 关键词 | 钛合金;T形接头;复合热源;焊缝成形; | 焊接学报 | 2010 |  | 40 | 12 | 105 | 108
[5 empty] | 谷侃锋 | 中国科学院沈阳自动化研究所
[5 empty] | 魏强 | 中国科学院沈阳自动化研究所
[5 empty] | 于瑛 | 沈阳航空航天大学
[5 empty] | 吴林 | 哈尔滨工业大学
[5 empty] | 陈彦宾 | 哈尔滨工业大学
338 |  |  | NiTi合金爆炸焊接试验分析 | 中文 | 丁彦军 | 内蒙古工业大学 | 采用下限法,并通过设计刚性缓冲层结构,对非退火态NiTi形状记忆合金的爆炸焊接技术进行了试验研究.通过光学显微镜、SEM及EDS对焊缝的微观组织、抗剪强度和成分进行了分析.结果表明,通过改进传统爆炸焊接工艺方法,采用刚性缓冲板代替常规柔性防护层,配合刚性砧座,可实现非退火态NiTi合金的爆炸焊接特殊应用要求;爆炸焊接对基材基体组织的影响较小,仅在距焊缝100μm的过渡区内,有一定的晶粒细化.化学成分分布比较均匀,且基本接近基材成分,这对保持NiTi合金的形状记忆功能具有重要意义. | 关键词 | 镍钛形状记忆合金;爆炸焊接;下限法;显微组织; | 焊接学报 | 2010 |  | 40 | 12 | 109 | 112
[5 empty] | 佟铮 | 内蒙古工业大学
[5 empty] | 李进福 | 内蒙古工业大学
[5 empty] | 蔺宇龙 | 北京昊煜工贸有限责任公司
339 |  |  | 一种X100管线钢埋弧焊丝的研究与开发 | 中文 | 张敏 | 西安理工大学 | 从高强度低合金钢(HSLA)焊缝熔敷金属中的针状铁素体和贝氏体形核机理出发,选择Mn-Ni-Mo-Cr作为焊丝设计的主要合金系,以微合金元素Ti,B,Ce促进针状铁素体形核,降低C,Si,P,S,N元素的影响,并将碳降至超低碳水平,以适应大热输入焊接;与此同时保证Mn,Mo,Cr元素含量以弥补降低碳、硅带来的强度损失.在此基础上加入适量钛、硼,以免过量造成针状铁素体过多引起强度不够或合金元素偏析而引起焊缝韧性下降.另外加入适量Cu元素以提高焊缝抗大气腐蚀性.结果表明,研制的焊丝匹配SJ101—G焊剂,其熔敷金属显微组织达到了预期目标,获得了以针状铁素体和板条贝氏体为主,其间弥散析出少量粒状贝氏体的焊缝复合组织. | 关键词 | 埋弧焊;针状铁素体;粒状贝氏体;强韧性; | 焊接学报 | 2011 |  | 41 | 01 | 1 | 4
[5 empty] | 吕金波 | 西安理工大学
[5 empty] | 王超 | 西安理工大学
[5 empty] | 李继红 | 西安理工大学
340 |  |  | 氮合金化堆焊硬面合金组织与耐高温磨损性能 | 中文 | 杨可 | 河海大学 | 对马氏体不锈钢堆焊硬面合金进行了氮合金化,研究了其组织和耐高温磨损性能.结果表明,氮合金化马氏体不锈钢堆焊层显微组织主要为马氏体和铌、钛的复合碳氮化物;堆焊马氏体不锈钢硬面合金与碳钢的高温金属间磨损,为碳钢表面高温下形成的氧化皮,粘着于堆焊马氏体不锈钢硬面合金表面,导致堆焊马氏体不锈钢硬面合金产生磨粒磨损.氮合金化堆焊马氏体不锈钢硬面合金铌、钛复合碳氮化物弥散析出,能提高硬面合金的高温硬度值和耐高温磨损性能. | 关键词 | 马氏体不锈钢;硬面合金;碳氮化物;高温磨损; | 焊接学报 | 2011 |  | 41 | 01 | 5 | 8
[5 empty] | 余圣甫 | 华中科技大学
杨华
341 |  |  | 稀土铈对Ag30CuZnSn-3Ga-2In钎料显微组织的影响 | 中文 | 赖忠民 | 江苏科技大学 | 含3%Ga,2%In(质量分数)的无镉银铜锌钎料具有优良的综合性能,稀土元素有金属材料的"维他命"之称,文中研究了稀土铈对Ag30CuZnSn-3Ga-2In钎料显微组织的影响.结果表明,稀土铈不能固溶于银固溶体和铜固溶体中,在钎料基体中以稀土相的形式存在,充当"异相形核"质点的作用.进一步研究表明,铈能在晶界产生富集,对含镓和铟的银钎料具有细化晶粒、强化晶界以及抑制生成脆性化合物Cu6Sn5的作用,且铈的最佳添加量为0.1%. | 关键词 | 稀土铈;银钎料;显微组织;异相形核; | 焊接学报 | 2011 |  | 41 | 01 | 9 | 12
[5 empty] | 王俭辛 | 江苏科技大学
[5 empty] | 卢方焱 | 鲁科斯钎焊材料(苏州)有限公司
342 |  |  | 焊剂带在超窄间隙电弧区的位置与约束电弧的关系 | 中文 | 郑韶先 | 兰州交通大学 | 当超窄间隙中用于约束电弧的焊剂带与电弧具有不同的相对位置时,焊剂带会对电弧产生不同的约束效果,因而焊剂带在电弧区的位置是约束电弧的关键.通过分析焊剂带在电弧区的位置,结果表明焊剂带在电弧区有效约束电弧应满足三个位置条件,即在电弧横向焊剂带应紧贴两侧壁;在电弧长度方向焊剂带应具有合适的焊剂带作用长度;在超窄间隙纵向焊丝端头应与焊剂带中心线对中.此外,当焊接电流大于240A时,焊剂带易在电磁力作用下紧贴焊丝表面而造成电弧攀升,采用撑开焊剂带的方法可有效控制焊剂带在电弧横向的位置. | 关键词 | 焊剂带约束电弧;超窄间隙焊接;焊剂带位置; | 焊接学报 | 2011 |  | 41 | 01 | 13 | 15
[5 empty] | 朱亮 | 兰州理工大学
[5 empty] | 陈剑虹 | 兰州理工大学
343 |  |  | 焊接残余应力对P92钢Ⅳ型蠕变开裂的影响 | 中文 | 姜运建 | 天津大学 | P92钢焊接接头在高温长时服役条件下易于在细晶热影响区(FGHAZ)或临界热影响区(ICHAZ)产生Ⅳ型裂纹.但对于Ⅳ型开裂的机理,至今尚未达成一致认识.为了科学地认识Ⅳ型开裂,文中采用大型有限元软件ABAQUS对P92钢焊接接头的温度场、应力场以及蠕变进行了有限元模拟,并且通过X射线测量试验对残余应力模拟值进行了验证.结果表明,通过温度场模拟,得到了FGHAZ与ICHAZ的准确位置;焊接残余应力最大值集中在FGHAZ和ICHAZ,并且轴向蠕变应变分布规律与焊接残余应力相一致.因此焊接残余应力的集中,是导致焊接接头蠕变应变聚集和Ⅳ型开裂的关键因素之一. | 关键词 | P92钢;Ⅳ型裂纹;温度场;焊接残余应力;有限元模拟; | 焊接学报 | 2011 |  | 41 | 01 | 16 | 20
[5 empty] | 荆洪阳 | 天津大学
[5 empty] | 徐连勇 | 天津大学
[5 empty] | 王庆 | 河北省电力研究院
[5 empty] | 代真 | 河北省电力研究院
344 |  |  | 热障涂层的三维界面形貌与热应力关系 | 中文 | 王志平 | 中国民航大学 | 使用等离子喷涂方法制备出双层热障涂层(粘结层为Ni-Cr-Al-Y,陶瓷层为ZrO2).使用ABAQUS有限元分析软件,采用间接耦合分析的方法,模拟计算了喷涂过程中陶瓷层/粘结层间三维结构椭圆界面的应力场分布,得出了粘结层表面三维椭球形貌单元位置和尺寸与热应力分布之间的关系.模拟结果表明,涂层制备后,椭球形貌单元位置和尺寸对于陶瓷层和粘结层的界面应力影响较为明显,在形貌单元尺寸一定的情况下,涂层边界附近形貌单元的热应力相对较大,是涂层失效的危险单元,单元角点处为各个单元的危险点,当短半轴为20μm时界面危险点应力σyy达到最大值324 MPa. | 关键词 | 热障涂层;热应力;界面形貌; | 焊接学报 | 2011 |  | 41 | 01 | 21 | 24
[5 empty] | 韩志勇 | 中国民航大学
[5 empty] | 陈亚军 | 中国民航大学
[5 empty] | 丁昆英 | 中国民航大学
345 |  |  | 双面双弧焊机器人主从协调运动控制 | 中文 | 张华军 | 哈尔滨理工大学 | 为了实现低合金高强钢厚板机器人焊接,研究了一种不清根的双面双弧焊机器人柔性加工系统,系统采用集散控制,双面双机器人采用主从协调控制策略,Motoman机器人为主手(正面),KUKA机器人为从手(背面),建立该系统协调运动的算法模型,根据主手焊枪末端位置和姿态,以工件基准路径平面为对称面,经过运动学坐标变换,推导出背面从手机器人工具末端的运动路径点,从而控制从手跟随主手协调运动,经过双机器人协调试验,结果表明,该算法能满足双面双机器人焊接要求. | 关键词 | 双面双弧焊;双机器人;主从控制;协调运动; | 焊接学报 | 2011 |  | 41 | 01 | 25 | 28
[5 empty] | 张广军 | 哈尔滨工业大学
[5 empty] | 蔡春波 | 哈尔滨理工大学
[5 empty] | 肖俊 | 哈尔滨工业大学
[5 empty] | 高洪明 | 哈尔滨工业大学
346 |  |  | 焊缝形状对性能影响的层次分析法综合评价 | 中文 | 刘昕 | 北京工业大学 | 通过选用适当的电子束焊接工艺,可得到四种不同形状的电子束焊缝,分别为钟罩形、漏斗形、楔形和钉形.对不同焊缝形状的电子束焊接接头进行了力学性能试验,并利用所建立的层次分析数学模型,综合评价了焊缝形状对力学性能的影响.结果表明,焊缝形状对接头的拉伸性能、疲劳性能和显微硬度有一定的影响.四种焊缝形状接头的综合性能层次分析法总排序为钟罩形>漏斗形>楔形>钉形.与实际试验结果验证表明,所建立的层次分析法数学模型具有合理性和有效性. | 关键词 | 焊缝形状;电子束焊接;力学性能;层次分析法; | 焊接学报 | 2011 |  | 41 | 01 | 29 | 32
[5 empty] | 雷永平 | 北京工业大学
[5 empty] | 巩水利 | 北京航空工程制造研究所
347 |  |  | 工艺参数对304不锈钢脉冲Nd:YAG激光/TIG电弧复合焊焊缝成形的影响 | 中文 | 张林杰 | 西安交通大学 | 研究了304不锈钢脉冲Nd:YAG激光/TIG电弧复合热源焊接工艺参数对焊缝成形的影响.结果表明,脉冲Nd:YAG激光/TIG电弧复合焊焊缝横截面面积大于单一激光焊焊缝横截面面积与单一TIG焊焊缝横截面面积之和,具有协同效应;激光功率增大时,复合焊焊缝熔深和熔宽均增大,复合焊焊缝横截面面积增大,复合热源热效率也增大;离焦量从-3 mm增大到5 mm的过程中,复合焊焊缝熔深、熔宽、焊缝横截面面积和复合热源热效率均先增大,在离焦量为-1 mm时达到最大值,然后随离焦量的进一步增大而减小;焊接速度减小时,复合焊焊缝熔深、熔宽和焊缝横截面面积均增大,但复合热源热效率减小. | 关键词 | 激光/TIG复合焊;焊缝形貌;工艺参数;不锈钢; | 焊接学报 | 2011 |  | 41 | 01 | 33 | 36
[5 empty] | 张建勋 | 西安交通大学
[5 empty] | 曹伟杰 | 西安交通大学
[5 empty] | 柴国明 | 北京航空工程制造研究所
[5 empty] | 巩水利 | 北京航空工程制造研究所
348 |  |  | X80管线钢埋弧焊焊接接头的组织和腐蚀性能 | 中文 | 周贤良 | 南昌航空大学 | 采用H08MnMoA焊丝埋弧焊焊接X80管线钢.利用扫描电镜分析焊接接头微观组织;采用动电位极化和电化学阻抗法研究了X80管线钢其焊接接头在0.5 mol/LNaHCO3+0.02 mol/L NaCl溶液中的腐蚀行为.结果表明,在0.5 mol/L NaHCO3+0.02mol/L NaCl溶液中,由于显微组织上的差异,X80钢母材的耐点蚀性能最好;焊缝在短时间内的耐点蚀性能基本与母材处于同一水平,但长时间浸泡后的耐点蚀性能却比母材要差;热影响区的耐点蚀性能最差,且相对于母材和焊缝的差值较大. | 关键词 | X80管线钢;焊接接头;显微组织;耐蚀性; | 焊接学报 | 2011 |  | 41 | 01 | 37 | 40
[5 empty] | 李晖榕 | 南昌航空大学
[5 empty] | 华小珍 | 南昌航空大学
[5 empty] | 叶志国 | 南昌航空大学
349 |  |  | 细铜丝超声球焊烧球工艺参数优化及铜球组织分析 | 中文 | 田艳红 | 哈尔滨工业大学 | 对封装20μm细直径铜丝球键合过程中FAB成形工艺参数进行了优化.结果表明,烧球参数中的烧球时间和烧球电流是影响铜球尺寸的主要因素.随着烧球参数的增加,铜球直径也相应增加.保护气体流速对FAB形球尺寸的影响不明显,但直接影响到铜球防氧化效果以及成形的质量,保护气体流速达到一定值之后才能形成表面光滑无氧化的铜球.形成的铜球主要由几个大尺寸柱状晶粒组成,同一晶粒内存在两个不同的区域,分析认为铜球晶粒生长过程分为两个阶段,初期以树枝状方式生长以及后期以胞状晶的形式进行. | 关键词 | 烧球时间;烧球电流;工艺参数优化; | 焊接学报 | 2011 |  | 41 | 01 | 41 | 44
[5 empty] | 杨东升 | 哈尔滨工业大学
[5 empty] | 王春青 | 哈尔滨工业大学
350 |  |  | 镁/钢异种合金激光深熔钎焊工艺特性 | 中文 | 苗玉刚 | 哈尔滨工程大学 | 以AZ31镁合金和Q235钢为研究对象,采用激光深熔钎焊的方法进行工艺试验,获得了具有熔焊和钎焊双重性能的复合型接头.同时,利用光学显微镜、扫描电镜和拉伸试验机对焊接接头的微观组织和力学性能进行了研究.结果表明,在接头界面的上部,液态镁合金对碳钢产生部分溶蚀作用,导致碳钢微量熔化;在接头界面的中下部,未见碳钢的熔化,熔融的镁合金通过润湿和铺展作用,与碳钢形成了一钎合面.当激光束偏移量为0.6 mm时,接头成形良好,无裂纹、气孔等焊接缺陷,其抗拉强度高达182 MPa,约为镁合金母材的81%,且测试值波动也最小. | 关键词 | 激光深熔钎焊;异种金属;微观组织;力学性能; | 焊接学报 | 2011 |  | 41 | 01 | 45 | 48
[5 empty] | 韩端锋 | 哈尔滨工程大学
[5 empty] | 姚竞争 | 哈尔滨工程大学
[5 empty] | 王庆 | 哈尔滨工程大学
351 |  |  | 热输入对10CrMo910钢焊缝金属根焊层热循环的影响 | 中文 | 李海涛 | 内蒙古工业大学 | 利用焊接热循环测试系统,分别在不同热输入条件下,实时采集了10CrMo910耐热钢焊缝金属根焊层的温度参数.通过对不同热输入下焊接热循环曲线和参数的对比,并结合金相组织观察、硬度测试,研究了焊接热输入对10CrMo910耐热钢焊缝金属根焊层焊接热循环的影响.结果表明,热输入对10CrMo910耐热钢焊接热循环影响较大,热输入较小时,测得的峰值温度Tm和t8/3等热循环参数值较低,焊后组织较细小,硬度值较高;热输入较大时,测得的峰值温度Tm和t8/3等热循环参数值较高,焊后组织较粗大,硬度值较低. | 关键词 | 热输入;焊接热循环;10CrMo910耐热钢;焊缝金属; | 焊接学报 | 2011 |  | 41 | 01 | 49 | 51
[5 empty] | 陈芙蓉 | 内蒙古工业大学
[5 empty] | 胡艳华 | 内蒙古工业大学
[5 empty] | 解瑞军 | 内蒙古工业大学
352 |  |  | 基于神经网络模型的P-GMAW焊缝成形过程仿真 | 中文 | 闫志鸿 | 北京工业大学 | 脉冲熔化极气体保护焊(P-GMAW)是一种高效、适应性强的焊接方法之一,在工业生产中得到了广泛的应用.文中以低碳钢P-GMAW为对象,研究其焊缝成形过程的建模与仿真方法.文中首先利用BP神经网络,建立了该过程的动态模型,然后利用该模型的稳态与动态仿真揭示了P-GMAW过程的成形规律.同时,文中提出了一种利用神经网络模型考察正面熔池特征参量与反面熔池宽度之间关系的方法,利用该方法验证了熔池特征参量的有效性与可靠性.这些建模与仿真的方法及结果为焊缝成形规律的探究和焊接过程控制器的设计提供了条件. | 关键词 | 脉冲熔化极气体保护焊;焊缝成形;动态建模;仿真; | 焊接学报 | 2011 |  | 41 | 01 | 52 | 56
[5 empty] | 张广军 | 哈尔滨工业大学
[5 empty] | 吴林 | 哈尔滨工业大学
[5 empty] | 宋永伦 | 北京工业大学
353 |  |  | 7A52铝合金焊接接头表面纳米化前后的性能分析 | 中文 | 逯瑶 | 内蒙古工业大学 | 通过X射线、扫描电镜、显微硬度仪和摩擦磨损试验机等对7A52铝合金焊接接头高能喷丸处理前后的表面微观组织、晶粒尺寸、变形层厚度、显微硬度和耐磨性进行了测试分析.结果表明,经过20 min高能喷丸处理以后,母材、焊缝以及热影响区的表面平均晶粒尺寸分别为28.2,24.7和34.4 nm;表面变形层厚度约为36.5μm;材料焊接接头各个区域的表面硬度有所提高,焊接接头磨损率为0.005 6%,是高能喷丸前焊接接头磨损率的29.9%. | 关键词 | 铝合金;焊接接头;表面纳米化;高能喷丸; | 焊接学报 | 2011 |  | 41 | 01 | 57 | 60
[5 empty] | 陈芙蓉 | 内蒙古工业大学
[5 empty] | 解瑞军 | 内蒙古工业大学
354 |  |  | TiB2陶瓷颗粒增强的金属基复合涂层 | 中文 | 方建筠 | 国家电网技术学院 | 采用电弧喷涂制备TiB2陶瓷颗粒增强的NiCr-TiB2,NiCr-TiB2/Al2O3和304L-TiB2及304L-TiB2/Al2O3四种金属基复合涂层.采用光学显微镜、扫描电子显微镜(SEM)结合透射电子显微镜(TEM)观察和详细分析了TiB2陶瓷颗粒增强复合涂层的显微组织及微观结构,探讨涂层的形成机理.结果表明,电弧喷涂制备的复合涂层由金属粘结相与陶瓷颗粒增强相组成,Ni(Cr)和304L粘接相均为典型的柱状晶,具有快速凝固的组织特征.涂层组织基本相似,但涂层中陶瓷颗粒形态、分布、与基体的结合状况不同. | 关键词 | 金属基复合涂层;电弧喷涂;微观结构; | 焊接学报 | 2011 |  | 41 | 01 | 61 | 64
[5 empty] | 栗卓新 | 北京工业大学
355 |  |  | 表面处理对熔化极气体保护焊实心焊丝工艺的影响 | 中文 | 齐彦昌 | 中国钢铁研究总院结构材料研究所 | 利用纳米涂层技术在焊丝表面形成两种不同涂层,涂层为Na,K和Ti等元素的氧化物膜.并借助汉诺威弧焊分析仪实时采集未涂层焊丝和涂层焊丝焊接时的电弧电压和焊接电流信号,通过分析其电压概率密度分布图、电流概率密度分布图、∑n(Us)和∑n(Is)来判断焊丝的工艺性.结果表明,两种涂层焊丝的熔滴均比未涂层焊丝的熔滴细小,其中含有硼的涂层焊丝熔滴最为细小.分析原因为涂层中的Ti,Na和K元素可以使电弧向敞开性过渡,增大轴向的电磁力;另一方面涂层中Ti,Si,Na,K的氧化物可以降低熔滴的表面张力.而含硼涂层焊丝熔滴最为细小的原因是氧化硼对于降低表面张力非常有效. | 关键词 | 实心焊丝;涂层;工艺性; | 焊接学报 | 2011 |  | 41 | 01 | 65 | 68
[5 empty] | 彭云 | 中国钢铁研究总院结构材料研究所
[5 empty] | 魏金山 | 中国钢铁研究总院结构材料研究所
[5 empty] | 田志凌 | 中国钢铁研究总院结构材料研究所
[5 empty] | 马成勇 | 中国钢铁研究总院结构材料研究所
356 |  |  | 35CrMoA钢激光淬火/渗氮层中氮分布及耐蚀性分析 | 中文 | 程义远 | 中国石油大学(华东) | 对35CrMoA钢进行激光淬火/渗氮复合处理,采用SEM,XRD,EPMA,M352腐蚀系统研究了激光淬火/渗氮层的显微组织、物相、N元素分布及耐蚀性,并与气体渗氮层对比.结果表明,激光淬火/渗氮化合物层中ε-Fe3N含量较高,ζ-Fe2N相较低,表面氮浓度较低,渗氮层中氮分布较均匀,氮浓度降低趋势平缓,普通渗氮层表面氮浓度较高,氮浓度陡降.激光淬火后表层晶粒细小,晶界及位错增多,使γ′相双向溶解速率大于ε相储氮速率,ε相和γ′相的阻碍扩散作用降低,白亮层厚度减小,渗氮层厚度增加.激光淬火/渗氮层中Ecorr值较气体渗氮层提高,自腐蚀电流由普通渗氮层的57.68μA/cm2减小到激光/渗氮层的3.166μA/cm2,其耐蚀性提高. | 关键词 | 激光淬火;渗氮;微观组织;氮分布;耐蚀性; | 焊接学报 | 2011 |  | 41 | 01 | 69 | 72
[5 empty] | 王勇 | 中国石油大学(华东)
[5 empty] | 绳以健 | 中国石油大学(华东)
[5 empty] | 陈延坤 | 中国石油大学(华东)
[5 empty] | 薛敏鹏 | 中国石油大学(华东)
357 |  |  | 铜锡钛合金炉中钎焊立方氮化硼界面微观结构 | 中文 | 张志伟 | 南京航空航天大学 | 采用真空炉中钎焊的方法,应用Cu-Sn-Ti合金实现了立方氮化硼(CBN)磨粒与工具基体的钎焊连接.运用三维视频显微镜、扫描电镜(SEM)、能谱仪(EDS)及X射线衍射仪对微观形貌、元素分布和生成物物相进行了观测分析,发现活性Ti元素明显向CBN磨粒表面发生偏聚,在CBN磨粒表面生成TiN,TiB和TiB2,这些反应产物在界面区域起到了过渡和桥梁作用,在界面处最终形成了CBN磨粒/TiN+TiB+TiB2/铜锡钛金属间化合物/钎料与钢基体扩散层及铁钛化合物/钢基体的显微分层结构. | 关键词 | 真空钎焊;铜锡钛合金;立方氮化硼;微观结构; | 焊接学报 | 2011 |  | 41 | 01 | 73 | 76
[5 empty] | 徐九华 | 南京航空航天大学
[5 empty] | 丁文锋 | 南京航空航天大学
[5 empty] | 傅玉灿 | 南京航空航天大学
358 |  |  | 冷轧酸洗生产线中的专用闪光对焊机 | 中文 | 王睿 | 河北工业大学 | 针对冷轧酸洗生产线的特点,设计了冷轧酸洗生产线中专用闪光焊机的总体结构.分析了冷轧酸洗生产线专用闪光焊机电源系统,建立了其电源系统数学模型,其主电路采用的是单相交流调压结构;闪光阶段分为闪光前阶段和闪光后阶段,整个闪光阶段晶闸管是全导通的,只是通过改变变压器的抽头控制输出电压,顶锻阶段是通过改变晶闸管的控制角控制输出电压.闪光焊机的顶锻液压伺服系统是通过顶锻液压缸实际位置与闪光烧化曲线相比较,完成送进速度的控制.结果表明,应用了该电源结构和液压伺服控制的闪光焊机很好地满足了薄板对焊的技术需求. | 关键词 | 冷轧酸洗生产线;闪光焊;电源系统;液压系统; | 焊接学报 | 2011 |  | 41 | 01 | 77 | 80
[5 empty] | 孙鹤旭 | 河北工业大学
[5 empty] | 王立伟 | 河北工业大学
[5 empty] | 高忠林 | 天津七所高科技有限公司
359 |  |  | EH36钢厚板双面双弧打底焊焊缝组织及性能 | 中文 | 刘殿宝 | 哈尔滨工业大学 | EH36钢厚板广泛应用于造船行业,文中采用多层多道双面双弧机器人MAG自动化立焊工艺焊接EH36钢,具有显著的优点和广阔的应用前景.打底焊是多层多道焊接中最重要的工艺过程,对接头性能有着重要影响.文中对打底焊接头组织和性能进行了研究.结果表明,厚板双面双弧立焊打底接头组织主要为针状铁素体和先共析铁素体.在经历随后的多层多道焊再热作用后,打底焊缝组织得到细化.打底焊接头热影响区过热组织为贝氏体组织和板条马氏体组织.性能研究发现,打底焊焊缝的硬度值相比后层焊道要低.接头强度高于母材,断口形貌呈现韧窝特征. | 关键词 | 打底焊;双面双弧;机器人立焊;焊缝组织; | 焊接学报 | 2011 |  | 41 | 01 | 81 | 84
[5 empty] | 李福泉 | 哈尔滨工业大学
[5 empty] | 谭财旺 | 哈尔滨工业大学
[5 empty] | 陈彦宾 | 哈尔滨工业大学
[5 empty] | 赵玉梅 | 渤海船舶重工有限责任公司
360 |  |  | 随焊冲击旋转挤压控制TC4薄板焊接失稳变形工艺 | 中文 | 张勇 | 哈尔滨工业大学 | 薄板钛合金在焊后存在较大的残余压应力,使其发生失稳变形,很多情况下,结构不能满足设计要求,必须采取措施减少失稳变形.文中采用随焊冲击旋转挤压的方式,对焊接过程中尚处于较高温度的焊缝部位进行塑性延展,减少焊接时发生的塑性收缩量,降低残余压应力的值,从而减少焊接变形量.对焊后薄板的变形挠度和残余应力进行了测量,变形挠度下降到原来挠度的1/8,并且随着加载时输入电压的提高,变形的挠度进一步下降.结果表明,在焊接过程中采用随焊冲击旋转挤压方式控制薄板Ti-6Al-4V失稳变形是可行的. | 关键词 | 随焊冲击旋转挤压;Ti-6Al-4V;失稳变形;薄板焊接; | 焊接学报 | 2011 |  | 41 | 01 | 85 | 88
[5 empty] | 杨建国 | 哈尔滨工业大学
[5 empty] | 李军 | 哈尔滨工业大学
[5 empty] | 刘雪松 | 哈尔滨工业大学
[5 empty] | 方洪渊 | 哈尔滨工业大学
361 |  |  | 大构件相贯线焊缝轨迹拟合方法 | 中文 | 苗新刚 | 北京航空航天大学 | 针对大构件相贯线焊接结构在制造和装配中存在一定的误差,而使用机器人焊接时对焊缝轨迹要求又比较高的问题,提出了相应的轨迹拟合方法.对相贯线焊缝轨迹的获取和拟合进行了详细的分析,采用了基于相贯线变形普遍规律的椭圆拟合法和基于曲线拟合的三坐标轴分立最小二乘法两种方法.选取关键部位进行示教,然后分别对这两种方法进行了相贯线的拟合仿真,通过分析可知三坐标轴分立最小二乘法的精度更高,更适合于大构件相贯线焊接结构件焊缝轨迹的获取. | 关键词 | 相贯线;焊接机器人;椭圆拟合;最小二乘拟合; | 焊接学报 | 2011 |  | 41 | 01 | 89 | 92
[5 empty] | 汪苏 | 北京航空航天大学
[5 empty] | 李晓辉 | 北京市控制工程研究所
362 |  |  | 等离子熔覆TiC/Fe-Cr金属陶瓷复合涂层 | 中文 | 刘均海 | 北京科技大学 | 以钛铁粉、高碳铬铁粉、硼铁粉、硅铁粉等为原料,利用等离子熔覆技术在Q235钢表面原位反应合成了与基材冶金结合TiC/Fe-Cr金属陶瓷复合涂层.利用SEM,XRD和EDS等分析了涂层的显微组织,并在室温干滑动磨损条件下测试了该涂层的耐磨性能.结果表明,涂层组织由TiC相、初生相Cr7C3、共晶(Cr,Fe)7C3和奥氏体构成.利用等离子熔覆技术原位合成的TiC相呈现颗粒状、棒状和树枝状等形态.涂层具有较高的硬度和优异的耐磨性. | 关键词 | 等离子熔覆;TiC;Cr7C3;涂层;原位合成; | 焊接学报 | 2011 |  | 41 | 01 | 93 | 96
[5 empty] | 黄继华 | 北京科技大学
[5 empty] | 刘均波 | 潍坊学院
[5 empty] | 宋桂香 | 威海职业学院
363 |  |  | Al-Mg合金的激光焊接接头组织及力学性能分析 | 中文 | 闫洪华 | 哈尔滨工业大学 | 针对铝合金对激光的高反射率和自身的高导热性,焊接匙孔极不稳定等特点,利用3 kW的CO2激光器对Al-Mg系合金5083进行了激光焊接试验研究,分析了激光功率、焊接速度对焊缝表面质量的影响,研究了焊接接头的显微组织和力学性能.同时,为进一步检验焊缝的质量对激光焊接后的板材进行了高温自由胀形试验.结果表明,对焊接板材表面进行较好的化学处理,并采用适当的激光功率和焊接速度,可以得到质量较好的焊接表面;焊接接头的组织明显表现出热影响区、熔合区和焊缝中心区三部分;焊接接头显微硬度略低于母材;焊接试样进行高温拉伸时,破坏位置出现在母材一侧,焊缝强度较高;激光焊接后板材在500℃自由胀形时得到的胀形件的相对胀形高度达0.59,充分说明了铝合金的焊缝具有良好的成形性. | 关键词 | 铝合金;激光焊接;组织;力学性能;成形性; | 焊接学报 | 2011 |  | 41 | 01 | 97 | 100
[5 empty] | 张凯锋 | 哈尔滨工业大学
[5 empty] | 吴云 | 哈尔滨工业大学
364 |  |  | 高频微锻造对激光熔覆层开裂行为与表面组织的影响 | 中文 | 樊湘芳 | 南华大学 | 多频次的微米级塑性变形可导致材料表面组织与力学行为特性的变化.采用自制的高频微锻造机构对激光熔凝NiCrBSi合金层进行了微锻造处理.利用OM研究了微锻造激光熔覆层产生的塑性变形的几何特性;利用OM,SEM观察了微锻造对激光熔凝层表面组织及开裂行为的影响.结果表明,高频微锻造可在激光熔覆NiCrBSi合金层表面产生约150μm的塑性变形;激光熔凝层特有的明显而规则枝状结晶组织被锻碎;激光熔覆层的开裂行为有明显好转. | 关键词 | 高频微锻造;激光熔覆层;表面组织;开裂行为; | 焊接学报 | 2011 |  | 41 | 01 | 101 | 104
[5 empty] | 邱长军 | 南华大学
[5 empty] | 周炬 | 南华大学
[5 empty] | 何彬 | 南华大学
365 |  |  | 基于等效结构应力的电阻点焊疲劳寿命预测 | 中文 | 孙成智 | 上海汽车集团股份有限公司 | 采用基于等效结构应力的点焊疲劳寿命预测方法对搭接和剥离两种受力状态下的电阻点焊疲劳寿命进行有限元模拟,运用简化粱单元、壳单元和刚性粱单元建立点焊有限元模型,利用商业有限元软件进行线弹性分析获得点焊周边单元节点的节点力,由节点力计算焊点周边单元的等效结构应力,根据单一主S-N曲线确定点焊疲劳寿命.为了验证有限元建模及疲劳预测方法的可靠性,进行搭接和剥离两种受力状态的点焊疲劳试验,结果表明,基于等效结构应力的电阻点焊疲劳预测方法具有较高精度,可以用于车身零部件点焊疲劳寿命的预测. | 关键词 | 疲劳寿命;数值模拟;点焊; | 焊接学报 | 2011 |  | 41 | 01 | 105 | 108
[5 empty] | 曹广军 | 上海汽车集团股份有限公司
366 |  |  | P92钢焊接接头持久强度及微观组织分析 | 中文 | 乔亚霞 | 中国电力科学研究院 | 通过对SA335P92钢焊接接头进行600℃×104h高温持久性能试验,外推焊接接头600℃下105h的持久强度值为116 MPa.借助金相分析仪、透射电镜和能谱仪分析了P92钢焊接接头高温持久试验前后的组织结构.结果表明,原始P92钢焊接接头的金相组织为回火马氏体,主要的沉淀相有M23C6碳化物,晶内存在高密度的位错.经过9 395.8 h的高温持久试验后,显微组织仍为板条状马氏体组织,高密度的位错依然存在,晶内的析出相增加,析出相以M23C6为主.钢种力学性能取决于微观组织的变化,蠕变试验后基体的板条状马氏体和大量的位错以及析出弥散的以M23C6为主的碳化物是材料保持高强度的重要原因. | 关键词 | P92钢焊接接头;持久强度;微观组织; | 焊接学报 | 2011 |  | 41 | 01 | 109 | 112
[5 empty] | 武英利 | 中国电力科学研究院
[5 empty] | 郭军 | 中国电力科学研究院
367 |  |  | Super 304H钢焊接接头时效脆化机理 | 中文 | 李新梅 | 山东大学 | 采用扫描电镜、能谱仪、透射电镜、X射线衍射分析等方法并通过冲击试验,研究了Super 304H钢接头在650℃时效后的脆化现象.试验发现,接头的组织为γ+析出相,造成接头650℃时效脆化的根本原因是焊缝金属中大量Cr23C6沿晶析出,而且析出量是决定因素.经650℃时效后,组织中均明显析出Nb(C,N)和Cr23C6,并最终达到相对稳定的数量,其中随晶界上Cr23C6数量快速增加,晶界急剧脆化;其断裂形式逐步向沿晶断裂转变,导致接头冲击吸收功显著降低,尤其是焊缝金属因沿枝晶界析出Cr23C6引起基体严重脆化,而在焊接条件下接头各部位韧度主要与基体的组织形态有关. | 关键词 | 时效;奥氏体钢;焊接接头;脆化; | 焊接学报 | 2011 |  | 41 | 02 | 1 | 4
[5 empty] | 邹勇 | 山东大学
[5 empty] | 邹增大 | 山东大学
[5 empty] | 张忠文 | 山东电力研究院
368 |  |  | 激光重熔对等离子喷涂热障涂层冲蚀行为影响 | 中文 | 王东生 | 铜陵学院 | 研究了等离子喷涂和激光重熔ZrO2-7%Y2O3热障涂层的微观结构,同时考察了两种涂层的抗冲蚀性能,并探讨了其冲蚀破坏机理.试验发现,等离子喷涂热障陶瓷涂层呈典型的层状堆积特征;经过激光重熔处理后,涂层表面形成了沿热流方向生长的柱状晶重熔区;相对于等离子喷涂试样,激光重熔涂层有较好的抗冲蚀性能;不管等离子喷涂试样还是激光重熔试样都表现为典型的脆性冲蚀特性.结果表明,等离子喷涂层的冲蚀磨损以片层状脱落为主,同时有一定程度的脆性陶瓷颗粒破碎;而激光重熔试样以近表面的裂纹萌生和扩展,最终导致重熔层晶粒破碎、剥离为主. | 关键词 | 激光重熔;等离子喷涂;热障涂层;抗冲蚀性能;冲蚀破坏机理; | 焊接学报 | 2011 |  | 41 | 02 | 5 | 8
[5 empty] | 田宗军 | 南京航空航天大学
[5 empty] | 王泾文 | 铜陵学院
[5 empty] | 沈理达 | 南京航空航天大学
[5 empty] | 黄因慧 | 南京航空航天大学
369 |  |  | 基于USB接口的超声TOFD检测系统研制及其应用 | 中文 | 盛朝阳 | 哈尔滨工业大学 | 为了定量检测厚壁焊接结构中的缺陷,对基于USB接口的便携式超声衍射时差法(TOFD,time of flight diffraction)的缺陷检测及定位系统进行了研究.为了便于缺陷的定量及定性识别,引入了信号互相关算法,实现了检测图像的校正.利用该检测系统进行了锅炉压力容器焊缝的检测.结果表明,该系统所获得的D扫描图像清晰、直观、易分辨,同时较准确地确定了缺陷位置,信号互相关算法很好地解决了检测图像不连贯的现象. | 关键词 | 超声衍射;焊缝检测;信号采集;压力容器检测;图像校正; | 焊接学报 | 2011 |  | 41 | 02 | 9 | 12
[5 empty] | 刚铁 | 哈尔滨工业大学
[5 empty] | 迟大钊 | 哈尔滨工业大学
[5 empty] | 黄江中 | 哈尔滨工业大学
[5 empty] | 李宜男 | 哈尔滨锅炉厂有限责任公司
[5 empty] | 赵卫君 | 哈尔滨锅炉厂有限责任公司
370 |  |  | 小电流脉冲TIG弧的谐振现象及其交流阻抗特性分析 | 中文 | 牛永 | 天津大学 | 采用直流叠加高频正弦的方法对小电流TIG弧的交流阻抗特性进行了研究,发现随频率的增大,电弧阻抗的模量先增大随后又减小;而其复角随频率的增大持续减小,在模量的最大值减小为零,很显然,电弧阻抗存在谐振点.经过对不同频率的激励电流和响应电压进行数据分析,得到了小电流TIG弧的高频动态阻抗电路模型以及传递函数.应用数学分析软件拟合出小电流TIG弧的阻抗曲线,确定了在测试条件下模型中的参数,并计算出电弧的谐振频率. | 关键词 | 脉冲电弧;电弧模型;谐振;动态阻抗; | 焊接学报 | 2011 |  | 41 | 02 | 13 | 16
[5 empty] | 宋永伦 | 北京工业大学
[5 empty] | 曾周末 | 天津大学
371 |  |  | 7A52铝合金搅拌摩擦焊工艺优化 | 中文 | 梁志芳 | 清华大学 | 接头强度是搅拌摩擦焊接头性能的一个重要指标,通过搅拌头旋转频率、焊接速度和轴肩下压量等焊接工艺参数的不同组合制备了35个7A52焊接试板,对试板进行拉伸试验检测了接头的抗拉强度,建立并分析了焊接接头抗拉强度与焊接工艺参数之间的回归模型,搅拌头旋转频率n,焊接速度v和轴肩下压量deta单独变化时,接头抗拉强度都有峰值存在,并且搅拌头旋转频率和焊接速度对接头抗拉强度的影响存在交互作用n/v.结果表明,通过优化焊接参数可以使得接头抗拉强度达到384.06 MPa. | 关键词 | 搅拌摩擦焊;抗拉强度;焊接工艺参数; | 焊接学报 | 2011 |  | 41 | 02 | 17 | 20
[5 empty] | 史清宇 | 清华大学
[5 empty] | 康旭 | 清华大学
372 |  |  | 201不锈钢点焊过程的数值模拟 | 中文 | 孙芳芳 | 合肥工业大学 | 采用Ansys有限元分析软件,对201不锈钢电阻点焊过程温度场和应力场进行模拟,分析了点焊加热及冷却过程的特点和温度分布规律,探讨了点焊过程的应力变化以及分布特点.模拟发现,随着点焊加热的进行,逐渐形成以贴合面对称的椭圆形熔核,熔核内部以压应力为主;冷却过程中工件内等温线保持椭圆形收缩,熔核内部的应力逐渐转化为拉应力.通过试验测定了实际点焊条件下的接头熔核尺寸.结果表明,模拟结果准确可靠. | 关键词 | 数值模拟;201不锈钢;温度场;应力场; | 焊接学报 | 2011 |  | 41 | 02 | 21 | 24
[5 empty] | 李萌盛 | 合肥工业大学
[5 empty] | 王洋 | 合肥工业大学
[5 empty] | 赵瑛 | 合肥工业大学
373 |  |  | 一种基于超声TOFD法的近表面缺陷检测模式 | 中文 | 迟大钊 | 哈尔滨工业大学 | 针对常规超声TOFD法存在近表面检测盲区的问题,提出一种纵波三次反射的TOFDW检测模式.分析了TOFDW模式的声传播特性,并阐明了该模式的检测原理.通过人工缺陷检测,研究了该模式检测信号和图像特征及检测灵敏度和精度.对实际焊缝进行了检测,并通过破坏性试验对无损检测结果进行了验证.结果表明,TOFDW模式能够识别常规模式下无法辨别的近表面缺陷,可有效检测到埋藏深度1.0 mm的人工缺陷;同时,该模式具有较高的量化测量精度,近表面人工缺陷埋藏深度测量的平均绝对误差不超过0.3 mm. | 关键词 | 超声衍射时差法;近表面盲区;缺陷检测; | 焊接学报 | 2011 |  | 41 | 02 | 25 | 28
[5 empty] | 刚铁 | 哈尔滨工业大学
[5 empty] | 姚英学 | 哈尔滨工业大学
[5 empty] | 袁媛 | 哈尔滨工业大学
[5 empty] | 盛朝阳 | 哈尔滨工业大学
374 |  |  | 旁路耦合电弧MIG焊熔池视觉实时检测 | 中文 | 石玗 | 兰州理工大学 | 提出了一种高效旁路耦合电弧MIG焊方法,针对该方法利用普通CCD摄像机配合复合滤光镜片在连续大电流条件下,获取了清晰的熔池图像.利用数字图像处理技术,通过Labview软件IMAQ模块对熔池图像进行实时处理,通过对比分析各种图像处理方法提取熔池边缘的结果,得到了最佳的形态学处理方法,并进行了熔池宽度的实时检测.结果表明,文中提出的图像处理系统可以满足图像实时检测的时间和精度要求,为进一步实现旁路耦合电弧MIG焊质量控制奠定了基础. | 关键词 | 旁路耦合电弧;熔池边缘提取;形态学; | 焊接学报 | 2011 |  | 41 | 02 | 29 | 32
[5 empty] | 汪海涛 | 兰州理工大学
[5 empty] | 薛诚 | 兰州理工大学
[5 empty] | 刘啸天 | 兰州理工大学
375 |  |  | 移动焊接机器人大折角角焊缝跟踪及工艺 | 中文 | 毛志伟 | 南昌大学 | 针对移动焊接机器人大折角角焊缝自动跟踪焊接过程中,因折角处的焊接速度难以保持恒定,导致折角顶点处焊缝不均匀问题,提出了根据焊接速度实时在线调整焊接电流的方法.首先对大折角处机器人焊缝跟踪进行运动学分析,在折角处焊接速度以余弦规律变化,保证焊接的正常进行.同时根据焊接过程焊接速度的变化,在线调整焊接电流的思想,通过试验进行焊接速度与焊接电流的匹配,获得了以一个与折角处平均焊接速度相匹配的焊接电流,实现了折角处焊缝的焊接.结果表明,该方法能有效改善折角顶点处的焊接成形质量. | 关键词 | 旋转电弧传感;移动焊接机器人;角焊缝跟踪;焊接参数在线调整; | 焊接学报 | 2011 |  | 41 | 02 | 33 | 36
[5 empty] | 李舒扬 | 南昌大学
[5 empty] | 葛文韬 | 南昌大学
[5 empty] | 潘际銮 | 清华大学
[5 empty] | 张华 | 南昌大学
376 |  |  | 低频磁场对堆焊层组织及耐磨性的影响 | 中文 | 常云龙 | 沈阳工业大学 | 通过对低频纵向磁场作用下埋弧堆焊焊缝成形、硬度、耐磨性及微观组织分析,研究了低频磁场对熔敷金属的组织和力学性能的影响规律,探讨了低频磁场改善熔敷金属组织形态、提高堆焊层耐磨性的机理.试验发现,加低频纵向磁场后焊缝的熔宽增加,熔深略有减少;晶粒尺寸由25.6μm降低到10.6μm,硬度由50.5HRC提高到55.0HRC,磨损量由0.035 g降低到0.015 g.结果表明,外加低频纵向磁场可以有效地细化晶粒,提高堆焊层硬度及耐磨性等力学性能. | 关键词 | 低频磁场;埋弧堆焊;晶粒细化;耐磨性; | 焊接学报 | 2011 |  | 41 | 02 | 37 | 40
[5 empty] | 李敬雅 | 沈阳工业大学
[5 empty] | 杨殿臣 | 沈阳工业大学
[5 empty] | 金巍 | 沈阳工业大学
377 |  |  | 模拟火灾作用对紫铜焊接接头组织和性能的影响 | 中文 | 刘政军 | 沈阳工业大学 | 为了得到实际火灾现场中火焰和辐射热对电线及连接部位的电气损伤,模拟了不同温度对4 mm厚的T3紫铜板焊接接头的作用,通过对焊接接头力学性能、电学性能和显微组织的分析,并将金属结晶及热处理理论与火灾作用机理相比拟,得出温度对紫铜焊接接头组织和性能的影响规律.结果表明,当火灾温度较低时,硬度会因退火强化而略有升高,不会造成影响;当温度高于650℃时,硬度明显降低,火灾温度会对其造成严重性破坏;电阻率随温度变化影响不大;焊缝组织为粗大的α-Cu晶粒,内部有胞状晶亚结构生成,随温度升高,晶粒长大,亚结构数量逐渐减少且分布弥散. | 关键词 | 温度;紫铜;显微组织;力学性能;钨级氩弧焊; | 焊接学报 | 2011 |  | 41 | 02 | 41 | 44
[5 empty] | 于丽丽 | 沈阳工业大学
[5 empty] | 张明 | 沈阳市消防科学研究所
378 |  |  | 基于焊接的多道单层再制造熔覆层组织及性能 | 中文 | 赵慧慧 | 哈尔滨工业大学 | 以基于焊接的多道单层再制造熔覆层为研究对象,研究了其横截面宏观、微观组织形貌,重点分析中间道熔覆金属微观组织特点,并对熔覆层横截面整体显微硬度和道间显微硬度进行测试,对熔覆层进行不同方向拉伸试验.结果表明,多道单层再制造熔覆层除最后一道外,每道都可分为重熔区、半熔化区、完全重结晶区及不完全重结晶区;熔覆层整体硬度两侧高于中间,且沿堆积方向能够承受比垂直堆积方向更大的拉伸载荷,拉伸断裂均为延性断裂. | 关键词 | 基于焊接的再制造;多道单层熔覆层;组织性能;显微硬度; | 焊接学报 | 2011 |  | 41 | 02 | 45 | 48
[5 empty] | 张广军 | 哈尔滨工业大学
[5 empty] | 范庆 | 大庆油田力神泵业有限公司
[5 empty] | 上官芸娟 | 哈尔滨工业大学
[5 empty] | 吴林 | 哈尔滨工业大学
379 |  |  | 应用于遥控焊接的开放式主从机器人控制系统 | 中文 | 陈洪堂 | 哈尔滨工业大学 | 手动控制的主从机器人系统不能满足遥控焊接的要求,因此开发了一套开放式主从机器人系统.主机器人是由6自由度的SpaceNavigator空间鼠标安装在开放性的Motoman HP3J机器人末端构成,其控制平台为RTlinux系统.从机器人为改造后具有开放性的V01弧焊机器人,其控制平台为Windows 2000系统和功能强大的PMAC(programmable multi-axis controller)运动控制卡,主从机器人之间通信是基于套接字的局域网TCP/IP协议.实现了主机器人对从机器人的实时控制.结果表明,开放式主从机器人控制系统运行平稳可靠. | 关键词 | 遥控焊接;开放式;主从控制;跟踪精度; | 焊接学报 | 2011 |  | 41 | 02 | 49 | 52
[5 empty] | 李海超 | 哈尔滨工业大学
[5 empty] | 高洪明 | 哈尔滨工业大学
[5 empty] | 吴林 | 哈尔滨工业大学
380 |  |  | Al/Mg扩散层的形成规律和机理 | 中文 | 宋玉强 | 中国石油大学(华东) | 采用镶嵌式扩散偶,在不同退火热处理条件下,对Al/Mg扩散层进行了研究.利用扫描电子显微镜和电子探针观察和分析了扩散层的形态和结构,从扩散、溶解与结晶角度探讨了扩散层的形成机理.结果表明,当580℃保温60 h退火处理后,在Al/Mg界面处形成了厚度约265μm、结构为Al/Mg2Al3/MgAl/Mg3Al2/Mg的扩散层,其结构相与Al-Mg相图上相的排列位置一致.在不同的扩散温度和时间下,Al/Mg相界面处将几乎同时结晶出不同层数、厚度和结构的扩散层;扩散层的形成是Al和Mg固相扩散、溶解与结晶的结果. | 关键词 | 铝;镁;扩散焊;溶解;结晶; | 焊接学报 | 2011 |  | 41 | 02 | 53 | 56
[5 empty] | 李世春 | 中国石油大学(华东)
[5 empty] | 耿相英 | 中国石油大学(华东)
381 |  |  | 可控气氛下梯度涂层组织与结合性能分析 | 中文 | 董晓强 | 沈阳工业大学 | 陶瓷梯度涂层的性能优良,在大气氛围下等离子喷涂制备的涂层会受到空气的氧化.针对这一情况,在可控气氛(氩)中采用等离子喷涂方法制取了Ni-Cr-B-Si/Al2O3的梯度涂层,与在空气中制取的Ni-Cr-B-Si/Al2O3梯度涂层进行了对比.分析了氩气氛围对梯度涂层显微组织和结合强度的影响.结果表明,在氩气中和空气中的梯度涂层组织内部都没有明显的界面,其组织呈连续变化;在氩气中制取的梯度涂层的组织更加致密,被氧化的程度更低,结合强度更高. | 关键词 | 可控气氛;等离子喷涂;氧化铝;梯度涂层;结合强度; | 焊接学报 | 2011 |  | 41 | 02 | 57 | 60
[5 empty] | 罗超 | 沈阳工业大学
[5 empty] | 李德元 | 沈阳工业大学
[5 empty] | 段思华 | 沈阳工业大学
382 |  |  | 双相钢点焊熔核界面撕裂失效模式评价 | 中文 | 杨海军 | 上海交通大学 | 双相钢点焊熔核中大量的相变马氏体,导致熔核脆性增加,其界面撕裂问题严重降低了焊点的力学性能,导致接头质量下降.采用传统的评价标准会产生焊点界面撕裂问题.针对双相钢焊点界面撕裂评价问题,建立了基于焊点宏观形貌与微观特征的双相钢焊点失效模式评价模型,获得了双相钢焊点界面撕裂的临界熔核直径评价标准,最后在1.4,1.8 mm厚DP600钢板上通过试验验证.结果表明,临界熔核直径评价标准克服了传统经验公式及现有评价标准考虑因素不全的缺点,成功地实现了双相钢焊点失效模式的准确评价. | 关键词 | 双相钢;电阻点焊;界面撕裂;评价模型; | 焊接学报 | 2011 |  | 41 | 02 | 61 | 64
[5 empty] | 张延松 | 上海交通大学
[5 empty] | 来新民 | 上海交通大学
[5 empty] | 张小云 | 上海通用汽车有限公司
383 |  |  | 双向扫描激光熔覆止裂机理及试验分析 | 中文 | 陈列 | 海军工程大学 | 针对激光熔覆过程中易出现的熔覆层开裂的问题,采用了单向送粉双向扫描激光熔覆工艺,较好地抑制了熔覆层的开裂.通过对激光熔覆过程温度场、应力场进行计算分析,发现采取单向送粉单向扫描工艺时,熔覆层顶部以及与基体接合处会出现明显的应力集中现象,且应力水平较大,而采取双向扫描工艺后,熔覆层内拉应力水平显著降低,且熔覆层顶部的应力集中现象基本消除.在进行以45钢为基体,熔覆Ni60合金粉末的激光熔覆试验中,应用该熔覆方法后,发现无论是单道熔覆还是多道搭接熔覆,皆可有效地避免熔覆层开裂.结果表明,该方法对于裂纹的抑制作用是有效且可行. | 关键词 | 激光技术;激光熔覆;温度场;应力场;应力集中; | 焊接学报 | 2011 |  | 41 | 02 | 65 | 68
[5 empty] | 谢沛霖 | 海军工程大学
384 |  |  | 基于GMAW堆焊成形的间隔焊道搭接量模型 | 中文 | 孟凡军 | 解放军装甲兵工程学院 | 焊道搭接量在较大程度上影响着基于三维熔化极气体保护焊直接成形过程的顺利进行以及成形件的精度.文中根据焊接熔滴过渡的物理特性,建立了GMAW堆焊三维成形的间隔焊道搭接量模型,在此基础上计算了平整堆焊层的相邻两道焊道的理论间隔,采用实际焊接试验对理论模型进行了验证.得到了修正的理论间隔,并计算了平整堆焊层高度;试验得到的结果与理论结果相吻合,说明模型建立的合理性,从而为焊接成形过程的自动化奠定了基础. | 关键词 | 三维堆焊成形;顺序焊;焊道搭接量;堆焊成形层; | 焊接学报 | 2011 |  | 41 | 02 | 69 | 71
[5 empty] | 朱胜 | 解放军装甲兵工程学院
[5 empty] | 巴德玛 | 解放军装甲兵工程学院
[5 empty] | 杜文博 | 解放军装甲兵工程学院
385 |  |  | 基于Pro/E的相贯曲面堆焊运动仿真分析 | 中文 | 王新辉 | 中国机械科学研究院哈尔滨焊接研究所 | 针对石油钻采专用阀门内壁复杂曲面的自动堆焊,在堆焊设备的研发过程中,建立了阀门内壁相贯曲线的数学模型,规划了堆焊焊枪的运动轨迹.在Pro/E软件工作环境下,建立了堆焊设备的三维实体模型,定义了运动连接,设定了伺服电机参数,进行了堆焊设备虚拟样机的计算机运动仿真试验,通过仿真分析,生成了运动轨迹曲线并进行了仿真误差分析,验证了该数学模型建立的正确性,为堆焊设备的研制提供了相应的虚拟样机仿真技术支撑. | 关键词 | 石油钻采阀门;相贯曲面;运动仿真;轨迹曲线; | 焊接学报 | 2011 |  | 41 | 02 | 72 | 76
[5 empty] | 于丹 | 中国机械科学研究院哈尔滨焊接研究所
[5 empty] | 杨克非 | 中国机械科学研究院哈尔滨焊接研究所
[5 empty] | 孟兆林 | 中国机械科学研究院哈尔滨焊接研究所
386 |  |  | 射线检测图像中焊缝和缺陷的提取方法 | 中文 | 张晓光 | 中国矿业大学 | 针对射线检测图像中焊缝和缺陷难于准确检测提取问题,基于逐级局部化处理,提出了一种实用的检测方法.方法充分利用了图像本身已包含的信息,首先通过条带区域特征检测确定焊缝区域在原始图像中的大致位置,然后通过列灰度波形分析确定焊缝边界和缺陷所在的局部区域,并粗分标记区域类型为非裂纹类和裂纹类,最后分别采用基于分水岭变换和Beamlet变换(子束变换)的方法实现了对焊接缺陷的检测提取.结果表明,该方法能较准确地检测各种射线图像的焊缝边界和焊接缺陷,具有良好的适应性和实用性. | 关键词 | 射线检测图像;焊缝;缺陷提取;分水岭变换;子束变换; | 焊接学报 | 2011 |  | 41 | 02 | 77 | 80
[5 empty] | 孙正 | 枣庄学院
[5 empty] | 胡晓磊 | 中国矿业大学
[5 empty] | 宦宇越 | 中国矿业大学
387 |  |  | 薄壁低碳钢管焊接变形的数值模拟 | 中文 | 邓德安 | 重庆大学 | 基于泛用软件ABAQUS,开发了适用于模拟熔化焊产生的温度场、应力场和应变场的热弹塑性非线性有限元计算方法.通过建立三维有限元模型和采用双椭球高斯体积移动热源,对低碳钢薄壁钢管的焊接温度场和焊接变形进行了数值模拟.同时还采用焊接机器人实际进行了低碳钢薄壁钢管的焊接,并实测了钢管的焊接变形.结果表明,数值模拟得到的变形和试验测量值十分吻合,验证了所开发数值计算方法的有效性. | 关键词 | 有限元;数值模拟;焊接温度场;焊接变形; | 焊接学报 | 2011 |  | 41 | 02 | 81 | 84
[5 empty] | 童彦刚 | 重庆大学
[5 empty] | 周中玉 | 重庆大学
388 |  |  | Ag-Cu-Sn三元合金钎料的快速凝固组织与性能 | 中文 | 徐锦锋 | 西安理工大学 | 采用熔体急冷法制备出Ag42.47Cu57.53-xSnx(x=12.23,12.94,13.65,质量分数,%)急冷钎料箔材,分析了钎料的相组成、组织形态、电阻率和力学性能.结果表明,急冷钎料由(Ag),α-Cu及少量Cu13.7Sn相组成.随着锡含量的增加,凝固组织显著细化,晶界增多,溶质截留加剧,电阻率增大;细晶强化和固溶强化作用增强,合金的抗拉强度升高,Rm=280～360 MPa,断后伸长率则相应减小,A=2.8%～5%.急冷钎料的固、液相线温度分别为TL=590～616℃和TS=615～622℃,锡含量的增大使合金凝固温度区间有所增大. | 关键词 | 三元合金;急冷钎料;快速凝固;微观组织;性能; | 焊接学报 | 2011 |  | 41 | 02 | 85 | 88
[5 empty] | 张晓存 | 西安理工大学
[5 empty] | 党波 | 西安理工大学
戴卫刚
389 |  |  | 三维拼缝激光焊接的变形动态补偿 | 中文 | 龚时华 | 华中科技大学 | 针对三维拼缝激光焊接过程中的变形扰动,为实现三维轨迹的精确跟踪,需要在焊接过程中进行拼缝轨迹实时测量和动态补偿.在五轴联动数控焊接机床上,利用激光视觉传感器实现三维拼缝焊接过程的实时测量,获取拼缝轨迹的偏差信息,将偏差信息从测量坐标系转化到工件坐标系,实时补偿各运动轴的进给量,从而实现三维拼缝曲线焊接过程的动态补偿;分析了基于测量反馈的三维焊接闭环控制系统的稳定性,最后对所提出的算法进行了试验验证.结果表明,研究的三维拼缝实时测量与动态补偿方法能够满足三维激光焊接的跟踪控制要求. | 关键词 | 激光焊接;三维拼缝;动态补偿;视觉传感器; | 焊接学报 | 2011 |  | 41 | 02 | 89 | 92
[5 empty] | 喻俊峰 | 华中科技大学
[5 empty] | 杨建中 | 华中科技大学
[5 empty] | 李斌 | 华中科技大学
390 |  |  | CuAl2相对铜铝钎焊接头组织与性能的影响 | 中文 | 张满 | 南京航空航天大学 | 采用Zn-Al钎料和自制KAlF4-CsAlF4钎剂配合火焰钎焊方法对紫铜和纯铝进行钎焊,研究了钎料中铝含量变化对钎料铺展性能、钎料组织及钎焊接头力学性能的影响.结果表明,钎料中铝含量质量分数为15%时,钎焊接头力学性能最佳.采用光学显微镜和场发射扫描电子显微镜进一步观察分析钎料组织、铜铝钎焊接头区域显微组织和铜侧界面层化合物的分布形态,并采用EDS进行成分分析.当钎料中铝含量较低时,铜铝钎焊接头区域主要由锌基固溶体构成,随着铝含量的升高,钎缝内部出现硬脆的CuAl2相,当铝含量质量分数达到22%时,CuAl2相尺寸变得粗大且分布不均匀,钎焊接头强度降低. | 关键词 | 铜铝接头;力学性能;显微组织;CuAl2相; | 焊接学报 | 2011 |  | 41 | 02 | 93 | 96
[5 empty] | 薛松柏 | 南京航空航天大学
[5 empty] | 姬峰 | 南京航空航天大学
娄银斌
王水庆
391 |  |  | 盲孔法中应变释放系数的有限元模拟标定 | 中文 | 马雯波 | 湘潭大学 | 盲孔法测量焊接残余应力时,孔周围材料超过屈服状态,产生塑性变形而引入塑性附加应变,使得测量结果产生较大误差.根据应变释放系数A,B试验标定原理,对Q345R钢进行试验标定.以一定应力状态下形状改变比能系数S作为判据,对应变释放系数A,B进行修正,使得焊接等高残余应力的测量结果更为精确.基于强度理论,应用有限元软件,对Q345R钢的应变释放系数A,B进行三维有限元数值计算.结果表明,用有限元进行应变释放系数的塑性修正是可行的. | 关键词 | 盲孔法;焊接残余应力;应变释放系数;标定试验;有限元法; | 焊接学报 | 2011 |  | 41 | 02 | 97 | 100
[5 empty] | 陈曙光 | 湖南省特种设备检测中心
[5 empty] | 刘荟琼 | 湖南省特种设备检测中心
[5 empty] | 林稳 | 湖南省特种设备检测中心
[5 empty] | 沈玉龙 | 湘潭大学
[5 empty] | 刘吉普 | 湘潭大学
392 |  |  | CO2激光作用对直流TIG电弧温度的影响 | 中文 | 吴世凯 | 北京工业大学 | 在CO2激光垂直穿过TIG电弧条件下,对激光作用电弧前、后的电弧等离子体局部光谱特征进行了分析,并采用波尔兹曼图法计算了电弧局部电子温度,研究了激光对电弧等离子体轴向温度分布影响的基本规律.结果表明,激光作用电弧后,电弧等离子体的光谱特征保持不变,但整体辐射强度增加;从激光作用位置到阳极区间的电弧温度升高,而靠近阴极处的电弧温度基本保持不变;一定功率的激光束作用TIG电弧不同位置时,其作用位置处的电弧温度基本相当,这是由于电弧等离子体仅提供初始电子,而激光束是影响相互作用后电弧温度的主要因素. | 关键词 | 激光;电弧;光谱分析,电弧温度;逆韧致辐射吸收; | 焊接学报 | 2011 |  | 41 | 02 | 101 | 104
[5 empty] | 肖荣诗 | 北京工业大学
393 |  |  | 2205双相不锈钢的激光-MIG复合焊接头性能 | 中文 | 王治宇 | 宝山钢铁股份有限公司 | 常规的高能束焊接方法因焊后冷速较快易导致双相不锈钢焊缝及热影响区两相比例失衡,接头性能恶化.采用激光-MIG复合焊接方法对2205双相不锈钢进行焊接,焊后对接头微观组织、力学性能和腐蚀性能分析发现,焊缝及热影响区铁素体相比例控制在40%～70%合理范围内,接头硬度和抗拉强度高于母材,焊缝、熔合线、热影响区的-40℃冲击韧度分别为73,205,190 J/cm2,焊缝临界点蚀温度为49℃,与母材相近.结果表明,2205双相不锈钢采用激光-MIG复合焊接方法可获得综合性能良好的接头. | 关键词 | 双相不锈钢;复合焊接;微观组织;力学性能;临界点蚀温度; | 焊接学报 | 2011 |  | 41 | 02 | 105 | 108
[5 empty] | 许海刚 | 宝山钢铁股份有限公司
[5 empty] | 吴玮巍 | 宝山钢铁股份有限公司
[5 empty] | 张力娟 | 英国焊接研究所
394 |  |  | 铝合金双丝MIG焊焊接接头组织与耐腐蚀性能 | 中文 | 阮野 | 吉林大学 | 采用扫描电镜、X射线衍射和电化学分析仪等测试方法研究了6082-T6铝合金双丝MIG焊焊接接头的组织及其耐腐蚀性能.结果表明,6082-T6铝合金双丝MIG焊接头组织主要由α-Al,少量的α-Al+Mg2Si共晶和Mg2Si组成,其中Mg2Si主要分布于晶界;对焊缝与母材的动电位极化曲线与盐雾腐蚀后的腐蚀形貌分析表明,6082-T6铝合金双丝MIG焊焊缝的耐腐蚀性低于母材,Mg2Si相的大量析出降低了焊缝的耐腐蚀性. | 关键词 | 6082-T6铝合金;双丝熔化极惰性气体保护焊;组织;腐蚀; | 焊接学报 | 2011 |  | 41 | 02 | 109 | 112
[5 empty] | 邱小明 | 吉林大学
[5 empty] | 宫文彪 | 长春工业大学
[5 empty] | 赵世航 | 吉林大学
[5 empty] | 孙大千 | 吉林大学
395 |  |  | 纯金属TIG焊熔池等轴晶生长的相场法模拟 | 中文 | 魏艳红 | 哈尔滨工业大学 | 焊接熔池冷却速度快、凝固时间短、过冷度大,结合以上特点构建相场法与有限差分的耦合数学模型,对TIG焊接熔池中等轴晶生长过程进行研究.首先,利用该模型成功模拟了纯镍焊接熔池中心区域单个等轴晶生长过程形态演变.进一步研究了不同过冷条件下,等轴枝晶生长形貌和生长行为的变化规律,模拟结果符合固液界面形貌稳定性理论.同时,初步计算了多晶粒竞争生长形态,计算结果清晰再现了不同晶粒间侧枝的竞争生长微观现象,为更深入的研究工作奠定了基础. | 关键词 | 熔池凝固;相场法;微观组织;数值模拟; | 焊接学报 | 2011 |  | 41 | 03 | 1 | 4
[5 empty] | 王勇 | 哈尔滨工业大学
[5 empty] | 董志波 | 哈尔滨工业大学
[5 empty] | 马瑞 | 哈尔滨工业大学
[5 empty] | 占小红 | 南京航空航天大学
396 |  |  | 搅拌头形状对搅拌摩擦焊材料变形和温度场的影响 | 中文 | 张昭 | 大连理工大学 | 采用完全热力耦合模型研究了搅拌头形式对搅拌摩擦焊接中材料变形和温度场的影响.结果表明,搅拌头轴肩形状变得平坦会导致焊接温度和塑性变形程度的降低,有效功率会减少.采用锥形搅拌针时焊接温度较柱形搅拌针低,这是由于接触面滑动率减少导致摩擦热减少,但是此时,塑性变形会增加.采用尺寸较小的搅拌头轴肩时,摩擦面积的减小是导致焊接温度降低的主要原因,为了提高焊接温度和焊接质量,必须在使用小轴肩时采用较高的搅拌头旋转频率. | 关键词 | 搅拌摩擦焊接;完全热力耦合模型;有限元法;搅拌头形状; | 焊接学报 | 2011 |  | 41 | 03 | 5 | 8
[5 empty] | 刘会杰 | 哈尔滨工业大学
397 |  |  | 光纤传感器超声波焊接嵌入1100铝箔 | 中文 | 李玉龙 | 南昌大学 | 为了对光纤进行金属嵌入式封装,对T2紫铜与1100(L4)纯铝进行了超声波焊接试验,在焊接过程中进行了光纤传感器的嵌入试验.嵌入的光纤传感器分别选用裸光纤、化学镀层保护光纤、化学镀+电镀层保护光纤,对嵌入效果进行了比较.采用拉伸试验的方法对嵌入强度进行了测试;采用光检测计检测了嵌入后的光强损失.结果表明,纯铝箔可以做为光纤传感器金属封装的基体材料;化学镀加电镀的方法可以作为光纤保护方法;电镀光纤超声嵌入铝箔后光强损失0.22 dB;金属化光纤嵌入铝箔拉伸力达到45 N. | 关键词 | 超声波金属焊;光纤光栅;电镀;化学镀;光纤智能金属结构; | 焊接学报 | 2011 |  | 41 | 03 | 9 | 12
[5 empty] | 李伟 | 中国特种设备检测研究院
[5 empty] | 王非凡 | 南昌大学
[5 empty] | 刘富平 | 南昌大学
398 |  |  | 一种激光热传导钎焊的热源模型 | 中文 | 赵朋成 | 青岛科技大学 | 根据熔池具有较小深宽比的特征,发展了一种适合于铍板激光热传导钎焊的热源模型.分别建立了由表面高斯热源和内部旋转体积热源,按不同比例构成的复合热源、指数旋转抛物线体热源和线性旋转抛物线体热源三种模型.利用这三种模型计算了同一焊接条件下起焊点前2 mm处一点的焊接热循环曲线和熔池横断面轮廓,并进行了试验验证.目前的研究中用前两种热源模型计算所得的熔池横断面轮廓与试验结果相符,用线性旋转抛物线体热源的计算得不到熔化的熔池.结果表明,由于其参数少且与试验结果吻合良好,指数旋转抛物线体热源模型是最佳的热输入模型. | 关键词 | 激光热传导钎焊;热源模型;指数旋转抛物线体热源; | 焊接学报 | 2011 |  | 41 | 03 | 13 | 16
[5 empty] | 王璐璐 | 青岛科技大学
[5 empty] | 李淑江 | 青岛科技大学
[5 empty] | 武传松 | 山东大学
[5 empty] | 史平安 | 中国工程物理研究院结构力学研究所
399 |  |  | 焊接凝固裂纹数值模拟与预测系统后处理设计 | 中文 | 董志波 | 哈尔滨工业大学 | 设计了三维焊接凝固裂纹的数值模拟与预测软件系统,使普通的焊接技术人员可以简便地实现焊接凝固裂纹的数值模拟与预测.系统由三部分组成:前处理、后处理和凝固裂纹预测部分.文中利用工程应用软件的图形函数和矩阵运算函数库对系统后处理进行了设计,实现了对前处理模拟结果的数据处理,处理后的结果以平面曲线、云纹图和三维立体图的形式提供给用户;凝固裂纹预测部分将横向可调拘束试验得到的材料凝固塑性曲线处理,回归成材料的凝固裂纹阻力曲线,并与系统计算得到的凝固裂纹驱动力曲线进行对比,从而实现对焊接过程中凝固裂纹问题的预测. | 关键词 | 凝固裂纹预测;后处理;阻力曲线;驱动力曲线; | 焊接学报 | 2011 |  | 41 | 03 | 17 | 20
[5 empty] | 马瑞 | 哈尔滨工业大学
[5 empty] | 王勇 | 上海新力动力设备研究所
[5 empty] | 占小红 | 南京航空航天大学
[5 empty] | 魏艳红 | 哈尔滨工业大学
400 |  |  | 基于PCA_Nu-SVR的水下焊缝偏差识别方法 | 中文 | 杜健辉 | 华南理工大学 | 为了实现基于旋转电弧传感器的水下自动焊接,并获得良好的跟踪精度,必须研究水下的焊缝偏差识别算法.首先对采集到的焊接电流信号进行小波滤波和中值滤波,然后进行周期化和数据归一化处理.将主成分分析(PCA)线性降维方法与支持向量回归机(Nu-SVR)回归算法相结合,利用PCA对输入的样本数据进行主成分分析,消除输入波形数据间的自相关性,并作为支持向量回归机的输入.结果表明,基于PCA_Nu-SVR的焊缝偏差识别算法比区间积分法和神经网络法具有更好的识别效果,精度与支持向量机法相差不大;在运算速度上,比区间积分法慢,但比神经网络法和支持向量机法高. | 关键词 | 旋转电弧传感器;水下焊接;主成分分析;支持向量回归;焊缝偏差识别; | 焊接学报 | 2011 |  | 41 | 03 | 21 | 24
[5 empty] | 石永华 | 华南理工大学
[5 empty] | 王国荣 | 华南理工大学
[5 empty] | 黄国兴 | 华南理工大学
401 |  |  | 双相钢点焊熔核界面撕裂失效模式参数控制 | 中文 | 杨海军 | 上海交通大学 | 采用改进响应面试验分析方法对影响1.4 mm双相钢DP600点焊接头界面撕裂失效模式的工艺参数进行研究.结果表明,焊接电流、焊接时间以及保持压力是影响双相钢焊点界面撕裂失效模式的关键参数,合适的焊接工艺参数有助于提升熔核直径比,并且降低其对焊接参数的敏感度.以焊接工艺的鲁棒性为优化目标,获得了控制焊点界面撕裂失效模式的最优工艺参数.结果表明,采用该最优焊接参数能够有效控制双相钢电阻点焊焊点界面撕裂问题. | 关键词 | 双相钢;界面撕裂;改进响应面法;工艺优化; | 焊接学报 | 2011 |  | 41 | 03 | 25 | 28
[5 empty] | 张延松 | 上海交通大学
[5 empty] | 来新民 | 上海交通大学
[5 empty] | 张小云 | 上海通用汽车有限公司
402 |  |  | GMAW电弧对激光传输影响的综合分析 | 中文 | 王威 | 哈尔滨焊接研究所 | 针对Nd:YAG激光穿过GMAW电弧后,激光光斑会变小的现象,分别从GMAW电弧对Nd:YAG激光的吸收和折射两个角度进行了分析.结果表明,假设Nd:YAG激光状态改变全部由于GMAW电弧吸收现象造成时,脉冲GMAW电弧的吸收率为0.7%,短路GMAW电弧的吸收率为2.0%;假设Nd:YAG激光状态改变全部由于GMAW电弧的折射作用造成时,脉冲GMAW电弧使激光传播路径偏转了0.34%,短路GMAW电弧使激光传播路径偏转了1.02%.但从焊接角度综合考虑认为,电弧等离子体对激光能量的吸收和激光焦点位置改变影响非常小,可以近似认为GMAW电弧对1.064μm的Nd:YAG激光是透明的. | 关键词 | 复合热源焊接;激光焊接;熔化极气体保护焊;激光吸收;激光折射; | 焊接学报 | 2011 |  | 41 | 03 | 29 | 32
[5 empty] | 林尚扬 | 哈尔滨焊接研究所
[5 empty] | 王旭友 | 哈尔滨焊接研究所
[5 empty] | 雷震 | 哈尔滨焊接研究所
403 |  |  | 基于局部牛顿插值的数字化焊机参数自调节算法 | 中文 | 林放 | 华南理工大学 | 提出了一种基于大步距标定和局部牛顿(Newton)插值的焊接参数自调节算法,不仅可以实现参数调节的一元化,还将数字化焊机的数据库由静态数据库模式转变为具有自学习和自调节功能的动态数据库模式,为数字弧焊电源向智能化方向发展提供了一种有效的演进策略.结果表明,这种算法可以实现数字化焊机参数在较大范围内的连续自调节;用生成的脉冲型熔化极气体保护焊(pulsed gas metal arc welding,P-GMAW)参数进行试焊,焊接过程稳定,焊缝成形良好;采用具有不同优先级的焊接参数存储模式可以实现焊接参数的最优化. | 关键词 | 数字化焊机;大步距标定;局部牛顿插值;自调节算法; | 焊接学报 | 2011 |  | 41 | 03 | 33 | 36
[5 empty] | 黄文超 | 华南理工大学
[5 empty] | 陈小峰 | 华南理工大学
[5 empty] | 魏仲华 | 华南理工大学
[5 empty] | 薛家祥 | 华南理工大学
404 |  |  | 超声振动对电火花表面强化的作用 | 中文 | 张平 | 解放军装甲兵工程学院 | 超声辅助电火花表面强化技术是电火花表面强化技术基础上发展起来的,将超声引入电火花表面强化可以得到质量更高的表面强化层.通过在45钢基体上添加超声振动,实现电火花表面强化过程,并据此研究超声对电火花表面强化技术的促进作用.结果表明,超声振动能够扩大电火花表面强化技术的强化层成形工艺区间,获得表面形貌更加均匀的强化层.同时超声振动将电火花表面强化技术的最大沉积效率提高了30%,晶粒尺寸减小了24.18%,显微硬度提高了10%.超声振动扩大了热影响区的范围,并将热影响区的硬度提高至基体以上.超声辅助电火花表面强化获得的结合面有更好的耐腐蚀性能. | 关键词 | 超声振动;电火花;表面强化;成形性;强化层; | 焊接学报 | 2011 |  | 41 | 03 | 37 | 40
[5 empty] | 马琳 | 解放军装甲兵工程学院
[5 empty] | 梁志杰 | 解放军装甲兵工程学院
405 |  |  | 预应变下高强结构钢低温断裂性能 | 中文 | 肖光春 | 天津大学 | 为了测试高强结构钢Q420力学性能和断裂韧度,对其原材料和塑性变形材料分别进行了不同温度下的拉伸试验和断裂韧性试验.结果表明,结构钢的断裂韧性随着温度的降低显著减小,使其倾向于脆性断裂;而预应变虽然提高了钢材的屈服强度与抗拉强度,但显著降低了钢材的塑性及断裂韧性,进一步增加了脆性断裂发生的可能性.同时利用有限元分析得出,预应变对延性断裂向脆性断裂转变的促进作用源于预应变引起裂纹尖端应力场的增大.在重要工程设计、选材、安全分析及评定时,应充分考虑温度和预应变对结构断裂行为的影响. | 关键词 | 高强结构钢;预应变;力学性能;断裂韧性; | 焊接学报 | 2011 |  | 41 | 03 | 41 | 44
[5 empty] | 荆洪阳 | 天津大学
[5 empty] | 徐连勇 | 天津大学
[5 empty] | 冀晋川 | 山西电力科学研究院
[5 empty] | 李文亮 | 山西电力科学研究院
406 |  |  | 聚变堆用CLAM钢电子束焊接接头显微组织转变与力学性能 | 中文 | 姜志忠 | 北京科技大学 | 对聚变堆用CLAM钢进行了真空电子束焊接试验,并在740℃/1 h条件下对接头进行焊后热处理,利用金相显微镜和显微硬度计对接头各区域热处理前后显微组织转变及硬度分布进行了研究.结果表明,焊缝成形良好,无不良外观缺陷;焊态焊缝和熔合区由粗大板条马氏体+少量δ铁素体组成,硬度大于410 HV.完全淬火区粗晶区由粗大板条马氏体组成,细晶区由细小板条马氏体组成,细晶区是焊接接头硬度最高的区域.不完全淬火区由细小板条马氏体+铁素体组成.接头不存在软化区;焊后热处理使接头中的马氏体转变为回火索氏体组织,各区域硬度明显下降,其中,熔合区的硬度最高,仅比基体母材硬度高20%左右,热处理并没有使接头出现明显的软化现象. | 关键词 | 中国低活化马氏体钢;电子束焊接;金相组织;显微硬度; | 焊接学报 | 2011 |  | 41 | 03 | 45 | 48
[5 empty] | 黄继华 | 北京科技大学
[5 empty] | 陈树海 | 北京科技大学
[5 empty] | 巨新 | 北京科技大学
407 |  |  | 外加横向磁场对高速TIG焊缝成形的影响 | 中文 | 常云龙 | 沈阳工业大学 | 增加TIG焊接速度可以提高生产率,但由此产生的电弧后拖和阳极斑点滞后使得焊缝产生咬边、驼峰等缺陷.以往常采用加大保护气体流量或增加焊接电流的办法,但焊接速度提高有限.通过加入横向磁场,研究了磁场对高速TIG奥氏体不锈钢管焊接速度、焊接电流、氩气流量的影响规律,对焊缝进行了金相组织观察和扩口试验.结果表明,外加横向磁场能够使TIG焊接速度从目前的3.5 m/min提高到5.5 m/min,同时使焊接电流由95 A降低到75 A,气体流量由0.7 m3/h降低到0.5 m3/h.解决了因高速焊引起的咬边、驼峰等缺陷. | 关键词 | 高速焊;磁场;咬边;扩口试验; | 焊接学报 | 2011 |  | 41 | 03 | 49 | 52
[5 empty] | 杨殿臣 | 沈阳工业大学
[5 empty] | 魏来 | 沈阳工业大学
[5 empty] | 路林 | 沈阳工业大学
408 |  |  | 直流横向磁场作用下钴基合金的组织及性能 | 中文 | 刘长军 | 沈阳工业大学 | 为了提高堆焊层的性能,研究直流横向磁场对等离子弧堆焊层的组织和性能的影响,在低碳钢表面进行钴基合金粉末等离子弧堆焊时施加直流横向磁场,焊后对堆焊层进行硬度、磨损、显微组织以及X射线衍射分析,并系统地分析直流横向磁场对等离子堆焊层硬度和耐磨性的影响规律.结果表明,施加磁场时堆焊层性能比无磁场时堆焊层性能好.当堆焊电流为160 A和磁场电流为3 A,钴基合金堆焊层组织的晶粒细化效果最佳,堆焊层金属的硬度和耐磨性达到最佳值.外加横向磁场可以抑制"磁偏吹",进而增强工艺稳定性. | 关键词 | 直流横向磁场;钴基合金;等离子弧堆焊;力学性能;显微组织; | 焊接学报 | 2011 |  | 41 | 03 | 53 | 56
[5 empty] | 刘政军 | 沈阳工业大学
[5 empty] | 苏明 | 沈阳工业大学
[5 empty] | 苏允海 | 沈阳工业大学
409 |  |  | 自适应中值滤波在焊缝视觉跟踪中的应用 | 中文 | 申俊琦 | 天津大学 | 焊缝图像的滤波去噪是焊缝图像处理的第一步,也是实现焊缝视觉跟踪的一个重要环节.针对传统中值滤波存在的问题,分析了影响中值滤波效果的因素,引入并编程实现了焊缝图像的自适应中值滤波算法.与传统的滤波去噪效果相比,自适应中值滤波算法可以更为有效地去除焊缝图像中的噪声.特别是对于大噪声的焊缝图像,去噪效果远远好于传统的中值滤波算法.结果表明,该算法在保护焊缝图像边缘的同时可以有效地去除噪声,为焊缝图像的后续处理打下坚实基础. | 关键词 | 焊缝视觉跟踪;滤波去噪;自适应中值滤波; | 焊接学报 | 2011 |  | 41 | 03 | 57 | 60
[5 empty] | 胡绳荪 | 天津大学
[5 empty] | 冯胜强 | 天津大学
410 |  |  | 3003铝合金中温钎焊接头力学性能与显微组织 | 中文 | 张满 | 南京航空航天大学 | 采用不同Al元素含量的中温Zn-Al钎料钎焊3003铝合金,研究了钎焊接头的力学性能及显微组织.结果表明,使用改进的CsF-AlF3钎剂,Zn-Al钎料在3003铝合金上具有良好的铺展性能.随着Al元素含量的增加,钎料在3003铝合金上的铺展性能明显改善,当Al元素含量为15%(质量分数)时铺展面积达到最大,且钎焊接头的抗拉强度最高,继续增加Al元素含量,铺展性能下降,同时钎焊接头的抗拉强度降低.钎缝组织分析表明3,003铝合金的Zn-Al钎料钎焊接头界面由三部分组成:母材、扩散区、界面区,扩散区宽度随Al元素含量升高而增大.钎缝主要由铝基固溶体与锌基固溶体构成.钎焊接头强度主要受钎缝内部块状组织的形态及分布影响,与扩散区宽度无关. | 关键词 | 3003铝合金;Zn-Al钎料;力学性能;显微组织; | 焊接学报 | 2011 |  | 41 | 03 | 61 | 64
[5 empty] | 薛松柏 | 南京航空航天大学
[5 empty] | 戴玮 | 南京航空航天大学
娄银斌
王水庆
411 |  |  | TiAl合金与C/SiC复合材料钎焊接头界面组织和性能 | 中文 | 杨振文 | 哈尔滨工业大学 | 采用AgCu箔片对TiAl合金和C/SiC复合材料进行钎焊,研究了接头界面组织的形成及演化过程,分析了界面组织对接头性能的影响.结果表明,TiAl合金的溶解量对接头界面组织的影响较大,当钎焊温度为900℃,保温10 min时,TiAl侧观察到团块状AlCu2Ti相,并伴随少量的条状AlCuTi相和AlCu4相,靠近复合材料侧焊缝存在大量的AgCu共晶组织和富银区,TiC反应层的生成实现了复合材料的可靠连接.钎焊温度为900℃,保温25 min时,生成的团块状AlCu2Ti相弥散分布在整个焊缝,强化了接头,接头的抗剪强度达到74 MPa. | 关键词 | 钛铝合金;C/SiC复合材料;钎焊;界面组织;抗剪强度; | 焊接学报 | 2011 |  | 41 | 03 | 65 | 68
[5 empty] | 张丽霞 | 哈尔滨工业大学
[5 empty] | 刘玉章 | 哈尔滨工业大学
[5 empty] | 何鹏 | 哈尔滨工业大学
412 |  |  | 微通道反应器中Fe-Cr-Al芯片层叠扩散焊接工艺 | 中文 | 姜威 | 清华大学 | 通过对甲醇重整制氢反应器中铁铬铝合金的一系列扩散焊接试验,利用金相观察和力学性能测试得到的结果,发现压力保持不变时(10,20 MPa),温度从800～1 100℃变化时,母材与中间层的界面变得模糊直至消失,反映了扩散反应依次增强的变化规律.温度从800℃开始上升后,接头的抗剪强度从7.9 MPa迅速增加到32.4MPa(均值),但当温度升高到一定程度后(>900℃),其增长趋势变缓,且随着温度的升高,试样的强度波动逐渐减小.温度达到1 100℃时母材在拉伸时将沿应力集中最大的区域断裂.同时材料的抗拉强度也随着温度的升高而减小.另外,综合考虑变形率及气密性可以发现1 100℃,1.5 MPa,保温1 h是焊接铁铬铝合金组成的微通道反应器最为适宜的工艺参数. | 关键词 | 微通道反应器;铁铬铝;扩散焊接; | 焊接学报 | 2011 |  | 41 | 03 | 69 | 72
[5 empty] | 吕涛 | 北京石油化工学院
[5 empty] | 常保华 | 清华大学
[5 empty] | 都东 | 清华大学
[5 empty] | 薛龙 | 北京石油化工学院
413 |  |  | 基于微小力学方法检测调质熔核性能 | 中文 | 董建涛 | 天津大学 | 为了改善铝合金点焊熔核质量,通过添加微量稀土元素Er和Ce形成调质熔核,对熔核微观组织观察和能谱分析的结果表明,熔核区晶粒组织明显细化,在熔核中出现金属间化合物,起到促进形核、细化晶粒和阻碍位错运动的作用.对熔核力学性能测试,采取了一种新型的测试方法—小冲杆试验.结果表明,熔核的硬度和强度提高了10%左右,稀土元素的加入能够通过改变微观组织结构提高铝合金点焊熔核的力学性能,改善熔核质量. | 关键词 | 电阻点焊;铝合金;熔核;稀土元素;小冲杆试验; | 焊接学报 | 2011 |  | 41 | 03 | 73 | 76
[5 empty] | 罗震 | 天津大学
[5 empty] | 周琳舒 | 天津大学
414 |  |  | 980 MPa高强钢焊接接头薄弱环节的确定 | 中文 | 朱莎莎 | 兰州理工大学 | 通过在低温下进行拉伸试验、冲击试验以及扫描电镜下的断口观察,对屈服强度为980 MPa新型高强钢的MAG和TIG焊接接头的性能和断裂机理进行了研究,并在此基础上确定焊接接头的薄弱环节,提出其薄弱环节对接头整体性能的影响规律.结果表明,这两种焊接方法焊缝金属的抗拉强度与母材相差不大,但其断面收缩率有所降低;焊缝金属尤其原始焊缝是整个焊接接头的薄弱环节;原始焊缝比例和焊缝比例共同决定着焊接接头的整体性能.MAG焊试样的冲击韧性要比TIG焊相应的韧性小很多;MAG焊焊缝断口为准解理断裂,而TIG焊焊缝断口则是韧性断裂.出现这种现象的原因主要是以下两个方面:一方面是由于TIG焊焊丝的镍含量比MAG焊焊丝的要高,致使其韧性好于MAG焊;另一方面是因为MAG焊焊缝金属含有大量夹杂物,且夹杂物尺寸大于TIG焊焊缝金属中夹杂物尺寸,大量大尺寸的夹杂物容易形成起裂源,使其诱发早期脆性准解理断裂. | 关键词 | 980MPa高强钢;焊缝;冲击韧性;薄弱环节; | 焊接学报 | 2011 |  | 41 | 03 | 77 | 80
[5 empty] | 曹睿 | 兰州理工大学
[5 empty] | 冯伟 | 哈尔滨焊接研究所
[5 empty] | 张晓波 | 兰州理工大学
[5 empty] | 彭云 | 中国钢铁研究总院结构材料研究所
[5 empty] | 江峰 | 西安交通大学
415 |  |  | Nd:YAG激光+CMT复合热源电弧形态和熔池形貌 | 中文 | 刘西洋 | 哈尔滨理工大学 | 以304不锈钢为研究对象,借助高速摄像记录了YAG激光+CMT复合热源焊接的电弧形态和熔池形貌,研究了不同激光功率和光丝间距下的YAG激光+CMT复合热源焊接的电弧形态和熔池形貌,并与CMT焊接进行了比较,分析了YAG激光+CMT复合热源焊接的电弧形态和熔池形貌发生变化的机理.结果表明,在Nd:YAG激光+CMT复合热源焊接中,激光改善了焊接熔池形貌,减少了飞溅的产生,但对电弧形态的影响不大;当激光功率和电弧功率一定时,YAG激光和CMT电弧及YAG激光和CMT熔池的耦合程度与光丝间距有关,试验条件下,光丝间距DLA=3 mm时,两者耦合程度都达到最佳. | 关键词 | 激光焊接;复合焊接;CMT焊接;电弧形态;焊接熔池; | 焊接学报 | 2011 |  | 41 | 03 | 81 | 84
[5 empty] | 孙凤莲 | 哈尔滨理工大学
[5 empty] | 王旭友 | 哈尔滨焊接研究所
[5 empty] | 王威 | 哈尔滨焊接研究所
416 |  |  | 钨极氩弧焊熔池表面高度测量中变形条纹图的获取 | 中文 | 艾孝谱 | 南昌大学 | 提出一种基于条纹反射和傅立叶变换的测量GTAW熔池表面高度的新方法.利用激光器将光栅条纹投影在GTAW熔池表面,反射光轴上设置双透镜系统以转移熔池物面,利用空间滤波的方法阻挡弧光成分,在输出面放置白屏接收反射的熔池变形激光条纹,用CCD对屏上变形条纹实时成像.分析了焊枪位置、熔池的反射性能、弧光辐射等对变形条纹图获取的影响,找出合适的投影角度、拍摄系统参数以达到最好的拍摄效果.结果表明,所获得的熔池区变形激光条纹图像清晰且满足图像处理要求,并初步计算出熔池前部的表面形貌. | 关键词 | 投影光栅;焊接熔池;图像获取;表面形貌; | 焊接学报 | 2011 |  | 41 | 03 | 85 | 88
[5 empty] | 刘南生 | 南昌大学
[5 empty] | 魏义庆 | 南昌大学
[5 empty] | 胡仙 | 南昌大学
417 |  |  | 316L不锈钢等离子熔覆Ni基合金涂层的组织与性能 | 中文 | 彭竹琴 | 中原工学院 | 利用等离子熔覆工艺在316L不锈钢基体上熔覆Ni基合金粉末制备耐磨耐蚀涂层,借助于金相显微镜、扫描电镜、X射线衍射仪分析了涂层的组织,利用显微硬度计测试了涂层的显微硬度,采用线性极化法研究了涂层在3.5%NaCl溶液中的耐蚀性能.结果表明,Ni基合金涂层组织主要为固溶大量Cr和Si元素的枝晶γ-(Ni,Fe)及Cr23C6相.涂层的显微硬度可达400～440 HV0.2,明显高于基体硬度(170～200 HV0.2),起到了显著的硬化效果。在3.5%NaCl溶液介质中,涂层的腐蚀电位负移约178 mV,基体的击破电位0.1 V高于熔覆层的击破电位-0.1V,说明该腐蚀体系下镍基合金涂层的耐腐蚀性能低于316L不锈钢基体. | 关键词 | 等离子熔覆;Ni基合金;组织;耐蚀性; | 焊接学报 | 2011 |  | 41 | 03 | 89 | 92
[5 empty] | 王红芳 | 中原工学院
[5 empty] | 卢金斌 | 中原工学院
[5 empty] | 弓金霞 | 中原工学院
418 |  |  | 原位合成TiN增强Ni基复合涂层的组织与性能 | 中文 | 王振廷 | 黑龙江科技学院 | 以Ti,BN和Ni粉为原料,在Q345D钢表面采用氩弧熔敷技术制备了TiN增强Ni基复合涂层.利用扫面电镜(SEM)和X射线衍射仪(XRD)对复合涂层的显微组织进行了分析,TiN颗粒呈球形、不规则椭球状和枝晶状,并对其形貌特征进行了解释.利用显微硬度计和摩擦磨损试验机,对复合涂层的相关性能进行了测试和分析.涂层表面平均硬度达到了840 HV.结果表明,磨损机制主要为磨粒磨损,伴随着粘着磨损,硬质点颗粒的分布提高了基体的耐磨性能. | 关键词 | 氩弧熔敷;原位合成;复合涂层;耐磨性能; | 焊接学报 | 2011 |  | 41 | 03 | 93 | 96
[5 empty] | 郑维 | 黑龙江科技学院
[5 empty] | 周晓辉 | 黑龙江科技学院
419 |  |  | 基于B3样条曲线的复杂焊缝离线示教及跟踪 | 中文 | 吴世德 | 中国石油大学(北京) | 介绍了一种采用B3样条进行空间复杂弯曲焊缝跟踪的离线样点示教式控制方法.提出了一种查表方式的改进二分法对插补误差精度进行变步长控制,提高了插补运算的效率和精度.应用该方法对管道焊接时的相贯线进行了Matlab仿真实现.结果表明,该示教控制算法有效,可以实现三维弯曲焊缝的示教/再现,最后基于精密焊接的数控系统对三维弯曲焊缝的跟踪控制进行了焊接验证. | 关键词 | B3样条;插补;改进二分法;焊缝跟踪;示教; | 焊接学报 | 2011 |  | 41 | 03 | 97 | 100
[5 empty] | 胡昊 | 中国石油大学(北京)
[5 empty] | 于良 | 中国石油大学(北京)
420 |  |  | AZ31镁合金搅拌摩擦点焊 | 中文 | 尹玉环 | 天津大学 | 研究了搅拌头旋转频率以及停留时间对AZ31镁合金搅拌摩擦点焊接头力学性能的影响.随着旋转频率的增大,不同搅拌针条件下,AZ31搅拌摩擦点焊接头的力学性能均呈现先增大后减小的趋势.随着停留时间的延长,AZ31搅拌摩擦点焊接头的力学性能先增大随后在一定范围内波动.结果表明,结合宽度是影响搅拌摩擦点焊接头力学性能的重要因素,结合宽度越大,点焊接头的力学性能越好;此外,上下板之间界面特征对搅拌摩擦点焊接头的力学性能也具有重要的影响. | 关键词 | 搅拌摩擦点焊;力学性能;旋转频率;停留时间;结合宽度; | 焊接学报 | 2011 |  | 41 | 03 | 101 | 104
[5 empty] | 胡绳荪 | 天津大学
[5 empty] | North T.H. | 多伦多大学
[5 empty] | 张晓博 | 宝山钢铁集团上海铸造公司
[5 empty] | 孙娜 | 吉林大学
421 |  |  | Nb-1Zr合金与304不锈钢熔钎焊的接头特性 | 中文 | 李鑫 | 中国原子能科学研究院 | 采用电子束热源对Nb-1Zr合金与304不锈钢异种金属接头进行了熔钎焊试验.结果表明,不锈钢焊缝与铌合金母材之间形成了双层金属间化合物,靠近铌合金母材一侧的反应层Ⅰ是由Fe2Nb构成的疏松组织,靠近不锈钢焊缝一侧的反应层Ⅱ是由Fe2Nb与FeCr组成的双相片层柱状晶组织.反应层Ⅰ是接头脆化、产生裂纹的主要原因.电子束焦点的偏移量是反应层Ⅰ厚度的主要影响因素,不同的焦点偏移量会引起接头强度超过100 MPa的变化.而电子束流和焊接速度对接头特性的影响在试验工艺参数范围内并不明显. | 关键词 | 铌锆合金;电子束熔钎焊;金属间化合物; | 焊接学报 | 2011 |  | 41 | 03 | 105 | 108
[5 empty] | 郑剑平 | 中国原子能科学研究院
[5 empty] | 赵俊 | 中国原子能科学研究院
422 |  |  | 新型双熔敷极TiC-VC增强耐磨堆焊组织与性能 | 中文 | 施瀚超 | 山东大学 | 采用钛铁、钒铁和石墨等原材料,首次利用新颖的双熔敷极焊条电弧焊,合成TiC-VC超硬质颗粒增强Fe基堆焊层.利用X射线衍射、扫描电镜、耐磨性试验分析了堆焊层的组织与耐磨性能.结果表明,双熔敷极焊条电弧焊条件下,其特殊的电弧结构使得Ti元素主要起脱氧剂的作用,用于形成碳化物的很少,堆焊层中仅有少量TiC形成.堆焊层主要以VC为碳化物增强相,伴随少量(Ti,V)C共生晶粒分布在基体上.堆焊层硬度在55 HRC以上,磨损失重是Q235基体金属的1/16,具有很高的耐磨性. | 关键词 | 双熔敷极焊条;TiC-VC;微观组织;耐磨性能; | 焊接学报 | 2011 |  | 41 | 03 | 109 | 112
[5 empty] | 邹增大 | 山东大学
[5 empty] | 邹勇 | 山东大学
[5 empty] | 王育福 | 山东大学
423 |  |  | SnAgCu无铅微焊点剪切力学性能的体积效应 | 中文 | 王春青 | 哈尔滨工业大学 | 对直径200~600μm的Sn3.0Ag0.5Cu无铅微焊点进行了多次重熔及老化试验,并采用专业的微小焊点力学性能测试仪DAGE4000测试了焊点的抗剪强度,分析了焊点体积差异对焊点抗剪强度的影响,发现SnAgCu无铅焊点的抗剪强度随着焊点体积增大呈下降趋势,体现出明显的体积效应.讨论了老化时间及重熔次数对不同体积焊点抗剪强度的影响关系,最后用扫描电镜(SEM)观察分析了剪切试样断口形貌,分析了焊点断裂失效机制. | 关键词 | 无铅焊点;抗剪强度;体积效应;老化;多次重熔; | 焊接学报 | 2011 |  | 41 | 04 | 1 | 4
[5 empty] | 王学林 | 哈尔滨工业大学
[5 empty] | 田艳红 | 哈尔滨工业大学
424 |  |  | 电阻点焊接头外观缺陷的诊断模型 | 中文 | 张鹏贤 | 兰州理工大学 | 电阻点焊过程中的喷溅、电极头粘损等现象,是导致其接头外观质量不合格的主要因素.以获取的点焊接头表面数字图像为信息源,通过对发生喷溅和粘损情况下的图像分析,提取了焊点图像的周长L,面积S0,伸长率A和致密度C等作为反映图像特征的参量.研究了这4个参量随焊接工艺参数变化的规律,选取了L,S0及A作为判识其外观缺陷的特征参量,建立了基于支持向量机(SVM,support vector machine)的外观缺陷评判模型.结果表明,该评判模型可实现对发生了外喷溅、粘损的接头外观缺陷的判识,其准确率可达96.67%. | 关键词 | 电阻点焊;图像信息;特征参量;模式识别; | 焊接学报 | 2011 |  | 41 | 04 | 5 | 8
[5 empty] | 张志芬 | 兰州理工大学
[5 empty] | 陈剑虹 | 兰州理工大学
[5 empty] | 王晓娥 | 兰州理工大学
425 |  |  | 超声频电弧对SiC_p/6061Al等离子弧焊缝微观组织的影响 | 中文 | 雷玉成 | 江苏大学 | 应用高通滤波器原理设计了一台隔离耦合装置,实现了交流弧焊电源与高频激励源的隔离与耦合,成功在交流电弧中激励出超声波.以自主研制的Al-5Ti-5Si药芯焊丝为填充材料对SiCp/6061Al基复合材料进行等离子弧原位合金化焊接,在不同频率电弧超声作用下研究了电弧超声频率对焊缝组织的影响.对比0(不加超声),30,40,50,60 kHz超声作用下的焊缝组织发现,随着频率的提高,焊缝中的Al3Ti相形貌得以改善,从长条状变为断续短棒状;新生颗粒增强相AlN,TiN增多,且分布更为均匀;晶间偏析富Si相也随频率的提高而大幅减少. | 关键词 | 交流电弧超声;SiCp/6061Al基复合材料;新生增强相;原位合金化; | 焊接学报 | 2011 |  | 41 | 04 | 9 | 12
[5 empty] | 薛厚禄 | 江苏大学
[5 empty] | 胡文祥 | 江苏大学
[5 empty] | 刘珍珍 | 江苏大学
[5 empty] | 闫久春 | 江苏大学
426 |  |  | 激光制备Fe-Ni基非晶复合涂层及退火性能分析 | 中文 | 张培磊 | 上海工程技术大学 | 采用15 kW快速轴流型CO2激光器在低碳钢基体上制备了非晶复合涂层Fe31Ni31Si18B18Nb2.利用X射线衍射(XRD)和扫描电镜(SEM)分析了涂层的物相、组织结构与加入元素形态对涂层非晶形成能力的影响.结果表明,Nb元素以铌铁的形式加入更加有利于非晶层的形成,铌铁加入后抑制了Ni2Si和Ni2B相的产生,涂层中只出现了γ-(Fe,Ni)和Fe2B两种晶相.在500℃低温退火时,其硬度上升;在600℃退火时,硬度下降;在700和800℃退火时,硬度又升高;在900℃退火时,硬度较800℃有了较大的下降. | 关键词 | 激光熔覆;铁镍基非晶;涂层; | 焊接学报 | 2011 |  | 41 | 04 | 13 | 16
[5 empty] | 李铸国 | 上海交通大学
[5 empty] | 姚成武 | 上海交通大学
[5 empty] | 于治水 | 上海工程技术大学
[5 empty] | 闫华 | 上海工程技术大学
427 |  |  | 集成虚拟结构光传感器的焊接机器人离线编程技术 | 中文 | 龚烨飞 | 东南大学 | 针对传统现场示教型的焊接机器人线结构光视觉传感器的应用缺点,旨在通过离线编程技术进行解决.首先对传感器离线编程系统进行了架构设计,其次根据传感器的成像原理开发了仿真传感器的自动建模技术,并进一步讨论了针对焊接仿真对象进行特征轮廓的提取,最后介绍了如何将编程结果应用于实际的焊接特征识别,分别对复杂结构件的焊缝跟踪和焊缝起始点搜索任务进行了试验.结果表明,该系统对提升线结构光视觉传感技术在机器人焊接中的适用性和自动化程度具有显著的促进. | 关键词 | 仿真传感器;结构光视觉;离线编程;焊接机器人; | 焊接学报 | 2011 |  | 41 | 04 | 17 | 20
[5 empty] | 李新德 | 东南大学
[5 empty] | 戴先中 | 东南大学
[5 empty] | 程祥根 | 东南大学
428 |  |  | 永磁体磁场对双相高强钢电阻点焊质量的影响 | 中文 | 沈琦 | 上海交通大学 | 以1对中空圆柱形永磁体为磁场源,系统地分析了外加恒定磁场作用下,2.25mm厚热镀锌双相高强钢板(HDG-DP600)电阻点焊接头的力学性能、熔核尺寸及宏观晶粒组织走向.试验发现:在永磁体磁场作用下,热镀锌双相高强钢点焊接头的拉剪力较无外加磁场情况下提高了11.01%,接头的晶粒组织得到一定程度的细化,熔核形状"长而扁",熔核直径较无外加磁场情况下增大了5.20%.结果表明,永磁体产生的外部恒定磁场能够有效改善双相高强钢电阻点焊接头性能. | 关键词 | 永磁体;双相高强钢;电阻点焊;力学性能; | 焊接学报 | 2011 |  | 41 | 04 | 21 | 24
[5 empty] | 李永兵 | 上海交通大学
[5 empty] | 陈关龙 | 上海交通大学
[5 empty] | 林忠钦 | 上海交通大学
429 |  |  | Ag元素含量对Sn-Ag-Cu钎料焊接性的影响 | 中文 | 刘洋 | 哈尔滨理工大学 | 以Sn-xAg-0.5Cu为基体制备了低银无铅钎料,其中Ag元素的质量分数分别为0.3%,0.5%,0.7%,0.9%.借助钎料合金的DSC熔化曲线,分析了Ag元素含量对合金熔点的影响规律.通过比较各组钎料合金在Cu基板上的铺展面积和铺展率,分析了Ag元素含量的变化对各组钎料润湿性的影响规律.结果表明,随着Ag元素含量的增大,钎料熔点降低,熔程缩短,钎料的熔化曲线吸热峰分布和形态发生明显变化;随着Ag元素含量的增加,钎料润湿性下降.综合考虑Ag元素含量对钎料熔点和润湿性的影响,认为Sn-0.7Ag-0.5Cu焊接性相对较好. | 关键词 | 无铅钎料;熔点;润湿性; | 焊接学报 | 2011 |  | 41 | 04 | 25 | 28
[5 empty] | 孙凤莲 | 哈尔滨理工大学
[5 empty] | 刘洋 | 哈尔滨理工大学
[5 empty] | 王家兵 | 哈尔滨理工大学
430 |  |  | B101连续油管应力腐蚀开裂行为分析 | 中文 | 毕宗岳 | 西安理工大学 | 研究了连续油管的抗H2S环境应力腐蚀开裂(SSCC)行为.利用扫描电镜(SEM)观察了断口形貌,用能谱仪(EDS)分析了断口元素组成,从环境因素、材料组织、化学成分等方面分析了断裂机理.结果表明,母材对应力腐蚀不敏感,焊缝是应力腐蚀的薄弱区域.焊缝断裂可分为裂纹孕育期、裂纹发展期、裂纹快速增长期、完全破坏期.应力在72%~90%屈服强度范围内,应力变化对硫化物应力腐蚀断裂的影响相对比较少,焊缝缺陷、偏析及夹杂等是连续油管焊缝不耐硫化氢腐蚀的主要因素. | 关键词 | 连续油管;硫化氢;应力腐蚀开裂; | 焊接学报 | 2011 |  | 41 | 04 | 29 | 32
[5 empty] | 张昆 | 西安理工大学
[5 empty] | 雷阿利 | 西安理工大学
[5 empty] | 冯拉俊 | 西安理工大学
431 |  |  | 便携式电火花沉积镍基合金工艺 | 中文 | 张平 | 解放军装甲兵工程学院 | 通过便携式电火花表面强化设备在45钢表面制备镍基合金强化层,从沉积层厚度、沉积层硬度和沉积层微观缺陷三个方面分析了各工艺参数对强化层质量的影响.通过试验分析确定采用该便携设备进行沉积修复时,选用输出功率为1.2 kW,输出电压为128 V,保护气流量为5 L/min的工艺时可获得综合质量最优的沉积层,并在此工艺参数条件下制备了厚为595μm,硬度高达362 HV,无明显缺陷镍基合金沉积层. | 关键词 | 电火花表面强化;镍基合金;沉积工艺; | 焊接学报 | 2011 |  | 41 | 04 | 33 | 36
[5 empty] | 马琳 | 解放军装甲兵工程学院
[5 empty] | 梁志杰 | 解放军装甲兵工程学院
[5 empty] | 张二亮 | 解放军装甲兵工程学院
432 |  |  | 双相不锈钢不同电弧焊接方法的接头性能对比分析 | 中文 | 王治宇 | 宝山钢铁股份有限公司 | 利用焊条电弧焊(SMAW)、钨极氩弧焊(TIG)、埋弧焊(SAW)三种焊接方法对15 mm厚2205双相不锈钢工业板进行了焊接试验,分析了焊后接头的微观组织、力学性能和腐蚀性能.结果表明,不同焊接方法得到的接头焊缝区及热影响区α相比例均在30%~60%范围内,接头抗拉强度与母材相当,TIG和SAW接头焊缝区-40℃冲击吸收功分别为133和78 J,明显高于SMAW的37 J;而SAW接头热影响区因累积热输入量最小,-40℃时冲击吸收功为207 J,高于TIG的122 J和SMAW的109 J.在-60~20℃温度区间,TIG焊接头焊缝区及热影响区冲击吸收功均高于SMAW.TIG和SAW接头耐点腐蚀能力相当,SMAW稍差.综合可见,TIG焊接头综合性能最好,SAW,SMAW次之. | 关键词 | 双相不锈钢;电弧焊接;微观组织;冲击吸收功;点腐蚀; | 焊接学报 | 2011 |  | 41 | 04 | 37 | 40
[5 empty] | 韩俭 | 宝山钢铁股份有限公司
[5 empty] | 宋红梅 | 宝山钢铁股份有限公司
[5 empty] | 江来珠 | 宝山钢铁股份有限公司
433 |  |  | 基于SYSWELD的GTAW三维动态熔池形状的有限元模拟 | 中文 | 李瑞英 | 大庆师范学院 | 基于双椭球体热源模型,建立了运动电弧作用下的GTAW焊接不锈钢0Cr18Ni9薄板三维瞬态焊接热过程的数值分析模型.考虑了材料的热物理性能参数、相变潜热与温度的非线性关系,给出了应用SYSWELD软件的校正工具对热源分布参数进行确定的方法.将熔池形状的有限元解同试验结果进行了比较,计算所得熔池形状与实测结果吻合较好,证明了双椭球体热源模型能够较好地反映GTAW电弧的热流密度分布. | 关键词 | 双椭球体热源模式;熔池形状;有限单元法;数值模拟; | 焊接学报 | 2011 |  | 41 | 04 | 41 | 44
[5 empty] | 赵明 | 中国石油大学(华东)
[5 empty] | 周鸿雁 | 大庆师范学院
434 |  |  | 焊接残余应力在热处理过程中的演变 | 中文 | 蒋文春 | 中国石油大学(华东) | 利用有限元法,对Q345R钢焊后热处理进行模拟分析.结果表明,焊态残余应力在焊缝和热影响区具有较高的应力水平,远离焊缝热影响区,应力逐渐降低.热处理后,残余应力降低了近60%,最大值位于热影响区浅表区域.热处理不仅使应力降低,同时使得应力发生再分布,母材热处理后应力增加.热处理过程中,随着温度升高,屈服强度降低,材料发生塑性变形使得应力释放,高温下残余应力基本降为0.在降温过程中,材料屈服强度增加,导致应力回升,热处理态残余应力主要在降温过程中产生.随着热处理温度升高,最大残余应力降低,超过600℃后保持不变,因此热处理温度在600℃左右较为合适. | 关键词 | 焊接残余应力;焊后热处理;有限元; | 焊接学报 | 2011 |  | 41 | 04 | 45 | 48
[5 empty] | 王炳英 | 中国石油大学(华东)
[5 empty] | 巩建鸣 | 南京工业大学
435 |  |  | C_f/SiC复合材料与钛合金Ag-Cu-Ti活性钎焊 | 中文 | 蔡创 | 北京科技大学 | 采用Ag-Cu-Ti活性钎料真空钎焊Cf/SiC与钛合金,利用扫描电镜、能谱仪和X射线衍射对钎焊接头组织结构进行分析,利用剪切试验检测接头力学性能.结果表明,接头反应产物主要有TiC,Ti3SiC2,Ti5Si3,Ag,TiCu,Ti3Cu4和Ti2Cu.在Cf/SiC复合材料附近形成TiC+Ti3SiC2/Ti5Si3+Ti2Cu反应层,TC4附近形成Ti3Cu4/TiCu/Ti2Cu/Ti2Cu+Ti反应层.钎焊温度900℃,保温时间5 min时,室温和500℃接头抗剪强度分别达到102和51 MPa. | 关键词 | 碳纤维增强碳化硅;钛合金;活性钎焊; | 焊接学报 | 2011 |  | 41 | 04 | 49 | 51
[5 empty] | 熊进辉 | 北京科技大学
[5 empty] | 黄继华 | 北京科技大学
[5 empty] | 陈树海 | 北京科技大学
436 |  |  | 激光冲击强化对不锈钢焊接接头拉伸性能的影响 | 中文 | 周留成 | 空军工程大学 | 利用激光冲击强化对12Cr2Ni4A不锈钢焊接接头进行处理,比较了激光冲击一次和二次前后焊接接头拉伸性能、显微硬度和表面残余应力.结果表明,12Cr2Ni4A焊接试件经过二次激光冲击强化后,显微硬度提高了50%,抗拉强度由818.5 MPa提升至863.8 MPa,并且断裂区域由焊接热影响区转移至基体处,焊接试件的拉伸性能显著提高.激光冲击强化消除的焊接残余拉应力是焊接接头拉伸性能提高的主要原因. | 关键词 | 激光冲击强化;表面处理;焊接接头;拉伸性能; | 焊接学报 | 2011 |  | 41 | 04 | 52 | 54
[5 empty] | 周磊 | 空军工程大学
[5 empty] | 李应红 | 空军工程大学
[5 empty] | 汪诚 | 空军工程大学
437 |  |  | 不锈钢药芯焊丝立焊性的分析与评价 | 中文 | 王斌 | 北京工业大学 | 利用汉诺威分析仪对4种不同配方的不锈钢药芯焊丝的立焊性能进行了电弧参数测试,分析焊接电流、电弧电压、短路时间的概率密度分布及它们的均方差与电弧稳定性和熔滴过渡的关系.结果表明,焊接电流、电弧电压及短路时间t1的均方差越小,有效短路过渡次数的比率越大,则焊丝熔滴短路过渡的均匀性和稳定性越好,飞溅也越小,立焊效果越好,对药芯焊丝全位置性的配方优化设计工作具有很大的现实意义. | 关键词 | 汉诺威分析仪;不锈钢药芯焊丝;立焊;电弧物理特性; | 焊接学报 | 2011 |  | 41 | 04 | 55 | 58
[5 empty] | 栗卓新 | 北京工业大学
[5 empty] | 李红 | 北京工业大学
[5 empty] | 李国栋 | 北京工业大学
438 |  |  | 基于三维X射线和Fisher准则的BGA焊点检测算法 | 中文 | 张瑞秋 | 华南理工大学 | 为了提高BGA焊点检测的准确性,基于三维X射线和Fisher准则的基本原理,提出了一种BGA焊点的检测算法.首先采用Fisher准则对BGA断层图像进行分割,从而获得精确的焊点图像,然后提取了BGA焊点常见缺陷的面积特征、连续度特征、位置特征、圆度特征和空洞特征等,在此基础上,设计了一种基于Fisher准则的BGA焊点检测算法.结果表明,算法能有效地检测出短路、偏移、少锡、空洞和开路等BGA焊点缺陷,有较低的误报率和漏报率,能满足实际生产要求. | 关键词 | 三维X射线;BGA焊点;Fisher准则; | 焊接学报 | 2011 |  | 41 | 04 | 59 | 62
[5 empty] | 张宪民 | 华南理工大学
[5 empty] | 陈忠 | 华南理工大学
439 |  |  | Ti3Al激光焊接接头组织与织构的EBSD分析 | 中文 | 王国庆 | 清华大学 | 采用电子背散射衍射(EBSD)技术对Ti-23Al-17Nb合金CO2激光焊接接头的焊缝、热影响区和母材的组织组成、晶粒大小及形态、晶粒取向和取向差分布进行了研究.结果表明,焊接接头中焊缝和热影响区的组织是B2相,母材由B2相和少量的α2相组成.从母材、热影响区到焊缝,晶粒尺寸依次增大,母材为细小等轴晶,母材内B2相尺寸大于α2相.焊缝B2相的(001)[5-7 0]织构的强度最强,热影响区B2相和母材B2相的主要织构均为(001)[0-1 0],母材α2相的主要织构为(1 0-1 0)[-1 2-1 10].热影响区的小角度晶界居多,焊缝晶粒的取向与母材和热影响区晶粒的取向具有一定的关联性. | 关键词 | Ti-23Al-17Nb;激光焊接;电子背散射衍射;微观组织;织构; | 焊接学报 | 2011 |  | 41 | 04 | 63 | 66
[5 empty] | 宋志华 | 清华大学
[5 empty] | 吴爱萍 | 清华大学
[5 empty] | 赵一夫 | 清华大学
440 |  |  | 管板全位置活性焊接法 | 中文 | 张瑞华 | 兰州理工大学 | 对活性剂在管板全位置焊接中的应用进行了研究.在不开坡口的情况下,将活性剂刷涂到角焊缝待焊区域,依据各种焊接位置活性剂对熔池受力状态的影响和熔深增加机理,将管板分段,对壁厚为3 mm的低碳钢管板角伸出焊缝施焊,通过试验确定了最佳的焊接工艺参数.所得的焊接接头性能满足相关标准,扩大了活性剂的使用范围,突破了管板全位置焊接厚壁管时需开坡口的局限性,减少了角焊缝的焊丝填充量,节约了焊接成本,大幅度提高了焊接效率. | 关键词 | 活性剂;管板全位置焊接;熔深增加;工艺参数; | 焊接学报 | 2011 |  | 41 | 04 | 67 | 70
[5 empty] | 王瑶 | 兰州理工大学
[5 empty] | 王荣 | 苏州工业园区华焊科技有限公司
[5 empty] | 冷小冰 | 中山职业技术学院
441 |  |  | 基于模糊综合评判模型的焊接方法选择评价系统 | 中文 | 魏艳红 | 南京航空航天大学 | 为辅助工程师进行焊接方法选择,在综合考虑焊接质量、焊接成本和焊接效率的基础上,构建了焊接方法综合评价指标体系专家系统.设计了各指标值的采集方法和模糊预测方法,并利用功效分数理论提出了指标的无量纲化途径.最后建立了两种焊接方法优化选择综合评价模型,并根据模型开发制造了焊接方法选择评价专家系统.系统采用浏览器/服务器结构和增量式开发,其使用能为焊接方法的择优选择提供依据,使焊接工艺制定决策更贴近实际. | 关键词 | 方法选择;模糊综合评判;专家系统; | 焊接学报 | 2011 |  | 41 | 04 | 71 | 74
[5 empty] | 唐彬 | 南京航空航天大学
[5 empty] | 梁宁 | 中国电子科技集团第三十八研究所
[5 empty] | 雷党刚 | 中国电子科技集团第三十八研究所
442 |  |  | 大厚板高强钢补焊横向裂纹试验及产生机理 | 中文 | 张华军 | 哈尔滨理工大学 | 大厚板高强钢构件补焊易产生横向冷裂纹,为了探究其补焊横向裂纹的产生原因,设计了一种小窗口两端加强约束裂纹试验方法来模拟现场施工情况,预制出补焊的横向裂纹.通过金相观察和微观硬度测.试结果表明,在补焊区域出现较大横向裂纹,裂纹面与焊接方向呈45°,这主要是由于氢含量过高和拘束应力过大而引起的氢致裂纹,并在补焊底部熔合区出现很多的微裂纹,其裂纹面与焊接方向垂直,这主要是由于淬硬组织导致的冷裂纹. | 关键词 | 补焊;横向裂纹;S355高强钢;拘束裂纹试验;锯齿形裂纹; | 焊接学报 | 2011 |  | 41 | 04 | 75 | 78
[5 empty] | 陆汉忠 | 上海振华重工(集团)股份有限公司
[5 empty] | 沈大明 | 上海振华重工(集团)股份有限公司
[5 empty] | 蔡春波 | 哈尔滨理工大学
443 |  |  | 磁场电流对镁合金焊接接头疲劳性能的影响 | 中文 | 苏允海 | 沈阳工业大学 | 对5 mm厚的AZ31镁合金板进行GTAW焊过程中,施加纵向交流磁场,在施焊过程中调节磁场参数对试样进行疲劳试验.采用扫描电子显微镜及光学金相显微镜对疲劳试样的断口和显微组织进行分析,研究磁场电流对AZ31镁合金接头组织和力学性能的影响规律,并对磁场作用机理进行探究.结果表明,外加纵向磁场可以促使电弧旋转对熔池进行搅拌,改变晶粒结晶过程,使焊缝中晶粒组织得到细化,进而使焊接接头的疲劳性能得到改善.当磁场电流Im=2 A时,焊接接头疲劳性能达到最佳值. | 关键词 | 镁合金;纵向磁场;电磁搅拌;疲劳性能; | 焊接学报 | 2011 |  | 41 | 04 | 79 | 82
[5 empty] | 温小波 | 沈阳工业大学
[5 empty] | 刘铎 | 沈阳工业大学
[5 empty] | 刘政军 | 沈阳工业大学
444 |  |  | 低合金高强钢大热输入焊接热影响区组织性能 | 中文 | 夏佃秀 | 北京科技大学 | 利用MMS—200热力模拟试验机研究了610 MPa级低合金高强度钢不同热输入焊接热影响区粗晶区(coarse grain high affected zone,CGHAZ)的组织和性能.结果表明,随着热输入的增加,试验钢CGHAZ组织逐渐粗大,低温冲击吸收功下降,但在80~100 kJ/cm的大热输入冲击下,热影响区仍能够保持良好的低温韧性,只有在120 kJ/cm的大热输入下,韧性显著下降.钢中弥散分布着大量细小TiN粒子(在焊接热循环中抑制原奥氏体长大、作为形核点促进针状铁素体形成),是保证钢板具有良好的抗大热输入焊接性能的主要原因. | 关键词 | 热模拟;热影响区粗晶区;氮化钛粒子;大热输入焊接; | 焊接学报 | 2011 |  | 41 | 04 | 83 | 86
[5 empty] | 尚成嘉 | 北京科技大学
[5 empty] | 孙卫华 | 济南钢铁集团总公司
[5 empty] | 侯东华 | 北京科技大学
[5 empty] | 陈晔 | 济南钢铁集团总公司
445 |  |  | 一种针对低匹配焊接接头的“等承载”设计方法 | 中文 | 赵智力 | 哈尔滨理工大学 | 为提高高强钢低匹配接头承载能力,提出了低匹配接头与母材具有相等的静载承载能力和疲劳抗力的"等承载能力"(ELCC)概念.从安全性角度出发,焊接结构必须同时具有足够的强度和应力松弛能力,而强度失配接头的断裂模式类型能够同时反映接头的强度、塑性变形能力以及焊缝与母材之间塑性变形的非均匀程度.母材先于焊缝发生塑性变形的全面屈服断裂是最安全的结构断裂模式,基于此提出了以全面屈服准则为判据的ELCC设计思想.确定ELCC实现条件的基础上,给出了低匹配接头ELCC的焊缝形状设计方法.ELCC设计使低匹配接头承载薄弱区由焊缝向母材转移,不必考虑匹配比的影响,焊接结构直接按照母材强度设计成为可能. | 关键词 | 低匹配焊接接头;等承载能力;设计思想;实现条件;设计方法; | 焊接学报 | 2011 |  | 41 | 04 | 87 | 90
[5 empty] | 方洪渊 | 哈尔滨工业大学
[5 empty] | 杨建国 | 哈尔滨工业大学
[5 empty] | 续晓君 | 哈尔滨工业大学
[5 empty] | 胡继超 | 哈尔滨工业大学
446 |  |  | 取向匹配性对DD6单晶接头持久性能的影响 | 中文 | 毛唯 | 北京航空材料研究院 | 对4种不同晶体取向组合的DD6单晶试样进行了TLP扩散焊,包括连接面垂直或平行于单晶生长方向,二连接试样取自同一单晶试样且二者的晶体取向完全匹配或二连接试样取自不同单晶试样即二者的晶体取向有一定差别,并测试了接头持久性能.结果表明,连接试样的晶体取向对接头持久性能影响不明显,但其匹配性对接头持久性能有较大影响.当二连接试样的晶体取向完全匹配时,可获得单晶化的接头,其持久性能可达到DD6单晶母材的90%以上.而当二连接试样的晶体取向有差别时,由于在焊缝中心形成了连续的界面,接头持久性能测试结果则很分散. | 关键词 | 单晶高温合金;过渡液相扩散焊接头;晶体取向;持久性能; | 焊接学报 | 2011 |  | 41 | 04 | 91 | 94
[5 empty] | 李晓红 | 北京航空材料研究院
[5 empty] | 周媛 | 北京航空材料研究院
[5 empty] | 叶雷 | 北京航空材料研究院
447 |  |  | 复合热源喷涂NiCr-Cr3C2涂层及其性能分析 | 中文 | 李淑青 | 北京航空工程制造研究所 | 采用激光与等离子复合热源喷涂技术,在38CrMoAl基体上制备NiCr-Cr3C2涂层,对涂层的结合强度、显微硬度、微观组织结构以及抗高温滑动摩擦磨损性能等进行了测试分析.结果表明,与传统的等离子喷涂层相比,复合热源喷涂时,NiCr-Cr3C2粉末受热熔融更充分,流动性好,铺展均匀.涂层实现了冶金结合,具有更高的结合强度.涂层组织细化结构致密,无明显的孔洞和裂纹.这些显微组织结构上的变化使得复合喷涂NiCr-Cr3C2涂层具有更加优异的抗高温滑动摩擦磨损性能,其摩擦系数低且具有很好的稳定性. | 关键词 | 复合热源喷涂;NiCr-Cr3C2涂层;性能分析; | 焊接学报 | 2011 |  | 41 | 04 | 95 | 98
[5 empty] | 李其连 | 北京航空工程制造研究所
[5 empty] | 巩水利 | 北京航空工程制造研究所
448 |  |  | 异种材质堆焊层组织及耐磨性 | 中文 | 刘政军 | 沈阳工业大学 | 在不同堆焊工艺参数下,采用反极性弱等离子弧在低碳钢表面堆焊铝青铜合金粉末.利用金相、扫描电镜(SEM)和X射线衍射(XRD)等方法对堆焊层金属的组织进行研究,同时测试堆焊层的硬度和失重量.结果表明,堆焊层金属与母材是冶金结合,堆焊层金属稀释率低.当堆焊层金属含有组织致密的α相或α相沿晶界析出呈网状分布时,堆焊层耐磨性显著提高.分析不同参数下的堆焊层金属与45号钢的摩擦磨损作用机理,得出堆焊层的耐磨性与合金的微观组织、硬度和摩擦副的特性等有关结论. | 关键词 | 等离子弧堆焊;铝青铜合金;耐磨性;微观组织; | 焊接学报 | 2011 |  | 41 | 04 | 99 | 102
[5 empty] | 宋兴奎 | 沈阳工业大学
[5 empty] | 唐兴涛 | 沈阳工业大学
449 |  |  | 高温钛合金Ti-55与Ti-60电子束焊接头力学性能 | 中文 | 左从进 | 北京航空工程制造研究所 | 通过研究异种材料高温钛合金Ti-55与Ti-60电子束对接焊接头的微观组织和拉伸力学性能以及焊后热处理对Ti-60接头高温拉伸与持久性能的影响,分析电子束焊接高温钛合金的适用性.采用所选择的电子束焊接工艺焊接高温钛合金,焊缝成形好,表面缺陷少.分别进行了Ti-55,Ti-60,Ti-55+Ti-60焊接接头的室温、高温拉伸力学性能检测,并且针对高温钛合金电子束焊接接头中易出现针状α′相的现象,采用了双重热处理的工艺,改善接头性能.结果表明,电子束焊接成分相近的异种高温钛合金,焊接适用性好,焊后双重热处理方法能够有效减少焊缝中针状α′相的存在,使得高温钛合金接头的高温拉伸力学性能与持久性能显著提高. | 关键词 | 高温钛合金;电子束焊接;焊接接头; | 焊接学报 | 2011 |  | 41 | 04 | 103 | 106
[5 empty] | 李晋炜 | 北京航空工程制造研究所
[5 empty] | 余伟 | 北京航空工程制造研究所
[5 empty] | 许海鹰 | 北京航空工程制造研究所
450 |  |  | 微连接和纳连接的研究新进展 | 中文 | 邹贵生 | 清华大学 | 微连接和纳连接是微/纳级机械、电子和医疗等器件或系统结构制造的关键技术,综述其最新研究进展.针对电子封装,阐述无铅钎料的研制现状和铜引线键合新技术.针对医疗器件和铋系超导带材,分别介绍细丝、薄片连接的典型方法如微电阻焊、微激光焊和钎焊以及一步法扩散焊.对于碳纳米管,介绍电子束辐照连接、双壁碳纳米管薄膜卷覆法连接及钎焊.对于纳米金属颗粒,介绍飞秒激光辐照实现连接.最后,重点阐述了微-纳米Ag,Ag-Cu,Cu以及Ag2O颗粒膏低温烧结连接及其在电子封装中的可能应用. | 关键词 | 微连接;纳连接;医疗器件;电子器件;纳米颗粒; | 焊接学报 | 2011 |  | 41 | 04 | 107 | 112
[5 empty] | 闫剑锋 | 清华大学
[5 empty] | 母凤文 | 清华大学
[5 empty] | 吴爱萍 | 清华大学
[5 empty] | Zhou Y.Norman | WaterLoo大学
451 |  |  | 钛合金激光焊接接头塑性损伤行为分析 | 中文 | 张建勋 | 西安交通大学 | 采用多试样拉伸法研究了TC4钛合金CO2激光深熔焊接接头的塑性损伤行为.结果表明,钛合金激光深熔焊接接头的塑性损伤过程表现为微孔洞的产生、长大与聚合方式;微孔洞体积分数沿焊接接头从焊缝、热影响区至母材呈非线性分布;焊接接头的微孔洞损伤规律和载荷大小相关,在载荷较小时焊缝的损伤大于热影响区和母材损伤,随着载荷值的增加,热影响区的孔洞体积分数的增长速度比焊缝快,当载荷增加到一定程度,热影响区和母材的损伤程度要大于焊缝;焊缝区晶粒尺寸变化对其塑性损伤影响很小,但其递降梯度有延缓其塑性损伤的作用. | 关键词 | 激光焊;塑性损伤;TC4钛合金; | 焊接学报 | 2011 |  | 41 | 05 | 1 | 4
[5 empty] | 宋旭 | 西安交通大学
[5 empty] | 董丽娜 | 西安交通大学
452 |  |  | 一种峰值电流控制的全桥软开关弧焊逆变器 | 中文 | 陈延明 | 广西大学 | 提出一种峰值电流控制的移相全桥软开关弧焊逆变器,该逆变器的变压器初级串联隔直电容,滞后桥臂串联饱和电抗器,利用输出电感和变压器漏感储能实现超前桥臂零电压开通,隔直电容和漏感的谐振使得滞后桥臂零电流关断,饱和电抗器阻止电流的反向振荡,次级电路采用倍流整流方式,整流二极管实现自然换流.变压器次级无需中心抽头,只承担输出电流的一半,输出电感采用同一磁芯绕制,利用峰值电流控制方式获得恒流外特性.文中还讨论了其工作原理.最后制作2.5 kW弧焊逆变器,并给出相应的试验结果. | 关键词 | 零电压开关;零电流开关;饱和电抗器;倍流整流;峰值电流; | 焊接学报 | 2011 |  | 41 | 05 | 5 | 8
[5 empty] | 陈辉华 | 广西大学
[5 empty] | 张城 | 广西大学
[5 empty] | 薛家祥 | 华南理工大学
[5 empty] | 黄石生 | 华南理工大学
453 |  |  | Ti-Al-Si-Mg对SiC_p/Al基复合材料等离子弧原位焊接焊缝组织和性能的影响 | 中文 | 雷玉成 | 江苏大学 | 以填充自制药芯铝焊丝的形式向熔池内部直接添加Ti,Al,Si,Mg等金属元素,用氩氮混合等离子气体对SiCp/Al基复合材料进行等离子弧原位焊接.分析了Ti-Al-Si-Mg以及它们的氧化物对焊缝组织和性能的影响.结果表明,以Ti-Al-Si-Mg作为原位反应填充材料,可以有效抑制针状脆生相Al4C3的生成,改善熔池流动性,增加熔池内部金属的润湿性.形成了稳定的熔池,得到了以TiN,AlN,TiC,MgAl2O4和细小棒状的Al3Ti等为增强相的焊缝.焊缝组织致密结合良好,其最大抗拉强度为267 MPa. | 关键词 | 复合材料;SiCp/Al基;等离子弧;原位焊接;Ti-Al-Si-Mg; | 焊接学报 | 2011 |  | 41 | 05 | 9 | 12
[5 empty] | 胡文祥 | 江苏大学
[5 empty] | 薛厚禄 | 江苏大学
[5 empty] | 闫久春 | 哈尔滨工业大学
454 |  |  | 铝合金双脉冲MIG焊熔宽控制 | 中文 | 黄健康 | 兰州理工大学 | 针对铝合金中厚板恒定规范焊接过程中的热积累效应强、焊缝熔宽逐渐变宽甚至出现焊塌等问题,提出了基于视觉实时传感的熔宽变化,并通过改变周期性双脉冲中的高能脉冲时间即双脉冲占空因数来调节热输入进行熔宽控制的方法,并建立了基于Labview的熔宽视觉传感和xPC Target实时目标环境的快速原型控制系统来进行闭环控制.结果表明,所建立的视觉传感及快速原型系统具有很好的快速响应性能.采用可调的周期性双脉冲工艺可有效减少母材热输入,使焊缝熔宽得到有效的控制,且焊缝成形美观. | 关键词 | 双脉冲MIG焊;熔宽控制;快速原型; | 焊接学报 | 2011 |  | 41 | 05 | 13 | 16
[5 empty] | 石玗 | 兰州理工大学
[5 empty] | 卢立晖 | 兰州理工大学
[5 empty] | 朱明 | 兰州理工大学
[5 empty] | 樊丁 | 兰州理工大学
455 |  |  | 焊接工艺对压铸镁合金CO2激光焊缝气孔率的影响 | 中文 | 张婧 | 清华大学 | 研究了激光功率和焊接速度等焊接工艺参数对两种不同含气量的压铸镁合金激光焊气孔倾向(以气孔率为表征)的影响规律,并对气孔的防止措施进行了探索.结果表明,含气量较高的2 mm厚压铸镁合金激光焊气孔倾向大于含气量较低的5 mm厚压铸镁合金.两种厚度的压铸镁合金激光焊缝气孔率总体上均随着激光功率的升高及焊接速度的降低而升高.对于含气量较低的5 mm厚压铸镁合金,双面施焊及焊后重熔均可显著降低气孔率,气孔率分别降低到2.4%及2.5%,但对于含气量高的2 mm厚压铸镁合金,这些措施无法有效降低焊缝气孔率. | 关键词 | 气孔;气孔防止;激光焊接;焊接工艺;压铸镁合金; | 焊接学报 | 2011 |  | 41 | 05 | 17 | 20
[5 empty] | 单际国 | 清华大学
[5 empty] | 温鹏 | 清华大学
[5 empty] | 任家烈 | 清华大学
456 |  |  | 纯铁表面喷丸处理对镍扩散性能的影响 | 中文 | 王越田 | 重庆大学 | 采用高能喷丸(HESP)对纯铁棒样端面进行了表面自纳米化(SSNC)处理,通过金相显微镜、扫描电子显微镜及X射线衍射对表面变形层厚度、晶粒度及硬度等进行了表征;然后在Gleeble 1500型热模拟试验机上实现镍箔在纯铁表面的渗入,并利用扫描电子显微镜对扩散的效果进行了比较分析.结果表明,工业纯铁经喷丸处理,表面晶粒得到明显细化,表面硬度明显增加,显微硬度比心部基体组织高出近一倍;经过喷丸处理试样表面镍的扩散速率与未经喷丸处理试样相比,有了明显的提高,表面自纳米化技术提高了镍在工业纯铁表面的扩散效果. | 关键词 | 工业纯铁;表面自纳米化;喷丸;扩散; | 焊接学报 | 2011 |  | 41 | 05 | 21 | 24
[5 empty] | 盛光敏 | 重庆大学
[5 empty] | 孙建春 | 重庆大学
[5 empty] | 卢昊 | 重庆大学
457 |  |  | 基于时频分析的奥氏体焊缝超声检测信号处理 | 中文 | 王柄方 | 清华大学 | 对奥氏体焊缝超声检测信号处理方法进行了研究.提出一种基于匹配追踪和小波变换两种时频分析方法的信号处理方法,分别从能量和频率的角度区分缺陷信息和材料散射噪声,提高超声检测回波的信噪比.为了验证此方法的有效性,建立了超声检测试验系统,对53 mm厚焊缝试块进行检测试验,采集了含有大量材料噪声的实际检测信号.选用sym8小波包原子库对信号进行匹配追踪分解,提取前18个时频原子,利用sym8小波函数对提取的信号进行小波分析,用低频系数重建原信号.结果表明,此方法能够有效抑制材料噪声,明显增强缺陷信息. | 关键词 | 奥氏体焊缝;超声检测;时频分析;匹配追踪;小波分析; | 焊接学报 | 2011 |  | 41 | 05 | 25 | 28
[5 empty] | 韩赞东 | 清华大学
[5 empty] | 原可义 | 清华大学
[5 empty] | 陈以方 | 清华大学
458 |  |  | 铁/铝扩散偶界面反应层生长机理分析 | 中文 | 吴铭方 | 江苏大学 | 在不同的加热温度和保温时间条件下,对铁/铝扩散偶的元素扩散特征和界面反应层形成机理进行了探讨.结果表明,保温时间较短,界面结构为纯铁/FeAlx+Al/FeAl/纯铝,保温时间超过某一临界值,不稳定的FeAlx、准稳定的FeAl将转化为稳定的Fe2Al5和FeAl3金属间化合物,最终界面反应层结构为纯铁/Fe2Al5+FeAl3/纯铝.界面反应层生长满足抛物线法则,即反应层生长速率受控于Fe原子向铝侧界面的扩散速率.研究成果对于提高铝合金与不锈钢焊接接头质量及对焊接过程进行实时监控具有一定意义. | 关键词 | 纯铁;纯铝;扩散反应;界面结构; | 焊接学报 | 2011 |  | 41 | 05 | 29 | 32
[5 empty] | 司乃潮 | 江苏大学
[5 empty] | 王敬 | 江苏科技大学
[5 empty] | 王凤江 | 江苏科技大学
459 |  |  | 拘束控制铝合金焊接面外变形行为分析 | 中文 | 肖晓明 | 中国钢铁研究总院 | 利用温度和变形实时测量系统,对5A12铝合金板拘束焊变形和外拘束力进行了试验研究,分析了拘束力大小和拘束释放对试板面外变形的影响.结果表明,施加不同的拘束力,试板焊后残余面外变形大小不同,适当的拘束可以有效地控制焊接变形;焊接结束拘束卸载后,焊接件变形出现不同程度的反弹;弹性回复是造成拘束焊残余变形的主要因素;拘束力大小为0.2 kN,采用对称面压紧的方式,拘束位置距焊缝中心45mm,厚度为6 mm的5A12铝合金试板残余变形最小. | 关键词 | 铝合金;变形;拘束力;弹性回复; | 焊接学报 | 2011 |  | 41 | 05 | 33 | 36
[5 empty] | 彭云 | 中国钢铁研究总院
[5 empty] | 张建勋 | 西安交通大学
[5 empty] | 裴怡 | 西安交通大学
[5 empty] | 田志凌 | 中国钢铁研究总院
460 |  |  | 基于数学建模的铝合金双脉冲MIG焊专家数据库设计 | 中文 | 陈小峰 | 华南理工大学 | 研制基于DSP的数字化双脉冲MIG焊电源,建立并论证了双脉冲MIG焊波形的定频模型和变频模型.结果表明,从50~300 A电流范围内实现了精确到1 A的双脉冲焊铝.专家数据库设计以调节强弱脉冲群中脉冲个数为主、脉冲基值为辅,一方面实现了焊接电流的连续性可调,另一方面达到了焊接过程中小电流细调、大电流粗调的"人性化"效果.在变频条件下保证其具有同等、连续的可调电流范围,通过调频可以得到理想疏密程度的鱼鳞纹焊缝.焊接电流波形规整稳定,无断弧现象发生,基本无飞溅,焊缝呈美观、清晰的鱼鳞纹. | 关键词 | 双脉冲参数建模;专家数据库;低频变频; | 焊接学报 | 2011 |  | 41 | 05 | 37 | 40
[5 empty] | 林放 | 华南理工大学
[5 empty] | 魏仲华 | 华南理工大学
[5 empty] | 薛家祥 | 华南理工大学
461 |  |  | AZ31B镁合金电阻点焊接头断裂形式分析 | 中文 | 敖三三 | 天津大学 | 以AZ31B镁合金板材为研究对象,采用基于断裂力学理论分析电阻点焊接头拉剪力试验后的两种断裂模式,即纽扣断裂和结合面断裂.结果表明,AZ31B镁合金焊点断裂形式受熔核边界的最大拉应力影响,当熔核边界的最大拉应力小于母材抗拉强度时,焊点发生纽扣断裂,反之则发生结合面断裂;同时,AZ31B镁合金的焊点从纽扣断裂过渡到结合面断裂,存在一个临界熔核直径,即当熔核直径小于6.5 mm时,会发生纽扣断裂;大于6.5 mm时容易发生结合面断裂.通过计算AZ31B镁合金焊点的应力强度因子,发现因子数越大,焊点越不容易发生结合面断裂.同时,焊点的承载能力不受断裂形式的影响. | 关键词 | AZ31B镁合金;电阻点焊;应力强度因子;断裂形式; | 焊接学报 | 2011 |  | 41 | 05 | 41 | 44
[5 empty] | 罗震 | 天津大学
[5 empty] | 步贤政 | 天津大学
[5 empty] | 王蕤 | 天津大学
462 |  |  | 钢轨窄间隙弧焊焊枪自动纠偏系统 | 中文 | 刘正文 | 清华大学 | 将窄间隙电弧焊接方法用于无缝线路钢轨焊缝的焊接,为满足焊缝两侧壁能够同时熔合,轨底窄间隙焊接采用开环控制的焊枪摆动焊接方式,导致摆动过程中焊丝端部位置出现累积误差.为消除焊枪摆动的累积误差,针对已有工艺特点,采用双视觉传感的焊枪摆动控制方法,通过采集熔池区图像,实时计算焊丝端部的摆动偏差和摆角偏差,并对焊枪摆动进行反馈控制.系统实现后进行实际焊接试验.结果表明,该方法减小了焊枪摆动偏差,较好地避免了未熔透和咬边现象发生. | 关键词 | 钢轨电弧焊;摆动控制;CCD视觉传感;图像处理; | 焊接学报 | 2011 |  | 41 | 05 | 45 | 48
[5 empty] | 郑军 | 清华大学
[5 empty] | 季关钰 | 北京市京隆华科技开发有限公司
[5 empty] | 朱志明 | 清华大学
[5 empty] | 潘际銮 | 清华大学
463 |  |  | 大功率光纤激光焊焊缝跟踪偏差测量新方法 | 中文 | 高向东 | 广东工业大学 | 针对大功率光纤激光焊,分析一种基于近红外图像识别的焊缝跟踪偏差测量新方法.通过高速摄像机获取动态熔池近红外图像序列,分析熔池近红外图像的灰度分布特性,利用图像灰度梯度提取熔池温度分布参数.该参数能够体现激光束偏离焊缝时熔池表面温度的变化特性.以熔池温度分布参数作为特征测量值,利用最小二乘法建立焊缝路径与激光束偏离的近红外视觉模型.结果表明,该模型能够准确地反映熔池温度分布参数与焊缝跟踪偏差之间的数学关系. | 关键词 | 大功率光纤激光焊;焊缝跟踪;近红外图像;偏差测量; | 焊接学报 | 2011 |  | 41 | 05 | 49 | 52
[5 empty] | 游德勇 | 广东工业大学
[5 empty] | Katayama Seiji | 大阪大学
464 |  |  | 红外探测器焊点可靠性有限元分析 | 中文 | 孟庆端 | 河南科技大学 | 借助有限元法分析了锑化铟红外探测器铟球焊点的可靠性.结果表明,应力最大值位于探测器边缘拐角处锑化铟芯片与铟球连接处,且在周期性温度载荷下,应力呈周期性变化.温度降低,应力迅速升高,降到77 K时达到最大值,保温阶段存在应力松弛现象,温度升高应力值大幅度降低.随着铟球直径的增加应力最大值不呈现出明显的变化规律性,但塑性功逐渐减小塑性能量累积也缓慢降低,表明随着铟球直径的增加,红外探测器的可靠性越高.当铟球直径取30μm时,整个红外探测器不同材料接触面上的应力分布呈现集中性、均匀性,整体应力最小. | 关键词 | 倒装焊;有限元法;粘塑性;应力集中; | 焊接学报 | 2011 |  | 41 | 05 | 53 | 56
[5 empty] | 吕衍秋 | 河南省洛阳市光电技术发展中心
[5 empty] | 鲁正雄 | 河南省洛阳市光电技术发展中心
[5 empty] | 孙维国 | 河南省洛阳市光电技术发展中心
465 |  |  | SnCuNix-Pr焊点组织和性能分析 | 中文 | 罗家栋 | 南京航空航天大学 | 分析了不同稀土元素Pr的添加量对Sn0.7Cu0.05Ni无铅钎料润湿性能、焊点力学性能以及钎料显微组织的影响,并对焊点内部组织的演化规律与其性能之间的内在联系进行了初步探讨.研究发现,稀土元素Pr的适宜添加量为0.025%~0.075%,且存在一最佳添加量0.05%.微量稀土元素Pr的加入可显著降低液态钎料的表面张力,改善其润湿性,同时可对晶界迁移产生钉扎作用,细化焊点组织,提高焊点力学性能.过量Pr元素的加入会因其过度氧化及其所引起的应力场综合作用增大等原因导致其活性作用降低. | 关键词 | 无铅钎料;稀土元素Pr;润湿性能;力学性能;显微组织; | 焊接学报 | 2011 |  | 41 | 05 | 57 | 60
[5 empty] | 薛松柏 | 南京航空航天大学
[5 empty] | 曾广 | 南京航空航天大学
[5 empty] | 胡玉华 | 南京航空航天大学
466 |  |  | 核电SA508-3钢焊接连续冷却转变曲线的分析 | 中文 | 迟露鑫 | 内蒙古工业大学 | 针对首次应用到核电上的SA508-3钢,在Gleeble1500D热模拟机上,采用膨胀法测定了SH-CCT曲线,获得了焊接工艺特征参数t8/5从3.75~20 000 s范围内的焊接热影响区组织变化规律.结果表明,获得全部马氏体相变的冷却时间为15 s,全部贝氏体相变的冷却时间60 s<t8/5≤3 000 s,全部铁素体和珠光体相变的冷却时间为6 000 s;当t8/5≤100 s时,焊接热影响区硬度高于350 HV,存在淬硬和裂纹敏感性;当t8/5≥20 000 s时,焊接热影响区硬度小于母材硬度,易出现软化现象. | 关键词 | 核电SA508-3钢;冷却速度;焊接连续转变冷却曲线;裂纹敏感性; | 焊接学报 | 2011 |  | 41 | 05 | 61 | 64
[5 empty] | 麻永林 | 内蒙古科技大学
[5 empty] | 邢淑清 | 内蒙古科技大学
[5 empty] | 赵勇桃 | 内蒙古科技大学
[5 empty] | 陈芙蓉 | 内蒙古工业大学
[5 empty] | 陈重毅 | 内蒙古科技大学
467 |  |  | 微量银对Sn0.7Cu钎料物理性能及钎焊工艺性能的影响 | 中文 | 赵快乐 | 河南科技大学 | SnCu共晶钎料是公认的SnPb钎料最具潜力的替代品,尤其在波峰焊上,但与其它无铅钎料相比,该钎料物理性能及铺展性能差,影响其广泛应用.通过在Sn0.7Cu合金基础上添加微量银来改善合金性能.结果表明,银含量对Sn0.7CuxAg钎料熔点影响不大,最大变化仅为0.3℃;随银含量增加,电阻率逐渐升高;同时,在Sn0.7Cu基体上添加微量银可以改善钎料合金铺展性能,Sn0.7Cu0.2Ag钎料铺展面积最大为28.61mm2,较基体提高了25.5%,这主要与形成的富银相及钎料与基板间金属间化合物状态有关. | 关键词 | 共晶钎料;熔点;电阻率;铺展面积; | 焊接学报 | 2011 |  | 41 | 05 | 65 | 68
[5 empty] | 闫焉服 | 河南科技大学
[5 empty] | 唐坤 | 河南科技大学
[5 empty] | 盛阳阳 | 河南科技大学
468 |  |  | 钟罩型电子束焊接接头的疲劳寿命分析 | 中文 | 杨波 | 华中科技大学 | 利用MSC公司的系列软件,模拟试验加载条件,将TC4钛合金钟罩型电子束焊接试件划分成焊缝、热影响区和母材3个区域,同时考虑热影响区材料强度的梯度分布,建立有限元模型,详细分析了焊件中的应力和疲劳寿命分布,沿不同观察路径考察了应力分布的规律,并将疲劳寿命分析结果与试验结果进行了比较.结果表明,焊缝对焊件的受力分布有明显影响,并导致应力在焊趾处集中,应力集中系数约为1.3;应力集中造成焊件寿命分布不均,从而降低了焊件的疲劳寿命;焊趾附近为低疲劳寿命区域,疲劳破坏容易从焊趾处起源. | 关键词 | TC4钛合金;电子束焊接;钟罩型焊接接头;疲劳寿命; | 焊接学报 | 2011 |  | 41 | 05 | 69 | 72
[5 empty] | 杨新华 | 华中科技大学
[5 empty] | 付玮 | 华中科技大学
[5 empty] | 胡树兵 | 华中科技大学
[5 empty] | 肖建中 | 华中科技大学
469 |  |  | 氩弧熔敷原位合成TiC_p/Al基复合涂层组织及性能分析 | 中文 | 孟君晟 | 黑龙江科技学院 | 利用氩弧熔敷技术,在ZL104合金表面原位合成了TiCp/Al复合材料涂层,利用X射线衍射、扫描电子显微镜及显微硬度计,研究了熔敷层的显微组织及性能.结果表明,(Ti+C)含量在30%以下时,复合材料涂层组织由TiC颗粒和块状的Al3Ti组成;当(Ti+C)含量在30%以上时,氩弧熔敷过程中可以充分反应合成TiC颗粒;在所形成的TiCp/Al复合材料层中,TiC颗粒尺寸细小,约为1.5μm;经氩弧熔敷后的TiCp/Al复合材料层中TiC分布均匀,熔敷层与基体呈冶金结合,无裂纹、气孔等缺陷;熔敷层硬度从基体到表面呈梯度分布,涂层的显微硬度达到650 HV0.2,较基体提高近7倍. | 关键词 | 氩弧熔敷;原位合成;TiC;复合涂层; | 焊接学报 | 2011 |  | 41 | 05 | 73 | 76
[5 empty] | 史晓萍 | 黑龙江科技学院
[5 empty] | 王振廷 | 黑龙江科技学院
[5 empty] | 王永东 | 黑龙江科技学院
470 |  |  | 一种结构焊接变形数值分析方法 | 中文 | 陈章兰 | 集美大学 | 采用结构力学理论与方法,对结构焊接变形进行了有限元数值模拟.将焊缝等效为残余应力与残余应变,其中,将T形接头视为板条梁,采用热弹塑性有限元分析方法分析了焊后残余应力分布特征和残余应变分布.根据虚功原理将焊缝残余应力等效加载到结构上与焊缝邻近的节点处,采用位移法将残余应变等效加载到结构相应部位.然后采用结构有限元分析方法对焊接结构进行有限元分析,得到其焊接变形数据.方法高效、加载简便,与实际结构生产经验数据比对结果验证了方法的有效性. | 关键词 | 虚功原理;力学位移法;焊接变形;数值分析; | 焊接学报 | 2011 |  | 41 | 05 | 77 | 80
[5 empty] | 熊云峰 | 集美大学
471 |  |  | 双电极焊条TE4303单弧焊接分析 | 中文 | 李立英 | 中国石油大学(华东) | 从焊接效率与节能、微观组织、力学性能、断口形貌等方面对钛钙型双电极焊条(TE4303)单弧焊进行了研究.结果表明,与传统单芯焊条(E4303)电弧焊相比,当采用相同的焊接电流时,TE4303单弧焊熔化系数和熔敷系数可提高1倍,熔化单位重量焊条金属节省电能约20%~30%;TE4303单弧焊对母材热输入小,接头熔合比小,焊缝的柱状晶更细长;熔敷金属的化学成分和力学性能均在标准要求的范围内,且没有发生明显的变化;断口呈韧性断裂,采用电子探针分析夹杂物成分均为氧化物. | 关键词 | 双电极焊条;单弧焊;效率与节能;微观组织;力学性能; | 焊接学报 | 2011 |  | 41 | 05 | 81 | 84
[5 empty] | 邹增大 | 山东大学
[5 empty] | 韩彬 | 中国石油大学(华东)
[5 empty] | 黎超文 | 中国石油大学(华东)
472 |  |  | 不锈钢车体非熔透激光搭接焊热源模型 | 中文 | 史春元 | 大连交通大学 | 用激光搭接焊取代电阻点焊是解决不锈钢车体表面质量和密封性问题的理想方法,但在不锈钢车体非熔透型激光搭接焊工艺试验过程中,发现在常用的激光焊接工艺参数范围内,搭接接头的熔池形状近似花瓶状,不同于通常情况下热导焊时呈碗状和深熔焊时呈钉形.为此,基于ABAQUS有限元分析软件,分别对高斯热源、高斯热源+柱体热源、三维正锥体热源+三维倒锥体热源+半椭球热源等不同热源模型下激光焊接温度场进行了数值模拟.结果表明,采用三维正锥体热源+三维倒锥体热源+半椭球热源的组合模式下获得的熔池形状与试验结果拟合良好. | 关键词 | 不锈钢车体;激光搭接焊;热源模型;数值模拟; | 焊接学报 | 2011 |  | 41 | 05 | 85 | 88
[5 empty] | 顾国晨 | 大连交通大学
[5 empty] | 王洪潇 | 大连交通大学
[5 empty] | 金成 | 大连交通大学
[5 empty] | 王春生 | 长春轨道客车股份有限公司
473 |  |  | 焊条性能神经网络非线性组合智能预测模型 | 中文 | 黄俊 | 南京理工大学 | 通过试验测定焊条熔敷金属的断后伸长率和冲击吸收功等力学性能,以多层前馈神经网络(BP)、径向基函数神经网络(RBF)、自适应模糊神经网络(AFNN)3种方法获得的单一预测模型的计算值作为输入参数,建立焊条熔敷金属力学性能神经网络非线性组合预测模型.利用42组试验样本对模型进行训练和验证.结果表明,断后伸长率和冲击吸收功的预测平均相对误差均在5%以内,满足实际生产要求.采用Matlab和visual C++混合编程技术开发了基于数据库的焊条性能智能预测软件系统,可以直接根据焊条原材料成分对焊条熔敷金属的断后伸长率、冲击吸收功等力学性能进行较为准确的预测,为焊条的质量预测与控制提供了一条简单有效的新途径. | 关键词 | 自适应模糊神经网络;熔敷金属;碳钢焊条;非线性组合预测; | 焊接学报 | 2011 |  | 41 | 05 | 89 | 92
[5 empty] | 徐越兰 | 南京理工大学
474 |  |  | Ti3Al激光焊接接头EBSD试样的制备 | 中文 | 宋志华 | 清华大学 | 采用电子背散射衍射(EBSD)技术研究Ti3Al基合金焊接接头的微观组织和织构对于改善焊接接头的使用性能有着重要的意义,而电子背散射衍射样品的制备质量对其成像效果有着重要影响.对比离子减薄、电解抛光和机械化学抛光3种方法制备Ti3Al基合金焊接接头EBSD试样的效果.结果表明,与其它方法相比,机械化学抛光更适合于Ti3Al基合金激光焊接接头的EBSD试样的制备,不仅设备简单、容易操作,而且制样效率高、效果好,特别是对于组织和性能不均匀的焊接接头,焊缝、热影响区和母材可以同时得到较好的表面质量. | 关键词 | Ti3Al基合金;激光焊接接头;电子背散射衍射;样品制备; | 焊接学报 | 2011 |  | 41 | 05 | 93 | 96
[5 empty] | 吴爱萍 | 清华大学
[5 empty] | 邹贵生 | 清华大学
[5 empty] | 王国庆 | 清华大学
475 |  |  | 1000MPa级高强钢焊接热影响区组织和韧性 | 中文 | 吴昌忠 | 中国科学院金属研究所 | 利用Gleeble—1500热模拟试验机进行1 000 MPa低碳QT钢不同焊接热输入的热模拟试验,研究了焊接热影响区粗晶区(CGHAZ)组织与韧性及其变化规律.结果表明,一次热循环后,随着热输入的增加,冲击韧度先是增加然后下降,组织由马氏体向马氏体(M)与贝氏体(B)的混合组织转变,粗大的M和B组织及板条间和板条内碳化物的存在是造成韧度下降的主要原因.经历峰值温度为900℃二次热循环后的韧性并不都具有改善作用,其原因与晶粒和组织遗传现象有关.热输入小时发生晶粒和组织遗传,热输入大时只产生晶粒遗传,粗大贝氏体的形成和碳化物进一步析出是大热输入二次热循环恶化韧性的主要原因. | 关键词 | 高强钢;焊接热输入;焊接热影响区;冲击韧度;显微组织; | 焊接学报 | 2011 |  | 41 | 05 | 97 | 100
[5 empty] | 陈怀宁 | 中国科学院金属研究所
[5 empty] | 范闽宁 | 中国科学院金属研究所
[5 empty] | 雷清华 | 国电郑州机械设计研究所
[5 empty] | 马耀芳 | 国电郑州机械设计研究所
[5 empty] | 王福林 | 国电郑州机械设计研究所
476 |  |  | 自保护药芯焊丝工艺性评价 | 中文 | 刘海云 | 北京工业大学 | 采用高速摄影、电弧参数快速采集分析系统以及焊接工艺性试验方法,对3种自保护药芯焊丝的熔滴过渡、焊接电流、电弧电压和焊接工艺性进行了试验研究.结果表明,在文中试验条件下,可以采用低于17.5 V,持续时间大于0.5 ms的电压值表征自保护药芯焊丝弧桥并存过渡,并统计出弧桥并存过渡的频次;可以计算出描述自保护药芯焊丝弧桥并存过渡持续时间的特征值t50,用以表征弧桥并存过渡的质量;自保护药芯焊丝弧桥并存过渡的数量和质量是决定其工艺性的主要因素,弧桥并存过渡数量越多,过渡持续时间越长,工艺性越好;这与工艺性试验结果一致. | 关键词 | 自保护药芯焊丝;熔滴过渡;工艺性评价; | 焊接学报 | 2011 |  | 41 | 05 | 101 | 104
[5 empty] | 栗卓新 | 北京工业大学
[5 empty] | 史耀武 | 北京工业大学
477 |  |  | 08MnNiVR大型储罐钢的自动埋弧焊接头性能 | 中文 | 李建军 | 天津大学 | 针对国产08MnNiVR大型储罐钢板在焊接施工的实际情况进行了自动埋弧横焊试验,分析了国产08MnNiVR大型储罐钢板自动埋弧横焊接头的力学性能、金相组织、硬度、冲击吸收功以及冲击断口形貌的扫描电镜分析等.结果表明,焊接完成的国产08MnNiVR大型储罐钢板接头力学性能测试其焊接热影响区(HAZ)的最大硬度值为224 HV10,均符合相关技术标准.经金相显微组织分析,在焊接接头中未发现淬硬组织;对冲击试件断口形貌扫描电镜分析表明,该环焊接头的韧性满足相关技术标准要求. | 关键词 | 大型储罐;08MnNiVR;自动埋弧焊;接头性能; | 焊接学报 | 2011 |  | 41 | 05 | 105 | 107
[5 empty] | 刘光云 | 中国石油天然气管道局
[5 empty] | 杜则裕 | 天津大学
[5 empty] | 胡庆春 | 中国石油天然气管道局
[5 empty] | 薛茜 | 中国石油天然气管道局
478 |  |  | 国际钎焊技术最新进展 | 中文 | 熊华平 | 北京航空材料研究院 | 总结了最近3年来的4次国际焊接会议有关钎焊技术的最新进展.介绍了轻合金(包括铝合金、钛合金、镁合金)用新型钎料(或钎剂),锡基、Au-Ge等低温钎料,以及陶瓷钎焊用高温钎料的最新研究成果;新颖的纳米复合钎料和纳米叠层箔带中间层扩散焊技术的研究得到了关注;特殊的钎焊新工艺,包括超声波辅助钎焊、气体保护电弧钎焊、等离子钎焊等的研究都取得一系列新的结果及应用.此外,计算机数值模拟技术,包括固/液界面润湿行为的分子动力学模拟、钎焊接头应力场和温度场的有限元模拟也被用来揭示钎焊过程的现象和机理. | 关键词 | 钎焊;钎料;界面;组织;强度; | 焊接学报 | 2011 |  | 41 | 05 | 108 | 112
[5 empty] | 李红 | 北京工业大学
[5 empty] | 毛唯 | 北京航空材料研究院
[5 empty] | 李晓红 | 北京航空材料研究院
479 |  |  | S3iN4/Ni/TiAl扩散连接接头界面结构及性能 | 中文 | 曹健 | 哈尔滨工业大学 | 采用厚度为80μm的镍中间层实现了Si3N4陶瓷和TiAl合金的扩散连接.采用扫描电镜(SEM),能谱检测(EDS)等分析方法确定了TiAl/Ni/Si3N4扩散焊接头的典型界面结构为TiAl/Al5Ni2Ti3/AlNi2Ti/Ni3(Ti,Al)/Ni(s,s)+Ni3Si/Si3N4.重点分析了连接温度对接头界面结构及力学性能的影响规律.结果表明,随着温度的升高,TiAl/Ni界面处元素互扩散速率逐渐加快,导致各化合物层厚度增加.同时,Si3N4与镍的反应加快致使在Si3N4/Ni界面处出现孔洞;连接温度过高时,易在该孔洞区产生裂纹.当连接温度1 000℃,保温时间2 h时接头抗剪强度达到最大为104.2 MPa.压剪过程中,裂纹起裂于SiN/Ni界面处,随后向SiN侧扩展并最终断裂于陶瓷母材. | 关键词 | Si3N4陶瓷;TiAl合金;扩散连接;界面组织; | 焊接学报 | 2011 |  | 41 | 06 | 1 | 4
[5 empty] | 宋晓国 | 哈尔滨工业大学
[5 empty] | 王义峰 | 哈尔滨工业大学
[5 empty] | 冯吉才 | 哈尔滨工业大学
480 |  |  | 埋弧焊方波电弧信号的指数衰减型阈值消噪 | 中文 | 周漪清 | 华南理工大学 | 提出了一种新的指数衰减型自适应阈值消噪法,采用此法对交流方波信号进行了消噪处理,能较好地还原出原始信号,得到了清晰的电弧电流和电压信号,较好地保留了信号中的高频突变分量,准确地判断出过零点时电流和电压的上升和下降过程.与传统阈值消噪法相比,指数阈值法消噪具有误差小,连续性好,且在阈值点有任意阶导数的特点.结果表明,采用新方法在滤出了信号中的大部分噪声同时,较好地保留了信号的突变部分不失真,减小了电弧信号中的高频信号细节的损失,改善了信号局部特征提取的效果. | 关键词 | 小波变换;消噪;方波信号; | 焊接学报 | 2011 |  | 41 | 06 | 5 | 8
[5 empty] | 薛家祥 | 华南理工大学
[5 empty] | 何宽芳 | 华南理工大学
[5 empty] | 张红兵 | 华南理工大学
481 |  |  | 铝-镁金属间化合物涂层的制备与分析 | 中文 | 宋刚 | 大连理工大学 | 采用铝/镁异质双丝电弧喷涂+热处理复合工艺在铸造铝合金表面制备了铝-镁金属间化合物防护涂层.通过金相显微镜、电子探针及XRD衍射仪对涂层的组织和相组成进行研究,分析了热处理工艺对涂层组织的影响.采用质量分数5%的NaCl溶液进行浸泡试验和电化学试验,对比分析了热处理前后涂层的耐腐蚀性能.结果表明,热处理可显著改变涂层内部Al,Mg元素的分布,涂层由明显的铝、镁交替片层状组织转变为连续分布的均匀组织,同时涂层内部生成铝-镁金属间化合物,该涂层具有低腐蚀电位和高耐蚀性的特点,可以对基体起到良好的保护作用. | 关键词 | 铝-镁金属间化合物;涂层;热处理;耐蚀性; | 焊接学报 | 2011 |  | 41 | 06 | 9 | 12
[5 empty] | 沈庆喜 | 大连理工大学
[5 empty] | 刘黎明 | 大连理工大学
482 |  |  | 多丝埋弧焊工艺条件对热源参数的影响 | 中文 | 李培麟 | 上海交通大学 | 为获得多丝埋弧焊的不同电流、电压情况下的热源模型参数,对双椭球热源模型进行了改写.采用有限元的方法,考虑了双丝焊的电弧偏转,对多丝埋弧焊的温度场与热循环进行了计算.结合有限元模拟结果和试验测量结果,通过模式搜索法对不同工艺参数条件下的双椭球模型参数进行了反演计算,获得了双椭球热源模型参数的变化规律.对特定工艺情况以及三丝焊的热源模型进行了试验与计算的对比,发现两者能达到一定的相似性,证明了反演获得的不同工艺条件下的双椭球热源模型参数的准确性. | 关键词 | 多丝埋弧焊;双椭球;温度场;反演计算; | 焊接学报 | 2011 |  | 41 | 06 | 13 | 16
[5 empty] | 陆皓 | 上海交通大学
483 |  |  | 电弧喷涂电弧燃烧过程分析 | 中文 | 张甲英 | 解放军装甲兵工程学院 | 借助数字高速摄像技术,分析了电弧喷涂时电弧的引燃、燃烧和断弧过程.电弧喷涂时电弧遵循"引弧—燃烧—熄灭—再引弧"的过程,有两种原因造成电弧喷涂时熄弧,一是喷涂丝材短路,电弧自然熄灭;另一种情况是未完全熔化金属"拉长"电弧后突然从丝材端部脱开,从而造成电弧熄灭.当电弧处于正常燃烧时,呈椭圆状,有利于延长熔化粒子在电弧中运行时间,对粒子做进一步加热,使喷涂粒子熔化更充分.文中给出了电弧正常燃烧时的模型,为进一步提高喷涂过程稳定性及涂层质量奠定基础. | 关键词 | 电弧喷涂;电弧形态;引弧;熄弧;高速数字摄像; | 焊接学报 | 2011 |  | 41 | 06 | 17 | 20
[5 empty] | 徐滨士 | 解放军装甲兵工程学院
[5 empty] | 戴连辉 | 解放军装甲兵工程学院
484 |  |  | Cr-Ni-Co奥氏体堆焊材料的空泡腐蚀行为 | 中文 | 雷玉成 | 江苏大学 | 采用一种新型的Cr-Ni-Co奥氏体堆焊材料用钨极氩弧焊(TIG)堆焊到304不锈钢表面,将堆焊层与304不锈钢基体做对比,在人工海水的条件下利用超声波振动设备对两种材料进行耐空泡腐蚀试验,用失重法评价两种材料的抗空蚀性能,对Cr-Ni-Co堆焊层不同时间的空蚀形貌用扫描电镜(SEM)进行跟踪观测.结果表明,与304不锈钢的失重相比,Cr-Ni-Co堆焊层的失重显得很小,表现出优良的抗空蚀性能;从SEM观测到的形貌图的变化中看出滑移和相变是Cr-Ni-Co堆焊层吸收空泡冲击能的主要方式,应力集中使得材料易产生裂纹,进而导致材料的断裂和剥落. | 关键词 | Cr-Ni-Co奥氏体钢;空蚀;堆焊;失重率;滑移带; | 焊接学报 | 2011 |  | 41 | 06 | 21 | 24
[5 empty] | 秦敏明 | 江苏大学
[5 empty] | 徐桂芳 | 江苏大学
[5 empty] | 李涛 | 江苏大学
[5 empty] | 孙文江 | 江苏省双良空调设备股份有限公司
485 |  |  | 汽车散热器新型铝合金钎焊接头腐蚀行为的分析 | 中文 | 王冠 | 广东工业大学 | 采用微区电化学测试和浸泡试验法研究了采用自行新研制的汽车散热器用新型铝合金管(Minicore)钎焊接头分别在0.1 mol/L(pH=6)和0.6 mol/L NaCl(pH=3)溶液中的腐蚀行为.文中采用微区电化学测试和浸泡试验法对母材、钎焊缝及腐蚀形貌的显微组织进行了分析,焊接使用在保护气氛下钎焊,钎料为Al-Si合金(AA4343).结果表明,新型Minicore铝合金管比钎缝区域的点蚀电位高.扫描电镜(SEM)结果表明,临近钎缝的铝合金管未发生晶间腐蚀,而钎缝区域(20~30μm)呈现晶间腐蚀,晶间腐蚀由钎缝Al-Si共晶组织中的铝基体发生了优先溶解,留下了富硅的合金相. | 关键词 | 保护气氛钎焊;汽车散热器;显微组织;腐蚀性; | 焊接学报 | 2011 |  | 41 | 06 | 25 | 28
[5 empty] | 李远波 | 广东工业大学
[5 empty] | 郭钟宁 | 广东工业大学
[5 empty] | 张永俊 | 广东工业大学
486 |  |  | X80钢级管道环焊缝非均匀裂纹体断裂驱动力 | 中文 | 熊庆人 | 西安交通大学 | 采用试验测试与数值模拟相结合的方法,研究了X80钢级管道环焊缝焊接热影响区的组织及其对断裂驱动力的影响.试验表征了焊接热影响区显微组织与硬度分布,研究表明热影响区存在软化现象;采用有限元数值模拟方法,将环焊缝简化为由母材、焊缝和热影响区组成的力学非均匀体,研究了焊缝匹配、焊缝宽度、软化区对环焊缝非均质裂纹体的断裂驱动力的影响.结果表明,随着焊缝匹配系数增加,环焊缝非均质裂纹体的断裂驱动力减小;相对于高匹配而言,低匹配焊缝的热影响区的软化对裂纹驱动力影响较大. | 关键词 | 环焊缝;断裂驱动力;有限元分析;X80管线钢; | 焊接学报 | 2011 |  | 41 | 06 | 29 | 32
[5 empty] | 闫琳 | 西安交通大学
[5 empty] | 张建勋 | 西安交通大学
[5 empty] | 宫少涛 | 中国石油集团石油管工程技术研究院
[5 empty] | 王海涛 | 中国石油集团石油管工程技术研究院
487 |  |  | ASTM4130钢再热粗晶热影响区组织及韧性分析 | 中文 | 李立英 | 中国石油大学(华东) | 采用金相、扫描电镜、透射电镜和焊接热模拟方法,研究了二次热循环对ASTM4130钢焊接粗晶热影响区(CGHAZ)显微组织、冲击韧性和断口形貌的影响.结果表明,再热粗晶热影响区低温冲击韧性均低于母材,发生热影响区整体脆化.临界粗晶区(IRCGHAZ)冲击吸收功损失分别为母材和CGHAZ的96.6%和37.9%,脆化现象最为严重;过临界粗晶区(SCCGHAZ)及未变粗晶区(UACGHAZ)冲击吸收功损失为CGHAZ的20.9%和14.1%.IRCGHAZ和SCCGHAZ因"组织遗传"造成晶粒粗大,且存在M-A组元,导致冲击韧性较低,其断口形貌为具有"断口遗传"特征的准解理状;UACGHAZ韧性较低的原因是加热温度较高引起的晶粒粗大,以及M-A组元的产生,呈准解理断裂. | 关键词 | ASTM4130钢;焊接热模拟;热影响区;冲击韧性;断口形貌; | 焊接学报 | 2011 |  | 41 | 06 | 33 | 36
[5 empty] | 王勇 | 中国石油大学(华东)
[5 empty] | 李宏伟 | 上海外高桥造船有限公司
[5 empty] | 韩涛 | 中国石油大学(华东)
[5 empty] | 黎超文 | 中国石油大学(华东)
488 |  |  | 12%Cr铁素体不锈钢粗晶区组织转变和晶粒长大及析出相分析 | 中文 | 郑淮北 | 东北大学 | 用Gleeble3800热力模拟试验机模拟了12%Cr不锈钢焊接热循环加热过程,利用光学显微镜、场发射扫描电镜及透射电子显微镜研究了其组织转变、晶粒长大规律及析出相.结果表明,加热到900℃以上组织大部分转变为奥氏体,冷却到室温转变为马氏体,1 250℃以上奥氏体全部转变为δ铁素体;1 250℃以下晶粒长大缓慢,1 250℃以上,晶粒随峰值温度的提高和保温时间的延长急剧长大.第二相组织的存在有效地抑制了晶粒长大;母材基体中存在大量细小弥散的铌钛复合碳化物.加热到1 350℃以上,这些碳化物迅速溶解到基体中,不能钉扎晶界和抑制晶粒长大. | 关键词 | 铁素体不锈钢;焊接热影响区;晶粒长大;析出相; | 焊接学报 | 2011 |  | 41 | 06 | 37 | 40
[5 empty] | 叶晓宁 | 宝山钢铁股份有限公司
[5 empty] | 张雪峰 | 鞍山钢铁股份有限公司
[5 empty] | 江来珠 | 东北大学
[5 empty] | 刘振宇 | 东北大学
[5 empty] | 王国栋 | 东北大学
489 |  |  | 热塑性聚合物热熔接过程界面扩散行为分子动力学模拟 | 中文 | 冯余其 | 大连理工大学 | 采用分子动力学模拟方法对热塑性聚合物的热熔接过程界面扩散行为进行了研究,建立了具有两个层晶胞的聚甲基丙烯酸甲酯(PMMA)界面模型,采用等温等压(NPT)系综分别对不同温度及压力下界面间分子链扩散行为进行了模拟,计算了PM-MA界面体系原子扩散系数、扩散层厚度及界面结合能,分析了温度、压力等因素对界面扩散行为的影响规律.结果表明,升高温度或增大压力能提高原子的扩散速率,增大压力能增大界面扩散层厚度,增大压力能提高界面结合能.模拟结果与宏观热键合试验结果吻合,从分子尺度反映了PMMA在熔接过程中界面的扩散行为. | 关键词 | 分子动力学;热塑性聚合物;界面扩散;扩散系数; | 焊接学报 | 2011 |  | 41 | 06 | 41 | 44
[5 empty] | 罗怡 | 大连理工大学
[5 empty] | 孙屹博 | 大连理工大学
[5 empty] | 王晓东 | 大连理工大学
[5 empty] | 张苗苗 | 大连理工大学
490 |  |  | TA1匹配焊接材料及其焊接接头组织的细化机理分析 | 中文 | 张敏 | 西安理工大学 | 针对熔化温度高、热容量大等原因造成的纯钛焊接时组织粗大,并影响到焊接接头综合性能的问题,文中应用焊材微合金过渡来改善工业纯钛焊缝处的组织形态,并对合金相和微观组织的细化过程进行了观察及分析.结果表明,不同焊接工艺条件下,合理的合金化可以达到细化工业纯钛焊缝处组织及晶粒的作用.从焊缝组织相的分布来看,主要以α相、γ相和TiB2强化质点为主;与此同时,在快冷条件下,也可能产生α′共晶相.细针状TiB2在三维空间上两两垂直相交,成十字形、"T"形或三维空间较复杂的十字或"T"形的复合形,分布于晶界处. | 关键词 | 晶粒细化;合金化;钛合金; | 焊接学报 | 2011 |  | 41 | 06 | 45 | 48
[5 empty] | 吕金波 | 西安理工大学
[5 empty] | 吕娜 | 西安理工大学
[5 empty] | 李继红 | 西安理工大学
491 |  |  | 加氢反应器T接管结构优化 | 中文 | 蒋文春 | 中国石油大学(华东) | T接管是加氢反应器氢气和蒸气混合气的进口,裂纹出现较多,焊接残余应力是主要原因之一.利用有限元法,对加氢反应器T接管与球形封头焊接残余应力进行计算分析.从焊接残余应力的角度,优化了T接管的连接方式.结果表明,当T接管轴线沿球形封头半径方向时,在T接管内壁以及焊缝根部,产生了较大的残余应力,对应力腐蚀开裂影响很大.因此,在T接管内部插入一个翻边,可以将焊接残余应力与介质有效隔离,防止应力腐蚀开裂.研究结果为加氢反应器T接管的裂纹治理、结构优化提供了参考依据. | 关键词 | 加氢反应器;T接管;焊接残余应力;结构优化; | 焊接学报 | 2011 |  | 41 | 06 | 49 | 52
[5 empty] | 杨滨 | 中国石油大学(华东)
[5 empty] | 张玉财 | 中国石油大学(华东)
[5 empty] | 巩建鸣 | 南京工业大学
492 |  |  | 焊缝形貌对电子束焊接残余应力分布的影响 | 中文 | 付玮 | 华中科技大学 | 将焊缝截面形状简化为等腰梯形,利用ANSYS软件,采用变步长方法,开展了TC4钛合金板焊接残余应力的数值模拟.利用梯形中位线长度来控制焊缝体积,梯形的腰与竖直方向的夹角来控制焊缝形状,研究了焊缝体积和形状对焊接残余应力分布和大小的影响.结果表明,在焊缝体积不变的情况下,最大等效残余应力随焊缝锥度的增大而增大,并在θ>6.5°以后开始急剧增大;在锥度不变的情况下,焊缝体积增大会使最大等效残余应力减小,且d>1.5 mm时,变化趋势也变得平缓.这些结果可以为焊接工艺参数的优化提供参考. | 关键词 | 电子束焊;焊缝形貌;钛合金;残余应力;有限单元法; | 焊接学报 | 2011 |  | 41 | 06 | 53 | 56
[5 empty] | 黄国刚 | 华中科技大学
[5 empty] | 杨新华 | 华中科技大学
[5 empty] | 胡树兵 | 华中科技大学
[5 empty] | 肖建中 | 华中科技大学
493 |  |  | 爆炸焊接装药厚度可焊性窗口 | 中文 | 史长根 | 解放军理工大学 | 通过X射线观测爆炸焊接复板的运动姿态,得出了爆轰载荷与复板的作用过程,从而提出了在爆炸焊接过程中"爆轰载荷产生的复板的最大弯矩必须大于复板材料在其动态屈服极限时的弯矩而小于其在动态抗拉极限时的弯矩,才能实现成功爆炸焊接"这一新观点,并由此得出了爆炸焊接装药厚度的上限和下限,此即为爆炸焊接装药厚度可焊性窗口.在此基础上,根据界面的微观组织形貌和爆炸焊接结合机理,提出了爆炸焊接装药的"下限法则",此法则不仅将目前爆炸焊接装药量减小了30%,而且又提高了复合材料界面结合质量,同时为某些硬脆材料成功爆炸焊接提供了理论依据. | 关键词 | 爆炸焊接;抗拉强度;装药厚度;可焊性窗口; | 焊接学报 | 2011 |  | 41 | 06 | 57 | 60
[5 empty] | 洪津 | 解放军理工大学
[5 empty] | 刘影 | 解放军理工大学
[5 empty] | 杨晓强 | 解放军理工大学
494 |  |  | GH4169合金惯性摩擦焊接头温度场显式有限元数值模拟 | 中文 | 李文亚 | 西北工业大学 | 借助ABAQUS/Explicit显式有限元模拟软件,采用热力耦合方法,建立了GH4169高温合金管状工件三维弹塑性有限元大变形计算模型.考虑了计算设置中质量放大因子(mass scaling)对飞轮转动惯量的影响,确定了放大因子与转动惯量缩小倍数之间的相互关系.在此基础上对整个焊接过程工件的温度场进行了综合分析.结果表明,接头焊接界面温度在0.5 s内迅速升高至1 200℃,此后界面中心点温度稳定在准稳态平台温度至飞轮速度明显下降,伴随焊接接头温度场的均匀化,高温粘塑性金属被挤出形成飞边. | 关键词 | 惯性摩擦焊;GH4169;显式有限元方法;热力耦合; | 焊接学报 | 2011 |  | 41 | 06 | 61 | 64
[5 empty] | 陈亮 | 西北工业大学
[5 empty] | 余敏 | 西北工业大学
495 |  |  | 真空电子束深熔焊接匙孔前沿蒸发传热分析模型 | 中文 | 罗怡 | 重庆理工大学 | 根据真空电子束焊接过程匙孔深熔效应的特点,建立简化的圆柱形匙孔物理模型.考虑到匙孔前沿的强烈蒸发现象,提出一种基于传热学理论的匙孔前沿气固界面传热分析模型.通过模型分析了AZ系列镁合金材料的主要金属元素Mg,Al,Zn和Mn在匙孔前沿的蒸发效应,以及匙孔半径变化对匙孔前沿气固界面处4种金属元素温度变化的影响.结果表明,AZ系列镁合金的真空电子束焊接过程中,Mg和Zn元素是极易发生烧损的金属元素,且镁的蒸发先于锌发生;较小的匙孔半径将使匙孔前沿的温度显著提高,对于元素的蒸发效应具有较大的影响. | 关键词 | 真空电子束焊接;匙孔效应;蒸发传热;匙孔尺寸;镁合金; | 焊接学报 | 2011 |  | 41 | 06 | 65 | 68
[5 empty] | 杜长华 | 重庆理工大学
[5 empty] | 许惠斌 | 重庆理工大学
[5 empty] | 杨世科 | 重庆市电力建设总公司
496 |  |  | 磁场对双丝间接电弧焊熔滴过渡的影响 | 中文 | 张顺善 | 山东大学 | 对磁场作用下的双丝间接电弧气体保护焊熔滴过渡变化规律进行了研究,通过励磁线圈对间接电弧施加外部横向及纵向磁场,磁感应强度值由特斯拉计侧出,熔滴过渡过程借助于高速摄像系统拍摄,并由示波器同步记录下电流和电压值的变化.研究表明,随正向横向磁场强度增加,熔滴颗粒变细,过渡频率增加,随负向横向磁场强度增加,熔滴颗粒变大,过渡频率减小;在纵向磁场作用下,熔滴脱离焊丝后发生偏转,且偏转程度随磁场强度增加而增大,在正向纵向磁场作用下,熔滴向阴极焊丝一侧偏转,在负向纵向磁场作用下,熔滴向阳极一侧焊丝偏转. | 关键词 | 双丝间接电弧焊;熔滴过渡;外加磁场; | 焊接学报 | 2011 |  | 41 | 06 | 69 | 72
[5 empty] | 邹勇 | 山东大学
[5 empty] | 邹增大 | 山东大学
497 |  |  | 环保型碱性焊条药皮组分与熔敷金属成分相关性 | 中文 | 孟工戈 | 哈尔滨理工大学 | 分析了多种国内外碱性焊条药皮渣系,设计了CaO-CaF2-BaO-TiO2-SiO2渣系.用均匀设计的思想方法和计算机软件来安排试验.选定9~11种药皮组分作为自变量,并把每个自变量分成5个水平,共做了29个焊条小样.把焊缝熔敷金属5个化学元素作为目标函数,利用数理统计软件分析指标数据.结果给出了多种药皮组分对5个化学元素含量影响的趋势图;也给出了自变量与因变量之间关系的多项式数学模型.借助趋势图和数学模型,可以探讨调整焊条熔敷金属化学成分的方向,也可以进行目标函数的优化搜索. | 关键词 | 碱性焊条;药皮;熔敷金属;化学成分;均匀设计; | 焊接学报 | 2011 |  | 41 | 06 | 73 | 76
[5 empty] | 储继君 | 中国机械科学研究院哈尔滨焊接研究所
[5 empty] | 栾敬岳 | 中国机械科学研究院哈尔滨焊接研究所
[5 empty] | 谷丰 | 哈尔滨理工大学
[5 empty] | 李丹 | 哈尔滨理工大学
498 |  |  | 690镍基合金真空感应熔炼脱硫 | 中文 | 王吉孝 | 哈尔滨焊接研究所 | 采用真空感应熔炼,精选原材料,分别利用预制MgO坩埚和预制CaO坩埚,其中在MgO坩埚中加入稀土镧,在CaO坩埚中加入金属铝,采用这两种不同的工艺分别对690镍基焊接材料进行脱硫.结果表明,在低硫含量范围内(S≤0.003%,质量分数),前一种工艺起不到脱硫作用,而后一种工艺却大幅度脱硫,铸锭硫含量降低到0.0004%.脱硫机理为铝与CaO坩埚感应形成3CaO.A l2O3低熔点渣,脱硫反应在坩埚内表面3CaO.A l2O3渣与合金液的界面上进行,从而大大促进脱硫.超低含量的硫提高了合金的加工塑性,进而在焊接试验过程中证实,超低含量的硫使熔敷金属避免了焊接裂纹的产生. | 关键词 | 690镍基焊接材料;真空感应熔炼;CaO坩埚;脱硫; | 焊接学报 | 2011 |  | 41 | 06 | 77 | 80
[5 empty] | 朱琦 | 哈尔滨焊接研究所
[5 empty] | 王德恕 | 鞍山钢铁重型机械有限责任公司
[5 empty] | 霍树斌 | 哈尔滨焊接研究所
499 |  |  | 石墨与铜真空钎焊接头的组织与强度 | 中文 | 朱艳 | 黑龙江科技学院 | 采用Ag-Cu-Ti钎料对石墨与铜进行了真空钎焊连接,利用扫描电镜、X射线衍射和室温压剪试验等分析手段对接头的微观组织和室温抗剪强度进行了研究.结果表明,利用Ag-Cu-Ti钎料可以实现石墨与铜的连接;接头的界面结构为石墨/TiC/Ag-Cu共晶组织+铜基固溶体/铜基固溶体/铜;随着钎焊温度的提高或保温时间的延长,TiC层的厚度逐渐增大,但并不是随着保温时间延长和钎焊温度的升高无限制增厚;在钎焊温度为870℃,保温时间为15 min的真空钎焊条件下,接头的抗剪强度达到17 MPa的最大值.剪切性能试验时断裂均发生在石墨母材的近界面处. | 关键词 | 石墨;铜;真空钎焊;界面结构;连接强度; | 焊接学报 | 2011 |  | 41 | 06 | 81 | 84
[5 empty] | 王永东 | 黑龙江科技学院
[5 empty] | 赵霞 | 黑龙江科技学院
500 |  |  | 锡含量对Bi5Sb钎料铺展性能及抗拉性能影响 | 中文 | 盛阳阳 | 河南科技大学 | 在Bi5Sb基体钎料中添加1%~8%Sn,研究锡对Bi5Sb基无铅钎料润湿性能及力学性能的影响.结果表明,在Bi5Sb钎料中添加适量的锡,可使Bi5SbxSn钎料熔点控制在270~280℃左右,与Bi5Sb钎料相比,变化不大,但钎料合金铺展性能和抗拉强度明显提高.当锡含量为8%时,Bi5Sb8Sn钎料合金钎焊铺展性能和抗拉性能最好,其铺展面积和抗拉强度分别为22 mm2和40.4 MPa,与基体Bi5Sb钎料相比,钎料合金铺展面积增加了近1倍,抗拉强度提高约3倍.微观分析表明,这主要与Bi5Sb8Sn钎料合金形成的弥散新相β-SnSb密切相关. | 关键词 | 无铅高温软钎料;Bi5Sb合金;润湿性能;力学性能; | 焊接学报 | 2011 |  | 41 | 06 | 85 | 88
[5 empty] | 闫焉服 | 河南科技大学
[5 empty] | 唐坤 | 河南科技大学
[5 empty] | 赵快乐 | 河南科技大学
501 |  |  | 基于焊接速度的遗传算法在装配中的应用 | 中文 | 姚竞争 | 哈尔滨工程大学 | 在分段装配中,焊缝位置和焊缝类型的不同导致了分段装配工时的差异.为了准确确定分段的装配工时,提高分段装配的效率,利用生产设计中的模型信息,针对分段装配中的不同焊缝位置和焊缝类型,分别定义不同的焊接时间;为了缩短分段建造的时间,通过对船舶的分段划分进行优化,以船舶的焊接时间为目标函数,使用遗传算法和产品模型来进行船舶装配树结构的优化.通过生成船舶装配树结构中的各种装配计划方案,设计有效的遗传算子和设置遗传算法的有关运行参数,利用适应度目标函数对优化结果进行评估,得到一个优化的船舶分段搭载系统. | 关键词 | 分段装配;焊接速度;遗传算法;产品模型;系统优化; | 焊接学报 | 2011 |  | 41 | 06 | 89 | 92
[5 empty] | 韩端锋 | 哈尔滨工程大学
[5 empty] | 苗玉刚 | 哈尔滨工程大学
502 |  |  | 核电用锆管特种电阻焊温度场的数值模拟 | 中文 | 陈方泉 | 上海大学 | 对新型的核电用锆管特种电阻焊的工艺原理进行了介绍,采用有限元分析软件ANSYS对特种电阻焊的温度场进行三维数值模拟,在计算过程中采用非均匀网格划分原则,运用参数化设计语言APDL进行流程设置,考虑了对流换热及辐射换热对焊接过程的影响和温度变化对材料物理性能参数的影响.结果表明,集中热流导致端塞被墩粗及挤出物的产生,焊缝接合处的温度约为1 500℃,未达到锆合金的熔化温度,使得焊后工件具有热锻造组织的良好机械特性,焊缝接合处径向和轴向的温度变化较小,变化率在5%以内,有助于形成高质量的焊缝组织. | 关键词 | 特种电阻焊;有限元模拟;参数化设计语言;温度场; | 焊接学报 | 2011 |  | 41 | 06 | 93 | 96
[5 empty] | 林祖伟 | 上海大学
[5 empty] | 梁国伟 | 上海大学
[5 empty] | 郭旭林 | 中核建中核燃料元件有限公司
[5 empty] | 杨通高 | 中核建中核燃料元件有限公司
503 |  |  | 异种材质堆焊渗透裂纹和气孔形成机理 | 中文 | 苏允海 | 沈阳工业大学 | 将铝青铜和紫铜粉末在低碳钢上进行等离子弧堆焊,通过不同堆焊工艺的对比试验,总结出堆焊工艺对渗透裂纹和气孔的影响规律.结果表明,焊接热输入越大,产生的渗透裂纹倾向越大,气孔几率增加.渗透裂纹的产生与应力状态、大小和堆焊粉末的化学成分以及母材原始状态有关.低熔点共晶体和微裂纹是渗透裂纹形成的根本原因,而铜合金的液态润湿铺展和拉伸应力的作用是渗透裂纹扩展的诱因.只要合理选择焊接工艺和措施,可以避免或减少低碳钢钢板上堆焊铜合金时产生的渗透裂纹和气孔. | 关键词 | 渗透裂纹;气孔;铜钢合金;等离子弧堆焊; | 焊接学报 | 2011 |  | 41 | 06 | 97 | 100
[5 empty] | 唐兴涛 | 沈阳工业大学
[5 empty] | 宋兴奎 | 沈阳工业大学
[5 empty] | 刘政军 | 沈阳工业大学
504 |  |  | 超声-电弧复合焊接系统换能器优化设计 | 中文 | 范阳阳 | 哈尔滨工业大学 | 研究了超声-电弧复合焊接系统中超声换能器的优化设计方法.根据超声-电弧复合焊接系统工作条件确定了超声换能器整体形式和各部分材料.通过传统解析法推导了超声换能器整体谐振频率方程,求解各部分基础尺寸.利用有限元分析软件ANSYS对解析法设计的超声换能器结构进行了模态分析,研究了前后盖板尺寸对于超声换能器谐振频率的影响并优化了基础尺寸.利用阻抗分析仪测试了超声换能器的阻抗特性.结果表明,超声换能器的谐振频率与ANSYS模态分析结果基本一致,性能参数良好,优化结果满足设计要求. | 关键词 | 超声-电弧复合焊接;超声换能器;有限元分析;阻抗分析; | 焊接学报 | 2011 |  | 41 | 06 | 101 | 104
[5 empty] | 林三宝 | 哈尔滨工业大学
[5 empty] | 黄嘉明 | 哈尔滨工业大学
[5 empty] | 杨春利 | 哈尔滨工业大学
505 |  |  | 基于核Fisher判别分析的点焊质量评估 | 中文 | 张宏杰 | 天津工业大学 | 通过对点焊过程电极位移信号的实时采集和特征分析,利用模糊化方法将电极位移信号映射为15×25模式矩阵.依据不同焊接电流参数下位移信号的模式特征将位移信号的模式分为5类,分别对应不同的焊点质量.以不同类别焊点的模式矩阵构建输入数据空间,利用核Fisher判别技术将低维数据空间的非线性分类问题转化为高维特征空间的线性分类问题,建立快速稳定的多类核Fisher判别分类器,实现了焊点类别的模式识别,进而实现焊点质量评估.结果表明,所提出的利用点焊过程电极位移信号模式表征焊点形核过程的方法是可行的,同时在小样本情况下,引入核技术的Fisher算法,大大提高了焊点质量评估的准确性. | 关键词 | 电阻点焊;核Fisher判别分析;模式识别;质量评估; | 焊接学报 | 2011 |  | 41 | 06 | 105 | 108
[5 empty] | 侯妍妍 | 河北行政学院
506 |  |  | 基于人工神经网络的焊接接头力学性能预测系统 | 中文 | 邓欣 | 中国船舶重工集团第七二五研究所 | 对神经元网络在焊接接头力学性能预测上的应用做了探索,训练了焊接方法包括焊条电弧焊、气体保护焊、埋弧焊和TIG焊的抗拉强度、屈服强度、断后伸长率和断面收缩率模型.并在此基础上设计完成了基于人工神经元网络的焊接接头力学性能预测系统.利用可视化界面编程技术和数据库技术制作了友好的人机用户界面.焊接接头力学性能预测系统包括添加模型、删除模型、性能预测、数据的保存和浏览、分析单个参数对接头性能的影响等相关功能.软件界面友好、操作方便,极大的方便了客户使用. | 关键词 | 人工神经网络;力学性能预测;焊接接头; | 焊接学报 | 2011 |  | 41 | 06 | 109 | 112
[5 empty] | 汪超 | 南京航空航天大学
[5 empty] | 魏艳红 | 南京航空航天大学
507 |  |  | 偏束距离对铝合金/钢电子束焊接接头组织与性能的影响 | 中文 | 张秉刚 | 哈尔滨工业大学 | 分析了不同偏束距离对铝合金/钢异种金属EBW接头的组织形态、化合物层厚度、裂纹缺陷以及接头性能的影响.结果表明,随着偏束距离的增加,焊缝中的Fe-A l化合物颗粒逐渐消失,晶界上的共晶体减少,化合物层形态由复杂变简单,厚度减小.偏束距离较小时,在化合物层附近的焊缝中存在裂纹缺陷;偏束距离较大时,在化合物层上存在裂纹.偏束距离为0.5 mm时,接头最高抗拉强度为125 MPa,不同偏束距离下的断口宏观形貌有显著不同.化合物层厚度最佳范围为0.9~1.55μm,这个范围是由电子束热源特性决定的. | 关键词 | 铝合金/钢;电子束焊接;偏束距离;组织与性能; | 焊接学报 | 2011 |  | 41 | 07 | 1 | 4
[5 empty] | 陈国庆 | 哈尔滨工业大学
[5 empty] | 张春光 | 哈尔滨工业大学
[5 empty] | 倪家强 | 沈阳飞机工业(集团)有限公司
508 |  |  | 双道焊对搅拌摩擦焊搭接界面及接头性能的影响 | 中文 | 柯黎明 | 南昌航空大学 | 用搅拌针长度为3.6 mm的圆柱左螺纹和右螺纹搅拌头对3 mm厚的LY12(CZ)铝合金进行了搅拌摩擦焊搭接试验,研究了双道焊搭接界面的迁移及接头的性能.结果表明,搅拌头顺时针旋转,采用左螺纹搅拌头时,焊核两侧的搭接界面向上迁移;采用右螺纹搅拌头时,搭接界面向下迁移.单道焊时,由于受拉边总存在迁移界面,导致有效承载板厚减小.用左、右螺纹搅拌头交替进行双道焊接,形成焊缝一侧的搭接界面向上迁移,另一侧的搭接界面向下迁移,使接头承载时,消除迁移界面对受拉边的影响,接头的强度可达到单道焊接头的两倍以上. | 关键词 | 搅拌摩擦焊;搭接;双道焊;界面迁移; | 焊接学报 | 2011 |  | 41 | 07 | 5 | 8
[5 empty] | 魏鹏 | 南昌航空大学
[5 empty] | 邢丽 | 南昌航空大学
[5 empty] | 罗凯 | 南昌航空大学
[5 empty] | 栾国红 | 北京航空工程制造研究所
509 |  |  | 304不锈钢TIG熔覆钴合金涂层的耐空蚀性能 | 中文 | 雷玉成 | 江苏大学 | 采用TIG(钨极惰性气体保护焊)熔覆方法,在304不锈钢表面制成了钴合金涂层,以目前水轮机过流部件常用材料304不锈钢作为对比材料,对涂层和304不锈钢基体进行了空蚀试验.通过光学显微镜(OM)、X射线衍射仪(XRD)、扫描电镜(SEM)及显微硬度测量等手段研究了涂层的组织形态和耐空蚀性能并分析了原因.结果表明,显微硬度较高的钴合金涂层具有良好的耐空蚀性能,其主要原因是涂层在空蚀过程中脉冲应变诱发了马氏体相变,以及涂层中析出的强化相硼化物和钴的金属间化合物的联合作用. | 关键词 | TIG熔覆;空蚀;钴合金;相变; | 焊接学报 | 2011 |  | 41 | 07 | 9 | 12
[5 empty] | 李涛 | 江苏大学
[5 empty] | 秦敏明 | 江苏大学
[5 empty] | 陈希章 | 江苏大学
[5 empty] | 叶益民 | 江苏大学
510 |  |  | 扩散时间对DD6单晶高温合金TLP接头界面组织的影响 | 中文 | 曹健 | 哈尔滨工业大学 | 采用厚度30μm的商用BNi2钎料为中间层,在钎焊温度1 100℃,保温时间20 min条件下实现了DD6单晶高温合金的TLP连接.研究了在温度1 180℃不同扩散时间对DD6单晶高温合金TLP接头界面组织的影响规律,重点分析了接头区域合金元素随扩散时间的分布规律.结果表明,随着扩散时间的延长,接头界面处形成的针棒状硼化物逐渐溶解并消失;长时间扩散后,DD6母材中γ′相不断长大并相互连接,形成网状组织;Al,Si元素经16 h扩散处理后在焊缝和母材中基本实现均匀化,Co,Cr元素由于扩散速度较小,均匀化程度较差,而W,Re是难熔合金元素,由于其扩散速率最小,很难实现其在接头区域的均匀化. | 关键词 | 单晶高温合金;瞬时液相连接;扩散;界面组织; | 焊接学报 | 2011 |  | 41 | 07 | 13 | 16
[5 empty] | 宋晓国 | 哈尔滨工业大学
[5 empty] | 郑祖金 | 哈尔滨工业大学
[5 empty] | 冯吉才 | 哈尔滨工业大学
511 |  |  | 铋和磷元素对Sn-Zn-RE电子微连接钎料组织与性能的影响 | 中文 | 杜长华 | 重庆理工大学 | 制备了含不同Bi,P元素的(Sn-9Zn0.05Ce)xBi和(Sn-9Zn0.05Ce)xP钎料合金,观察并分析了钎料的显微组织形貌,测试了钎料的抗拉强度、断后伸长率以及维氏硬度.结果表明,添加Bi元素能显著提高Sn-9Zn0.05Ce钎料合金的抗拉强度和硬度,但同时会明显降低其断后伸长率,而添加微量P元素对钎料的抗拉强度与硬度没有明显的影响.此外,添加Bi和P元素均能促使钎料析出针状或颗粒状富锌相,富锌相随Bi或P元素添加量的增加而增多,并因此影响钎料合金的力学性能. | 关键词 | 锡-锌钎料;显微组织;抗拉强度;硬度; | 焊接学报 | 2011 |  | 41 | 07 | 17 | 20
[5 empty] | 尹立孟 | 重庆科技学院
[5 empty] | 苏鉴 | 重庆理工大学
[5 empty] | 陈方 | 重庆理工大学
[5 empty] | 赵海建 | 重庆理工大学
512 |  |  | 中厚板铝合金激光-MIG复合双层焊接方法 | 中文 | 姚为 | 北京航星机器制造公司 | 提出了激光-MIG复合双层焊接中厚板铝合金方法,该方法分两层进行焊接:第一层为打底焊,解决焊接熔深不足的问题;第二层为盖面焊,解决焊缝成形不良的问题.结果表明,在激光器额定功率为4 kW时,采用激光-MIG复合双层焊接方法焊接ZL114A材料的熔深可达10 mm,接头抗拉强度平均值为238 MPa,大于母材抗拉强度的80%.采用激光-MIG复合双层焊接方法焊接了某航天产品圆筒形模拟件,焊缝成形良好,熔深达到9 mm,焊缝内部无裂纹、未焊透及未熔合等缺陷,无可见夹杂物,存在的缺陷形式主要是链状气孔,气孔直径均小于1 mm,焊后基本无变形. | 关键词 | 激光-MIG复合焊;双层焊接;中厚铝合金; | 焊接学报 | 2011 |  | 41 | 07 | 21 | 24
[5 empty] | 王志敏 | 北京航星机器制造公司
[5 empty] | 李宏伟 | 北京航星机器制造公司
[5 empty] | 王春明 | 华中科技大学
513 |  |  | 正火处理对钢轨窄间隙接头硬度和组织的影响 | 中文 | 屈岳波 | 清华大学 | 钢轨窄间隙自动电弧焊是一种较新的适应现场的钢轨焊接方法,其焊后热处理规范目前正处于研究阶段.文中通过Gleeble-1500D热模拟试验机,对钢轨窄间隙自动电弧焊的焊接接头试样模拟不同工艺的正火处理,然后测量试样宏观洛氏硬度,进行显微组织观察,并结合维氏显微硬度进行分析.结果表明,正火最高加热温度控制在925~935℃时接头硬度分布比较均匀,晶粒细化效果比较明显,软化区改善较好,为实际生产中正火处理工艺的选择提供了指导. | 关键词 | 钢轨正火处理;热模拟;硬度;显微组织; | 焊接学报 | 2011 |  | 41 | 07 | 25 | 29
[5 empty] | 蔡志鹏 | 清华大学
[5 empty] | 车洪艳 | 清华大学
[5 empty] | 潘际銮 | 清华大学
514 |  |  | 考虑定位误差的PCB焊点检测方法 | 中文 | 谢宏威 | 华南理工大学 | 定位误差会对AOI检测算法的性能产生影响.通过试验,定量研究了定位误差与误判率之间的关系.在现有AOI检测算法的基础上,提出在焊点统计学习阶段,通过对在位置、角度和尺度上存在定位误差的虚拟样本进行学习,使得系统能够学习到可能的定位误差.在评价AOI算法时,将定位误差考虑进来,定义了综合误判率作为AOI算法的性能评价方法.结果表明,文中的方法对定位误差有一定的鲁棒性,可以降低系统的误判率,且检测时间保持不变. | 关键词 | 自动光学检测;定位误差;虚拟样本;焊点检测; | 焊接学报 | 2011 |  | 41 | 07 | 30 | 34
[5 empty] | 邝泳聪 | 华南理工大学
[5 empty] | 欧阳高飞 | 华南理工大学
[5 empty] | 张宪民 | 华南理工大学
515 |  |  | AgCuTi-Al钎焊C_f/SiC与TC4接头分析 | 中文 | 高玲玲 | 北京科技大学 | 采用AgCuTi-Al混合粉末作为中间层,在适当的工艺参数下真空钎焊Cf/SiC复合材料和钛合金,利用扫描电镜,能谱仪和X射线衍射对接头的微观组织结构进行分析,利用剪切试验测定接头的力学性能.结果表明,在钎焊过程中,钎料中的钛与Cf/SiC复合材料中的基体SiC,碳纤维发生反应,在Cf/SiC复合材料侧形成了TiC,Ti3SiC2,Ti5Si3的混合反应层;钎料中的钛与钛合金中的铜发生互扩散,在TC4侧形成了不同成分的Cu-Ti化合物过渡层.AgCuTi钎料中铝粉的加入,原位合成Ti3Al,形成了Ti3Al金属间化合物强化的致密复合连接层,缓解了接头的残余热应力,接头的抗剪强度明显高于Cf/SiC/Ag-Cu-Ti/TC4接头. | 关键词 | Cf/SiC;TC4;钎焊; | 焊接学报 | 2011 |  | 41 | 07 | 35 | 38
[5 empty] | 蔡创 | 北京科技大学
[5 empty] | 熊进辉 | 北京科技大学
[5 empty] | 黄继华 | 北京科技大学
516 |  |  | TiB_w/TC4钛合金与C/C复合材料钎焊接头的界面组织结构 | 中文 | 黄超 | 哈尔滨工业大学 | 采用活性钎料TiZrNiCu对TiBw/TC4钛合金和C/C复合材料进行了钎焊连接,借助SEM,EDS,XRD等分析手段研究了钎焊工艺参数对接头界面组织结构的影响.结果表明,采用TiZrNiCu钎料可以实现对两种材料的连接,接头典型的界面结构为:C/C复合材料/TiC+(Ti,Zr)2(Cu,Ni)/Ti(s,s)+(Ti,Zr)2(Cu,Ni)/TiBw/TC4钛合金.随着连接温度的升高或保温时间的延长,钎焊接头界面生成产物的种类并没有发生改变,但C/C复合材料侧TiC反应层逐渐变得连续且厚度逐步增加,α-Ti枝状晶变得粗大且数量增多,Ti(s,s)+(Ti,Zr)2(Cu,Ni)层逐渐变宽,(Ti,Zr)2(Cu,Ni)逐步分散在Ti(s,s)中. | 关键词 | TiBw/TC4钛合金;C/C复合材料;真空钎焊;界面组织结构; | 焊接学报 | 2011 |  | 41 | 07 | 39 | 42
[5 empty] | 林铁松 | 哈尔滨工业大学
[5 empty] | 何鹏 | 哈尔滨工业大学
[5 empty] | 顾小龙 | 浙江省冶金研究院有限公司
517 |  |  | 时效温度对Super 304H钢焊缝金属组织和韧性影响 | 中文 | 张忠文 | 山东电力研究院 | 采用光学显微镜、扫描电子显微镜、能谱仪、X射线衍射分析等方法并通过冲击试验,研究了时效温度600~700℃,500 h时效条件下Super 304H钢焊缝金属的组织和冲击韧性变化.结果表明,焊缝金属组织均为γ+析出相,焊态焊缝组织中主要析出相种类为Nb(C,N)和富铜相,时效组织中析出相种类又新增加了M23C6;随时效温度升高,析出相数量不断增加,但Nb(C,N)的数量呈缓慢增加趋势,而M23C6的数量先快速析出后处于稳定;时效后焊缝金属的冲击功出现了显著降低,造成时效脆化的主要原因是时效过程中M23C6沿晶析出,而且析出量是决定因素. | 关键词 | 时效;Super304H钢;焊缝;组织与韧性; | 焊接学报 | 2011 |  | 41 | 07 | 43 | 46
[5 empty] | 李新梅 | 山东电力研究院
[5 empty] | 杜宝帅 | 山东电力研究院
[5 empty] | 邹勇 | 山东大学
[5 empty] | 魏玉忠 | 华电邹县发电有限公司
518 |  |  | 硬脂酸微波反应制备焊条抗吸潮保护膜 | 中文 | 陈文君 | 海军工程大学 | 碱性焊条容易因吸潮而引起焊缝扩散氢增加,采用在焊条表面进行微波反应的方法制备了抗吸潮保护膜.将烘干的焊条放入溶有一定量硬脂酸和Fe3O4粉末的石油醚溶液中,取出后进行微波反应,使焊条表面具有抗吸潮性能.用红外光谱仪和扫描电镜对焊条保护膜的成分和形貌进行了分析,并进行了熔敷金属扩散氢测试.结果表明,Fe3O4能融化硬脂酸并使其与焊条表层反应,形成的保护膜在焊条表面结合牢固,能有效阻隔水分进入焊条内部.Fe3O4粉末在焊接过程中进入电弧空间强化气氛的氧化性,提高电弧气氛的去氢能力.焊条保存0~8 h其扩散氢含量基本无变化,为未经表面处理焊条扩散氢含量的70%. | 关键词 | 吸潮;保护膜;焊条;微波;硬脂酸; | 焊接学报 | 2011 |  | 41 | 07 | 47 | 49
[5 empty] | 戴乐 | 解放军海军驻洛阳第407厂军事代表室
[5 empty] | 桂赤斌 | 华中科技大学
519 |  |  | 等离子喷涂中纳米团聚体粉末温度场数值模拟 | 中文 | 王东生 | 铜陵学院 | 在纳米粒子排布方式理想化假设及热物性参数换算基础上,对纳米团聚体Al2O3-13%TiO2粉末等离子喷涂过程中的温度场进行数值模拟,分析粉末直径、喷涂距离及喷嘴出口处等离子焰流温度对粉末熔化状态的影响,并通过试验研究粉末在喷涂过程中的熔化特性.结果表明,要想获得适当且比较均匀的熔化状态,粉末粒度大小范围不宜分布过宽,同时要有合适的喷涂距离以及喷嘴出口温度.在等离子喷涂过程中,粉末中温度低于1 840℃的区域纳米粒子将得到保留,温度介于1 840~2 045℃的区域TiO纳米粒子将选择性熔化,而温度高于2 045℃的区域纳米粒子将完全熔化. | 关键词 | 等离子喷涂;纳米团聚体粉末;温度场;数值模拟; | 焊接学报 | 2011 |  | 41 | 07 | 50 | 54
[5 empty] | 田宗军 | 南京航空航天大学
[5 empty] | 张少伍 | 铜陵学院
[5 empty] | 曲光 | 铜陵学院
[5 empty] | 沈理达 | 南京航空航天大学
[5 empty] | 黄因慧 | 南京航空航天大学
520 |  |  | 喷熔修形后的焊接接头残余应力有限元分析 | 中文 | 赵小辉 | 天津大学 | 采用Ni60合金粉末对Q235B钢焊态十字接头进行了氧—乙炔火焰喷熔处理,同时进行了高频疲劳试验.分析认为喷熔修形改善了焊接接头的几何外形.喷熔修形态十字接头在2×106循环周次下的疲劳强度比原始焊态提高了64.5%.基于氧—乙炔火焰喷熔工艺参数,采用ANSYS12.0软件对喷熔过程进行了热-应力耦合的有限元模拟,分析认为,焊缝和涂层表面的残余应力仍为拉应力,但是残余拉应力的大小和喷熔前原始焊态接头表层的残余拉应力相比略微减小.原始焊态接头表层的拉应力约为238 MPa,喷熔修形后喷熔层表面的残余拉应力约为182 MPa,即火焰喷熔使得焊接接头表层的残余应力降低了24%. | 关键词 | 喷熔修形;疲劳强度;应力集中系数;残余应力; | 焊接学报 | 2011 |  | 41 | 07 | 55 | 58
[5 empty] | 王东坡 | 天津大学
[5 empty] | 邓彩艳 | 天津大学
521 |  |  | Zn-Mg钎料钎焊镁合金AZ31B的显微组织与力学性能 | 中文 | 马力 | 郑州机械研究所 | 为了连接变形镁合金AZ31B母材,以Zn-Mg钎料对变形镁合金AZ31B进行了高频感应钎焊,研究了Zn-Mg钎料的显微组织、钎焊接头的显微组织及力学性能.采用X射线衍射仪、扫描电镜、X射线能谱分析仪等分析了钎焊接头的界面组织及钎缝物相,测试了钎焊接头的强度及界面组织的显微硬度.结果表明,Zn-Mg钎料与母材AZ31B发生强烈合金反应在钎缝中生成α-Mg基体和α-Mg+γ-MgZn共析组织,Zn-Mg钎料的原始显微组织消失.钎焊接头中α-Mg+γ-MgZn共析组织的显微硬度最高,钎焊对接接头平均抗拉强度为51 MPa,钎焊搭接接头平均抗剪强度达到36 MPa.钎焊接头的断裂形式为沿晶脆性断裂,断裂主要发生在α-Mg+γ-MgZn共析组织处. | 关键词 | AZ31B;Zn-Mg钎料;感应钎焊;共析组织;接头强度; | 焊接学报 | 2011 |  | 41 | 07 | 59 | 62
[5 empty] | 龙伟民 | 郑州机械研究所
[5 empty] | 乔培新 | 郑州机械研究所
[5 empty] | 贺定勇 | 北京工业大学
[5 empty] | 李晓延 | 北京工业大学
522 |  |  | 铝合金脉冲MIG焊焊丝伸出长度视觉检测控制 | 中文 | 卢立晖 | 兰州理工大学 | 针对铝合金脉冲MIG焊过程焊丝伸出长度的视觉控制进行了研究.设计了基于视觉传感的焊丝伸出长度模糊PID闭环控制系统,采用基于xPC的实时目标环境,建立了铝合金脉冲MIG焊快速原型的控制平台,并进行了铝合金脉冲MIG焊焊丝伸出长度视觉控制试验.结果表明,在铝合金脉冲MIG焊过程中,视觉传感的方法能够满足焊丝伸出长度稳定性的控制,且利用模糊PID控制器建立的快速原型视觉传感控制系统可以实现铝合金脉冲MIG焊丝伸出长度的良好控制,具有较强的鲁棒性和快速响应能力. | 关键词 | 焊丝伸出长度控制;视觉传感;模糊PID;脉冲MIG焊; | 焊接学报 | 2011 |  | 41 | 07 | 63 | 66
[5 empty] | 石玙 | 兰州理工大学
[5 empty] | 黄健康 | 兰州理工大学
[5 empty] | 樊佳伟 | 兰州理工大学
[5 empty] | 樊丁 | 兰州理工大学
523 |  |  | 316L不锈钢扩散焊接头在酸性氯化钠溶液中的应力腐蚀行为 | 中文 | 黄毓晖 | 华东理工大学 | 针对扩散焊接工艺整体受热的特殊性,采用固溶处理改善焊接过程可能出现的敏化问题.研究采用慢应变速率拉伸试验(SSRT)评价80℃时316L奥氏体不锈钢扩散焊接头在两种不同盐酸浓度的NaCl溶液中的应力腐蚀开裂(SCC)行为.测定了焊接接头的显微硬度分布,分析了扩散焊接头的力学性能与抗应力腐蚀性能之间的相关性.结果表明,应力腐蚀开裂发生在扩散焊接头处,焊接过程中并没有出现明显的敏化,焊后的固溶处理能改善焊接接头在该腐蚀环境下的抗应力腐蚀性能. | 关键词 | 316L;扩散焊接头;慢应变速率拉伸试验;应力腐蚀开裂;固溶处理; | 焊接学报 | 2011 |  | 41 | 07 | 67 | 70
[5 empty] | 杨博 | 华东理工大学
[5 empty] | 轩福贞 | 华东理工大学
[5 empty] | 涂善东 | 华东理工大学
524 |  |  | 数字控制复合型高频脉冲TIG焊接系统及其工艺特性 | 中文 | 闫思博 | 北京工业大学 | 针对现有开关电源的动特性限制,难以实现高频(≥20 kHz)脉冲电流输出.采用新型主电路拓扑结构,辅以DSP(数字信号处理器)和CPLD(复杂可编程逻辑器件)为控制核心的数字化控制系统,研制了数字控制复合型高频脉冲TIG焊接系统.设计有效的时序控制方案和电源外特性控制方案并配合切实有效的控制算法及保护电路,实现了与现有TIG焊工艺过程的有效复合,可进行稳定的高频焊接.结果表明,复合型高频脉冲TIG焊具有良好的工艺特性,表现为铝合金焊缝熔合线两侧的气孔显著减少,并在熔合线母材侧形成明显细晶区.从而开创了一种新型高品质焊接热源. | 关键词 | 数字控制;复合型;高频脉冲;工艺特性; | 焊接学报 | 2011 |  | 41 | 07 | 71 | 74
[5 empty] | 宋永伦 | 北京工业大学
[5 empty] | 张万春 | 中国航天科技集团公司
[5 empty] | 罗传光 | 中国航天科技集团公司
525 |  |  | 预合金粉对金刚石复合体组织结构影响及机理分析 | 中文 | 丁天然 | 郑州机械研究所 | 文中以热压烧结金刚石刀头胎体材料为研究对象,对比分析了添加不同比例的FCu14预合金粉对金刚石刀头孔隙率、硬度、抗剪强度、抗弯强度等性能的影响.结果表明,随着FCu14预合金粉含量的增加,胎体合金成分均匀化,微细的铁基胎体被铜基粘结相均匀地包围,减少了孔隙的存在.胎体的孔隙率明显降低,孔隙均匀细小,因而金刚石刀头胎体硬度逐渐升高.胎体孔隙率的降低使得孔隙率对材料基体的割裂作用降低,相应的材料中的微观缺陷也就越少,从而使得其抗剪强度和抗弯强度提高.但加入量过高会使胎体硬度增加过大,导致胎体的韧性大幅度下降,脆性显著增加,脆性的增加会使得断口中韧窝的数量急剧减少,其相应的强度就会降低. | 关键词 | 预合金粉;金刚石复合体;胎体性能;组织结构; | 焊接学报 | 2011 |  | 41 | 07 | 75 | 78
[5 empty] | 龙伟民 | 郑州机械研究所
[5 empty] | 乔培新 | 郑州机械研究所
[5 empty] | 裴夤崟 | 郑州机械研究所
526 |  |  | 超超临界机组奥氏体/马氏体异种钢接头蠕变数值模拟 | 中文 | 李太江 | 西安热工研究院有限公司 | 采用有限元方法对超超临界火电机组中新型奥氏体耐热钢HR3C/马氏体耐热钢T91异种钢接头在600℃/42.26 MPa内压作用下的最大蠕变主应力、von Mises等效应力和应力三轴度进行了数值模拟.结果表明,对于HR3C/T91异种钢接头,最大主应力峰值位于焊缝/T91界面附近区域,蠕变孔洞易于在焊缝/T91界面区域形成;von Mi-ses等效应力峰值同样位于焊缝/T91界面附近区域,因而,焊缝/T91界面区域内的蠕变孔洞易于扩张;应力三轴度的峰值分别位于HR3C/焊缝和焊缝/T91界面处,与界面重合.焊缝/T91界面处的应力三轴度数值较大、变化较小,采用应力三轴度可以更准确地描述HR3C/T91异种钢接头界面蠕变孔洞扩张及裂纹扩展特性,焊缝/T91界面为接头的薄弱环节. | 关键词 | 奥氏体耐热钢;马氏体耐热钢;最大主应力;等效应力;应力三轴度; | 焊接学报 | 2011 |  | 41 | 07 | 79 | 82
[5 empty] | 姚兵印 | 西安热工研究院有限公司
[5 empty] | 刘福广 | 西安热工研究院有限公司
[5 empty] | 张建强 | 武汉大学
[5 empty] | 章应霖 | 武汉大学
527 |  |  | Nd:YAG激光-脉冲MAG复合热源焊熔滴过渡分析 | 中文 | 吴艳明 | 中国机械科学研究院哈尔滨焊接研究所 | 采用高速摄像技术拍摄熔滴形成、长大及脱落的过程,观测并分析激光加入对电弧焊熔滴过渡的影响.结果表明,发现激光改变了熔滴的空间飞行轨迹、过渡稳定性、熔滴过渡模式.并从熔滴受力角度建立了脉冲MAG焊接熔滴力学模型,分析了激光加入后熔滴受力状态的改变情况.分析发现复合激光后,脉冲MAG熔滴还受到额外两个力的作用,即激光小孔产生的高速向上喷发的金属蒸气对熔滴过渡的反推力和激光及光致蒸气等离子体对熔滴的热辐射而使被辐射面的液态熔滴金属高速蒸发而产生的反推力,这些反推力在光丝间距小于2 mm,会阻碍熔滴过渡;并且电磁力的方向偏向激光小孔.Nd:YAG激光-脉冲MAG复合热源焊接熔滴过渡稳定性受光丝间距、激光能量、离焦量等参数影响. | 关键词 | Nd:YAG激光;脉冲MAG复合热源焊接;熔滴过渡;高速摄像;受力分析; | 焊接学报 | 2011 |  | 41 | 07 | 83 | 86
[5 empty] | 王威 | 中国机械科学研究院哈尔滨焊接研究所
[5 empty] | 林尚扬 | 中国机械科学研究院哈尔滨焊接研究所
[5 empty] | 王旭友 | 中国机械科学研究院哈尔滨焊接研究所
528 |  |  | 穿孔等离子弧焊接热场和流场的数值模拟 | 中文 | 张涛 | 山东大学 | 考虑熔池和小孔的耦合作用,建立了穿孔等离子弧焊接热过程的三维瞬态模型.采用焓孔隙度法处理了凝固熔化过程中相变潜热以及动量损耗问题.基于流体体积函数法(VOF)对小孔界面实施追踪.对等离子弧焊从小孔形成到穿孔的瞬态演变行为、熔池流场的动态变化过程进行了数值模拟.开展了穿孔等离子弧焊接试验,对数值模拟结果进行了试验验证.结果表明,计算得到的流场数量级符合实际,而且得到的熔合线走向与试验结果基本吻合. | 关键词 | 穿孔等离子弧焊接;小孔;流体流动;数值模拟; | 焊接学报 | 2011 |  | 41 | 07 | 87 | 90
[5 empty] | 武传松 | 山东大学
529 |  |  | 7075铝合金与H68黄铜的搅拌摩擦焊组织分析 | 中文 | 崔占全 | 燕山大学 | 采用金相显微镜对7075铝合金与H68黄铜异种材料搅拌摩擦焊接头组织进行观察、采用X射线衍射仪(XRD)对焊接接头中相结构进行分析,并采用显微硬度计对焊接接头硬度分布进行测试.结果表明,搅拌针的旋转频率为1 100 r/min,焊接速度为80 mm/min时,焊接接头未形成金属间化合物,焊核区晶粒细化,且显微硬度值增加,为明显再结晶等轴晶;焊核区铝与铜以片层状及旋涡状很好的结合在一起. | 关键词 | 搅拌摩擦焊;铝合金;黄铜;显微组织; | 焊接学报 | 2011 |  | 41 | 07 | 91 | 94
[5 empty] | 李达 | 燕山大学
[5 empty] | 孙明辉 | 燕山大学
[5 empty] | 郭宇星 | 燕山大学
530 |  |  | CO2激光拼焊的光与声信号分析 | 中文 | 孟宣宣 | 华中科技大学 | 采用自行研制的多传感器激光焊接实时监测系统,以CO2激光拼焊过程中的蓝紫光辐射(400~440 nm)、红外辐射(1 200~1 700 nm)以及可听声(20~20 kHz)等三种信号作为被检测参量,进行了信号的在线采集与记录,通过时域、频域以及时频分析,实现信号中有效信息的挖掘.结果表明,7 000 Hz以上的高频段光声信号成分,尤其是蓝紫光信号,较好地反映了熔池与小孔的稳定性,可以用于识别间隙过大造成的焊缝质量问题. | 关键词 | 激光焊接;拼缝间隙;可听声;蓝紫光;红外辐射; | 焊接学报 | 2011 |  | 41 | 07 | 95 | 99
[5 empty] | 王春明 | 华中科技大学
[5 empty] | 胡席远 | 华中理工大学
531 |  |  | 焊接热循环过程中氢陷阱热释放的数值分析 | 中文 | 王征 | 解放军海军部队 | 基于焊接热循环过程的特点,分别提出了热循环的升温段和冷却段过程中氢陷阱的热释放的动力学模型,并运用数值分析的方法,对焊接热循环中氢陷阱的热释放过程进行了研究.结果表明,高强度低合金钢的多层多道焊中,前一焊道受后续焊道的热循环作用下,焊道中的氢陷阱存在热释放过程,且弱氢陷阱在热循环的升温段就基本完全被释放出去,而稳定性较强的强氢陷阱在整个热循环中只有少量的氢被释放;热循环的层间温度、峰值温度和冷却时间的增加都会使陷阱的氢释放比率有相应的增加,而加热速度的增加,陷阱的氢释放比率下降.氢陷阱在焊接热循环中的氢释放过程,经分析对多层多道焊的焊缝去氢作用明显,可以有效的降低焊缝发生氢致裂纹的风险. | 关键词 | 热循环;氢陷阱;热释放;模型; | 焊接学报 | 2011 |  | 41 | 07 | 100 | 104
[5 empty] | 桂赤斌 | 海军工程大学
[5 empty] | 陈文君 | 海军工程大学
532 |  |  | 基于遗传神经网络的焊接接头力学性能预测系统 | 中文 | 刘立鹏 | 江苏省苏州热工研究院 | 文中广泛收集和整理企业第一线的焊接工艺和焊接接头力学性能数据,并建立起相关数据库.应用遗传算法优化BP神经网络,建立焊接接头力学性能预测模型,实现碳钢、低合金高强钢以及不锈钢的抗拉强度、屈服强度、断后伸长率以及断面收缩率等力学性能指标预测.结果表明,材料成分和焊接工艺为影响接头力学性能的主要参数,应用遗传算法优化BP神经网络建立焊接头力学性能预测模型,可以达到较理想的预测精度. | 关键词 | 神经网络;遗传算法;力学性能预测; | 焊接学报 | 2011 |  | 41 | 07 | 105 | 108
[5 empty] | 王伟 | 江苏省苏州热工研究院
[5 empty] | 董培欣 | 江苏省苏州热工研究院
[5 empty] | 魏艳红 | 南京航空航天大学
533 |  |  | 双丝GMAW焊接的电弧干扰和中断分析 | 中文 | 王飞 | 上海交通大学 | 为了进一步了解双丝焊接过程中电弧干扰的规律以及有规律的断弧现象,设计了不同焊接电流参数值的匹配系列试验,同步拍摄了电弧形态并采集了两电弧的电流、电压波形.通过理论推导出的双丝电弧的偏移量公式分析了上述试验结果并得到了基本符合的结论:增大另一电弧与该电弧的电流比例,该电弧中断频率增加.最后将高速摄影拍摄到的电弧图片与采集到的电流、电压波形图相结合,分析电弧中断现象的循环过程.结果表明,通过合理的参数匹配可以避免断弧的产生. | 关键词 | 双丝;电弧干扰;断弧;电弧偏移; | 焊接学报 | 2011 |  | 41 | 07 | 109 | 112
[5 empty] | 华学明 | 上海交通大学
[5 empty] | 马晓丽 | 上海交通大学
[5 empty] | 吴毅雄 | 上海交通大学
[5 empty] | 曹能 | 宝山钢铁股份有限公司
[5 empty] | 钱伟芳 | 宝山钢铁股份有限公司
534 |  |  | 石油钻杆形变热处理摩擦焊工艺 | 中文 | 周军 | 中国机械科学研究院哈尔滨焊接研究所 | 对石油钻杆37CrMnMo管体和42CrMoA管接头进行了形变热处理摩擦焊接,对接头金相组织和力学性能分析检测.结果表明,接头完全淬火区晶粒度达到8级,不完全淬火区窄且其被形变区完全覆盖,回火后不完全回火区组织为回火索氏体+铁素体或碳化物过分长大的回火索氏体;管体和管接头热影响区的硬度最大下降幅度分别仅为6.9%和4.2%;接头屈服强度比为0.905,冲击吸收功平均达95 J,拉伸试验断裂位置为37CrMnMo管体侧母材,接头力学性能均超出国家标准SY/T5561—1999和美国石油学会标准APISPEC5D的要求,表明形变热处理克服了石油钻杆摩擦焊接头韧度大幅降低和热处理热影响区边界硬度下降的难题. | 关键词 | 摩擦焊;石油钻杆;形变热处理;组织性能; | 焊接学报 | 2011 |  | 41 | 08 | 1 | 4
[5 empty] | 秦国梁 | 山东大学
[5 empty] | 齐秀滨 | 中国机械科学研究院哈尔滨焊接研究所
535 |  |  | 焊接热输入对800MPa超级钢焊接接头组织性能的影响 | 中文 | 赵洪运 | 哈尔滨工业大学 | 对800 MPa超级钢不同焊接热输入作用下HAZ组织和性能进行了研究.结果表明,800 MPa超级钢在焊接热循环作用下HAZ晶粒明显长大,随着焊接热输入的增大,晶粒长大的趋势越显著;HAZ包含有超低碳贝氏体和细小铁素体等组织,过热区组织在焊接热循环的作用下变化明显,是断裂裂纹的发源地;不同焊接热输入下,整个HAZ的硬度与母材相比有所降低,且在靠近母材和靠近熔合线附近存在两个明显的软化区域;随着焊接热输入的增大,焊接接头屈服强度逐渐降低. | 关键词 | 超级钢;低碳贝氏体;软化区; | 焊接学报 | 2011 |  | 41 | 08 | 5 | 8
[5 empty] | 刘甲坤 | 哈尔滨工业大学
[5 empty] | 骆宗安 | 东北大学
[5 empty] | 胡海峰 | 哈尔滨工业大学
[5 empty] | 王国栋 | 东北大学
536 |  |  | 一种基于WMM的超声信号噪声抑制新方法 | 中文 | 迟大钊 | 哈尔滨工业大学 | 超声衍射时差(time of flight diffraction,TOFD)法存在接收的缺陷衍射信号能量低、易于被噪声干扰的问题.为了解决这一问题,根据TOFD法检测过程中两相邻测点回波中缺陷信号具强相关性、噪声信号具随机性的特点,在传统小波模极大值(waveletmodular maximum,WMM)方法的基础上,提出一种改进的噪声抑制技术.分别利用传统和改进的WMM方法对计算机仿真信号及焊缝实测信号进行处理.结果表明,和传统的WMM方法相比较,改进方法对噪声的抑制更为有效,对不同性质的噪声具有更好的适应性,能够在很大程度上提高缺陷信号的辨识能力. | 关键词 | 超声衍射时差法;噪声抑制;小波模极大值; | 焊接学报 | 2011 |  | 41 | 08 | 9 | 12
[5 empty] | 刚铁 | 哈尔滨工业大学
537 |  |  | 变极性TIG焊接电源功率因数校正控制策略 | 中文 | 丁坤 | 河海大学 | 对变极性TIG焊电源的输出功率进行研究,发现其输出功率随变极性周期和占空比变化而变化,EP(钨极接正)时的功率远大于EN(钨极接负)时的功率.这种周期性变化输出功率会导致弧焊电源周期性地从电网抽取能量.当采用常规的PFC(功率因数校正)电路和控制策略也会给输入电流带来奇次谐波、偶次谐波、间谐波、直流分量、三相不平衡等"污染."提出了一种基于负载观测器(load observer,LOB)的PFC控制策略,有效解决变极性焊接电弧这类负载周期性变化电源的PFC控制问题.结果表明,该方法可以抑制由于周期性负载导致的谐波"污染",使整机接近于单位功率因数. | 关键词 | 变极性;功率因数校正;周期性负载;负载观测器; | 焊接学报 | 2011 |  | 41 | 08 | 13 | 16
[5 empty] | 姚河清 | 河海大学
538 |  |  | 铝合金电流强化激光焊接焊缝组织及性能 | 中文 | 张新戈 | 哈尔滨工业大学 | 采用电流强化激光焊接方法对3.0 mm厚的2219-T6铝合金板材进行堆焊,研究了电流对激光焊缝宏观和微观组织、气孔缺陷以及力学性能的影响.试验发现,引入电流后,焊缝区的晶粒发生明显细化,促使粗大的柱状晶转变为细小的等轴晶;而且消除了激光焊缝中央存在的羽毛状晶.与激光焊接相比,电流强化激光焊接焊缝中的气孔明显减少,接头抗拉强度明显提高.结果表明,引入电流后,焊接过程变得稳定使气孔缺陷减少,电磁搅拌作用和焦耳热效应均有利于焊缝组织细化,提高焊缝强度. | 关键词 | 激光焊接;电流;组织;抗拉强度;铝合金; | 焊接学报 | 2011 |  | 41 | 08 | 17 | 20
[5 empty] | 雷正龙 | 哈尔滨工业大学
[5 empty] | 郭新建 | 哈尔滨工业大学
[5 empty] | 陈彦宾 | 哈尔滨工业大学
539 |  |  | TC4/Ta-W合金异种金属电子束焊接 | 中文 | 陈国庆 | 哈尔滨工业大学 | 对TC4/Ta-W合金电子束焊接进行了研究,采用偏向钽钨合金一侧进行焊接的方式进行分析.电子束焊接接头成形良好,在一定偏束量时焊缝中Ta和W元素含量较高,焊缝组织为以β钛为基的固溶体组织,无脆性化合物生成,存在富钽区和贫钽区.焊缝中元素分布不均匀,在偏束量为0.6 mm时焊缝中含钛相对较多,约为60%,而钽钨母材熔化相对较少,约占40%.当偏束量为0.4 mm时焊缝的最高抗拉强度达到714MPa,基本与钽钨合金母材等强,断裂发生在焊缝处.钽钨侧热影响区硬度较母材降低,钛侧熔合线处出现硬度最大值. | 关键词 | TC4/Ta-W合金;异种金属;电子束焊接; | 焊接学报 | 2011 |  | 41 | 08 | 21 | 24
[5 empty] | 张秉刚 | 哈尔滨工业大学
[5 empty] | 吴双辉 | 哈尔滨工业大学
[5 empty] | 冯吉才 | 哈尔滨工业大学
[5 empty] | 孙毅 | 哈尔滨工业大学
540 |  |  | CO2焊/喷射高碳铬铁合金粉复合堆焊层耐磨性 | 中文 | 袁凯峰 | 佳木斯大学 | 采用CO2焊/喷射送粉复合堆焊新方法,通过喷射高碳铬铁粉体,研究送粉量及送粉气流量对堆焊层硬度及耐磨性的影响,并通过XRD,TEM等分析方法研究了堆焊层组织结构与耐磨性的影响规律.结果表明,当送粉速度800 g/h,送粉气体流量5L/min时,堆焊层硬度为55 HRC,耐磨性与单纯H08Mn2Si焊丝堆焊相比提高了4倍;喷入高碳铬铁后,加速了熔池的冷却速度,增加了不平衡组织的产生,促使堆焊层产生大量的位错緾结、板条马氏体的断裂和扭曲变形、孪晶马氏体不规则排列;喷入的高碳铬铁可作为生核质点,使焊缝晶粒尺寸细小,产生碳化铬等硬质相,提高了堆焊层的耐磨性. | 关键词 | 二氧化碳气体保护焊;喷射送粉;高碳铬铁;耐磨性; | 焊接学报 | 2011 |  | 41 | 08 | 25 | 28
[5 empty] | 尹柯 | 佳木斯大学
[5 empty] | 王军 | 佳木斯大学
[5 empty] | 李慕勤 | 佳木斯大学
541 |  |  | 引弧过程的物理特征 | 中文 | 石里男 | 北京工业大学 | 利用光谱诊断系统对TIG焊接触引弧阶段进行了观测.发现了该过程中存在着贡献电子的主体电离元素的变换现象.在引弧初始阶段,金属元素是电子的主要贡献者,而后则以保护气体元素激发提供电子为主.文中应用Hα谱线的Stark展宽计算了引弧阶段的电子密度,并通过对引弧过程这一可重复弛豫现象的讨论,分析了该过程的统计规律性.文中同时进行了激光辅助引弧和MIG焊引弧的对比试验,观察到引弧过程中亦存在着类似前述的规律.结果表明,焊接引弧的这一物理特征具有认识上的普遍适用性. | 关键词 | 钨极氩弧焊引弧;光谱诊断;电子密度;激光辅助引弧;熔化极氩弧焊引弧; | 焊接学报 | 2011 |  | 41 | 08 | 29 | 32
[5 empty] | 宋永伦 | 北京工业大学
[5 empty] | 肖天骄 | 北京工业大学
[5 empty] | 冉国伟 | 北京工业大学
542 |  |  | T形接头的焊接温度场三维动态有限元模拟 | 中文 | 黎超文 | 中国石油大学(华东) | 采用有限元分析软件SYSWELD,建立了三维有限元模型,考虑材料物理性能参数随温度变化、对流和辐射散热以及相变潜热等因素的影响,对低碳低合金钢T形接头的焊接温度场三维动态过程进行了计算,获得其温度场的分布规律,考察了不同时刻的温度场云图和不同位置的焊接热循环,研究了换热系数对温度场分布的影响,并对计算结果进行了分析和试验验证.结果表明,计算结果和试验测量值基本吻合. | 关键词 | 丁字形接头;有限元模拟;换热系数;温度场; | 焊接学报 | 2011 |  | 41 | 08 | 33 | 36
[5 empty] | 王勇 | 中国石油大学(华东)
[5 empty] | 李立英 | 中国石油大学(华东)
[5 empty] | 韩涛 | 中国石油大学(华东)
543 |  |  | HS-80高强钢焊丝激光-MAG复合焊熔敷金属特性 | 中文 | 雷振 | 中国机械科学研究院哈尔滨焊接研究所 | 研究了HS-80焊丝激光-MAG复合焊和MAG焊两种焊接方法的熔敷金属特性.与MAG焊相比,激光-MAG复合焊熔敷金属的屈服强度、抗拉强度和冲击韧度显著提高,熔敷金属的组织更加细小,合金元素过渡系数增大.高速焊接导致的熔池金属冷却速度快及熔池金属流动性的增加是导致复合焊熔敷金属组织细化的主要原因.焊缝金属中Ti,Mo等细化晶粒元素含量的增加也是焊缝组织发生细化的一个重要原因.熔敷金属组织晶粒细化及由合金元素过渡系数增大而引起的合金元素含量的增加是激光-MAG复合焊熔敷金属综合力学性能提高的主要原因. | 关键词 | 低合金高强钢焊丝;熔敷金属;激光;复合焊; | 焊接学报 | 2011 |  | 41 | 08 | 37 | 41
[5 empty] | 滕彬 | 中国机械科学研究院哈尔滨焊接研究所
[5 empty] | 王旭友 | 中国机械科学研究院哈尔滨焊接研究所
赵旭东
544 |  |  | 7A52铝合金搅拌摩擦焊焊缝第二相分析及微区电位测试 | 中文 | 张平 | 解放军装甲兵工程学院 | 7A52铝合金搅拌摩擦焊焊缝第二相的种类、大小、分布和电位等都对材料的腐蚀行为有重要的影响.采用光学显微镜、扫描电镜、能谱分析仪、扫描开尔文探针力显微镜分析了焊缝中的第二相,并测试了其微区电位.结果表明,焊缝各区域第二相的组成主要为弥散分布的AlFeMnSi和Mg2Si,它们的尺寸约为几微米,电位都低于基体.Mg2Si的电位值低于AlFeMnSi,故在腐蚀环境中,Mg2Si更容易腐蚀.这为深入分析7A52铝合金搅拌摩擦焊焊缝的腐蚀行为奠定了基础. | 关键词 | 7A52铝合金;搅拌摩擦焊;焊缝;第二相;微区电位; | 焊接学报 | 2011 |  | 41 | 08 | 42 | 44
[5 empty] | 李奇 | 解放军装甲兵工程学院
[5 empty] | 赵军军 | 解放军装甲兵工程学院
545 |  |  | TIG焊接过程中熔池对流形式的示踪分析 | 中文 | 李冬杰 | 中国科学院金属研究所 | 为验证传统钨极惰性气体保护焊接过程和双层气流保护焊接过程的熔池表面对流形式,确定双层气流保护焊接方法的熔池深度增加机理,试验研究以钨颗粒为示踪相,焊前将300～500μm的钨颗粒均匀涂覆于焊件表面,同时在熔池底部两侧插入钨板,将焊接熔池中心区域和边缘区域阻隔开.传统钨极惰性气体保护焊接方法在熔池表面产生外向对流,钨颗粒随对流集中于熔池边缘;双层气流保护焊接方法在熔池表面产生内向对流,钨颗粒随内对流集中于熔池中心.结果表明,示踪试验确定了熔池流动方向,为活性组元改变熔池表面对流方向提供了试验验证. | 关键词 | 钨极惰性气体保护焊;示踪试验;熔池对流;钨颗粒; | 焊接学报 | 2011 |  | 41 | 08 | 45 | 48
[5 empty] | 陆善平 | 中国科学院金属研究所
[5 empty] | 李殿中 | 中国科学院金属研究所
[5 empty] | 李依依 | 中国科学院金属研究所
546 |  |  | 镁合金/不锈钢激光-TIG复合焊的数值分析 | 中文 | 李迅波 | 电子科技大学 | 应用Nd:YAG激光-TIG(非熔化极氩弧焊)复合焊接技术对AZ31B镁合金板和304L不锈钢板进行异种材料对接焊.根据复合焊接的能量耦合机理,建立了基于双椭圆平面分布、双椭球体积分布和旋转-高斯体积分布相结合的复合焊接热源模型,利用有限元数值模拟,分析了复合焊接温度场及残余应力分布.结果表明,对异种材料而言,焊缝处温度场差别较大,且镁合金侧的残余应力较高. | 关键词 | 镁合金;不锈钢;复合焊接;残余应力; | 焊接学报 | 2011 |  | 41 | 08 | 49 | 52
[5 empty] | 吴刚 | 电子科技大学
[5 empty] | 曾志 | 电子科技大学
[5 empty] | 王锦夏 | 成都焊研威达自动焊接有限公司
[5 empty] | 赵刚 | 成都焊研威达自动焊接有限公司
547 |  |  | Sn-9Zn-xPr钎料钎焊性能及显微组织 | 中文 | 薛鹏 | 南京航空航天大学 | 研究了稀土元素Pr的添加量对Sn-9Zn无铅钎料的润湿性能、显微组织和焊点力学性能的影响.结果表明,镨的加入不仅改善了钎料的润湿性能和抗氧化性能,而且细化了钎料基体中的富锌相,使得界面组织更为稳定,有利于焊点可靠性的改善;Sn-9Zn无铅钎料中镨的添加量为质量分数0.08%时,钎料的润湿性能最佳,综合性能最好;当镨的添加量达到并超过质量分数0.1%时,Sn-9Zn组织内出现了大量的Sn-Pr化合物,导致了钎料中锡须的生长. | 关键词 | 稀土元素镨;润湿性能;显微组织;力学性能;锡须; | 焊接学报 | 2011 |  | 41 | 08 | 53 | 56
[5 empty] | 薛松柏 | 南京航空航天大学
[5 empty] | 沈以赴 | 南京航空航天大学
[5 empty] | 叶焕 | 南京航空航天大学
[5 empty] | 肖正香 | 湖南省三一重工股份有限公司
548 |  |  | 基于多物理环境顺序耦合法的联合弧特性分析 | 中文 | 孟建兵 | 山东理工大学 | 由于转移弧和非转移弧的并存以及电、磁、热、流等物理现象的复杂耦合作用,使得传统数值方法分析联合弧射流特性较为困难.依据磁流体动力学和电磁学理论建立联合型等离子体弧的三维数学模型,利用物理环境顺序耦合法对多场复杂耦合的联合弧进行有限元迭代计算,并分析工作电流、气体流量相关工艺参数对联合弧射流温度特性的影响.结果表明,联合型等离子体弧射流特性的仿真结果与检测结果基本相符,其分布规律以及同工艺参数间的关系有着自己显著的特点. | 关键词 | 物理环境;顺序耦合法;联合弧;特性分析; | 焊接学报 | 2011 |  | 41 | 08 | 57 | 60
[5 empty] | 徐文骥 | 大连理工大学
[5 empty] | 董小娟 | 山东理工大学
[5 empty] | 尹占民 | 山东理工大学
549 |  |  | 椭球压力容器开孔切割机器人运动控制算法 | 中文 | 刘涛 | 哈尔滨工程大学 | 针对椭球压力容器开孔和坡口切割问题,研制了一种专用的四自由度开孔切割机器人.介绍了切割机器人的机械结构及工作原理;利用空间解析几何原理建立了极坐标系下椭球壳体上开孔的相贯线数学模型;推导了坡口角度计算公式和变角度切割时四轴联动的控制算法;通过直线插补算法获得了机器人的理想运动轨迹;为克服切割机器人安装定位及壳体变形等误差因素,在理论计算的基础上,通过示教补偿对机器人的理论轨迹进行修正.结果表明,切割机器人实现了椭球开孔及坡口切割,切割质量满足工艺要求. | 关键词 | 切割机器人;坡口切割;相贯线计算;插补; | 焊接学报 | 2011 |  | 41 | 08 | 61 | 64
[5 empty] | 王宗义 | 哈尔滨工程大学
[5 empty] | 杜宏旺 | 哈尔滨工程大学
[5 empty] | 解巨军 | 大庆油田工程建设有限责任公司
550 |  |  | 62Sn36Pb2Ag钎料中Ag元素对AgCu/SnPbAg/CuBe焊缝性能的影响 | 中文 | 丁颖 | 北京市控制工程研究所 | 分别采用62Sn36Pb2Ag钎料和63Sn37Pb共晶钎料焊接AgCu合金块和CuBe合金片进行试验,对比分析两种钎料形成的焊缝性能和显微组织结构,阐述了62Sn36Pb2Ag钎料中Ag元素的存在对AgCu/SnPbAg/CuBe焊缝性能的影响机制.结果表明,62Sn36Pb2Ag钎料中的Ag元素对于润湿铺展状态的改变有利于控制焊缝内部气孔含量,弥散分布于焊缝内部的Ag3Sn颗粒状结构能够有效钉扎位错而提高焊缝强度,钎焊温度下银含量接近饱和的状态有效抑制了界面附近脆性Ag3Sn相的局部富集,优化了焊缝显微组织. | 关键词 | 锡铅银钎料;银基合金;钎焊; | 焊接学报 | 2011 |  | 41 | 08 | 65 | 68
[5 empty] | 申坤 | 北京市控制工程研究所
[5 empty] | 张冉 | 北京工业大学
551 |  |  | 低扰动静电探针对TIG电弧载流区的分析 | 中文 | 李渊博 | 兰州理工大学 | 为了认识TIG电弧载流区特性,确定载流区作用范围,采用一种低扰动静电探针,测定弧柱区轴向不同截面内的悬浮探针电位及偏置探针电流.结果表明,探针施加负偏置电压时,测得的离子饱和电流,其分布半径与电弧载流区半径相当;施加正偏置电压时,测量得到电子饱和电流,通过其分布半径可确定电弧半径;沿电弧轴向,载流区和电弧半径在阳极附近最大,并向阴极递减;电弧外围负离子区对探针的作用使悬浮探针电位降低,当探针裸露长度减小为5～6 mm时,该影响可忽略. | 关键词 | 低扰动静电探针;载流区;电弧;探针裸露长度; | 焊接学报 | 2011 |  | 41 | 08 | 69 | 72
[5 empty] | 朱亮 | 兰州理工大学
552 |  |  | 2519铝合金角接结构的搅拌摩擦焊 | 中文 | 马慧坤 | 中南大学 | 利用自行研制的搅拌摩擦焊机采用一种搅拌摩擦焊外侧角接的新方法对厚度为22 mm的2519铝合金进行了角接焊接试验,并对焊缝的微观组织、硬度等进行了分析.分析了搅拌针断裂原因及得出其断裂方式为剪切断裂.结果表明,搅拌摩擦焊外侧角接焊接的方法能够有效地进行角接焊接;合理的焊接工艺和搅拌针形状是焊接的关键;旋转频率在30～40 rad/s,焊接速度在90～120 mm/min的范围内都可以获得良好的接头外观. | 关键词 | 搅拌摩擦焊;外侧角接;2519铝合金; | 焊接学报 | 2011 |  | 41 | 08 | 73 | 76
[5 empty] | 贺地求 | 中南大学
[5 empty] | 刘金书 | 中南大学
553 |  |  | Q345桥梁钢焊接接头超高周疲劳性能 | 中文 | 方冬慧 | 四川大学锦城学院 | 采用超声疲劳振动技术研究了桥梁钢Q345qC的母材和圆形对接焊接接头试件的高周与超高周疲劳性能.试验发现,在105～109循环周次内焊接接头的疲劳性能远低于母材,且无论是母材还是焊接接头其S-N曲线都是呈连续下降趋势.当母材服役超过107周次,焊接接头服役超过5×106周次以后,试件仍然发生疲劳断裂.结果表明,焊接接头试件断口位置主要位于熔合区的焊趾处或焊接接头表面几何非连续处;在高应力区,疲劳失效多发生于接头表面几何非连续处,在低应力区,疲劳失效多发生于焊趾处. | 关键词 | 超高周疲劳;焊接接头;超声疲劳振动技术;应力-寿命曲线;断口特征; | 焊接学报 | 2011 |  | 41 | 08 | 77 | 80
[5 empty] | 刘永杰 | 四川大学
[5 empty] | 陈宜言 | 广东省深圳市市政工程设计院
[5 empty] | 王清远 | 四川大学
554 |  |  | 铸铁表面激光熔凝行为及温度场数值模拟 | 中文 | 伊鹏 | 中国石油大学(华东) | 为明确铸铁表面激光熔凝过程的热响应规律,考虑随温度变化的材料热物性参数和相变潜热影响,建立铸铁表面激光动态熔凝的三维数值模型并进行了验证,预测值与试验值吻合良好,采用该模型分析了热响应温度场规律及不同工艺参数的映射关系.结果表明,铸铁表面激光熔凝较钢材可获得更大的熔透深度,熔池内、外形成较大温度梯度且分别以深、宽方向分量为主,降低扫描速度和减小光斑尺寸可以获得更大的温度梯度;熔池尺寸随扫描速度和光斑半径的增大而减小,提高激光扫描速度并减小光斑尺寸可以增大凝固相变速度. | 关键词 | 激光熔凝;铸铁;数值模拟;瞬态温度场;熔池; | 焊接学报 | 2011 |  | 41 | 08 | 81 | 84
[5 empty] | 刘衍聪 | 中国石油大学(华东)
[5 empty] | 石永军 | 中国石油大学(华东)
[5 empty] | 姜浩 | 中国石油大学(华东)
555 |  |  | 含铒铝合金TIG焊接头组织与性能 | 中文 | 靳立坤 | 北京工业大学 | 为了研究Er元素对焊缝的强化作用及机理,对含Er元素铝合金进行TIG重熔焊试验,通过对接头组织结构观察和力学性能测试,发现在焊缝的晶界处有初生Al3Er相析出,但与母材相比析出相数量较少,在晶界处未形成连续的环状,次生Al3Er相在焊缝中也有析出,但数量极少,Er元素将以固溶态和偏析的形式存在.Er元素对焊接接头的强化作用主要以初生相Al3Er粒子的细晶强化为主,而次生相对位错和亚晶界的钉扎作用很小.结果表明,Er元素对焊缝的强化作用有限,焊接接头力学性能明显下降,焊接接头的抗拉强度为297 MPa,是母材强度的72%,拉伸断裂位置主要是分布在焊缝中心或熔合区附近. | 关键词 | 初生相;次生相;细晶强化;析出强化; | 焊接学报 | 2011 |  | 41 | 08 | 85 | 88
[5 empty] | 李晓延 | 北京工业大学
[5 empty] | 贺定勇 | 北京工业大学
[5 empty] | 蒋建敏 | 北京工业大学
[5 empty] | 杨东霞 | 北京工业大学
[5 empty] | 聂祚仁 | 北京工业大学
556 |  |  | 基于MATLAB的球管相贯空间曲线焊缝的数学模型 | 中文 | 赵洁 | 天津大学 | 核电压力容器的焊接中,球面与圆管相贯复杂空间曲线焊缝的自动化焊接是焊接领域的难题,构建该相贯线焊缝的数学模型是研究其焊接问题的前提条件.研究结合球管相贯焊缝的实际情况采用MATLAB软件建立了球管相贯线焊缝的数学模型,将实际空间相贯线简化为平面曲线;考虑壁厚影响,通过增加球径和管径两个方向上的修正量△D和△d,对J形坡口焊缝模型作出修正.结果表明,通过MATLAB软件编程产生的可独立运行的图形用户界面GUI能够完成模型绘图、数据输出等功能,从而为该形状焊缝的机器人焊接与控制提供理论依据. | 关键词 | 自动化焊接;球管相贯线;数学模型;图形用户界面; | 焊接学报 | 2011 |  | 41 | 08 | 89 | 92
[5 empty] | 胡绳荪 | 天津大学
[5 empty] | 申俊琦 | 天津大学
[5 empty] | 陈昌亮 | 天津大学
[5 empty] | 丁炜 | 天津大学
557 |  |  | 不同冷却速度对Ti-6Al-4V钛合金热模拟试样组织的影响 | 中文 | 王锦林 | 武汉科技大学 | 采用Gleeble3500热模拟试验机对Ti-6Al-4V钛合金进行了焊接热模拟试验,采用金相显微镜、扫描电镜和X射线衍射仪分析研究了不同冷却速度对热模拟区域微观组织及显微硬度的影响.结果表明,冷却速度较低时,β晶界清晰完整,沿晶界向晶内形成片状α,随冷却速度的提高,α相减少,得到短小、纵横排列的针状α’组织;XRD标定表明随着冷速增加,主要形成六方结构的α’相,衍射谱与母材相比受到一些冲刷;母材硬度较低,热模拟区域的显微硬度随冷速增加也逐渐增大,但效果并不明显. | 关键词 | 钛合金;热模拟;焊接;马氏体; | 焊接学报 | 2011 |  | 41 | 08 | 93 | 96
[5 empty] | 甘章华 | 武汉科技大学
[5 empty] | 陈义明 | 武汉科技大学
[5 empty] | 肖建中 | 华中科技大学
558 |  |  | 工艺参数对铝镁搅拌摩擦焊焊缝成形质量的影响 | 中文 | 李达 | 西南交通大学 | 工艺参数对铝镁异种材料搅拌摩擦焊接头质量有着重要影响,研究了焊接速度,搅拌头旋转频率,材料放置位置,搅拌头正反转及偏移等工艺参数对7075铝合金与AZ31B热挤压态镁合金异种材料搅拌摩擦焊对接接头成形质量的影响.结果表明,在搅拌针旋转频率为13 r/s,焊接速度为30 mm/min下可获得较好的焊缝成形质量;另外,要获得表面无缺陷的光滑焊缝,在进行7075Al-AZ31BMg搅拌摩擦焊时,7075铝合金应放在后退侧、搅拌头在焊接时应有所偏移,同时搅拌头应采取正转以防止飞边的产生. | 关键词 | 搅拌摩擦焊;铝合金;镁合金;工艺参数; | 焊接学报 | 2011 |  | 41 | 08 | 97 | 100
[5 empty] | 孙明辉 | 燕山大学
[5 empty] | 崔占全 | 燕山大学
559 |  |  | 重要承载钢结构氢致裂纹影响因素分析 | 中文 | 王亚婷 | 南京理工大学 | Q390低合金高强钢焊接时存在一定的冷裂倾向.对于具有较大拘束应力状态的Q390钢结构,需研究其熔敷金属氢致裂纹的影响因素,而氢致裂纹是由焊接过程中产生的扩散氢引起,故采用甘油法相对比较和分析了不同焊丝类型、不同环境湿度对Q390钢熔敷金属扩散氢含量的影响.结果表明,相同湿度下,实心焊丝熔敷金属扩散氢含量均明显小于药芯焊丝;大湿度环境下,由于渣气联合保护效果,药芯焊丝熔敷金属扩散氢含量的增加趋势小于实心焊丝;鉴于药芯焊丝熔敷金属扩散氢含量大于实心焊丝,工程应用中应选择在承载钢结构拘束度小的部位使用,并注意使用前烘干焊丝. | 关键词 | 扩散氢;Q390钢;熔敷金属; | 焊接学报 | 2011 |  | 41 | 08 | 101 | 104
[5 empty] | 徐越兰 | 南京理工大学
[5 empty] | 曹兴华 | 南京理工大学
[5 empty] | 李本勇 | 中建工业设备安装有限公司
[5 empty] | 陈晓蓉 | 中建工业设备安装有限公司
560 |  |  | 铝合金点焊焊点超声回波信号特征与熔核直径测量方法 | 中文 | 刘凯 | 哈尔滨工业大学 | 对铝合金点焊焊点进行了超声检测,分析了焊点各区域的超声回波信号特征,并用MATLAB设计了点焊焊点熔核直径的计算程序.该程序可通过两种方法来计算焊点熔核直径,一种是对超声A扫描信号处理,另一种是对B扫描图像进行处理.最后,将计算所得的焊点熔核直径值和熔核直径实测值对比.结果表明,采用超声回波信号法测量焊点熔核直径是可行的;第一种方法计算结果准确,但所需数据量大;第二种方法所需数据量较小,但计算结果偏差较大. | 关键词 | 熔核直径;B扫描;铝合金;点焊; | 焊接学报 | 2011 |  | 41 | 08 | 105 | 108
[5 empty] | 刚铁 | 哈尔滨工业大学
561 |  |  | 复合钎料钎焊Al2O3接头剪切应力场的数值模拟 | 中文 | 李雅范 | 哈尔滨电机厂交直流电机有限责任公司 | 对Al2O3颗粒增强复合钎料钎焊Al2O3/Al2O3接头的残余应力场进行了数值模拟,分析了Al2O3陶瓷颗粒的加入对陶瓷接头残余剪切应力的影响.模拟发现,陶瓷接头的最大应力位于陶瓷-钎缝界面,陶瓷颗粒的加入对钎焊接头应力起到了缓解作用,其缓解程度随陶瓷颗粒体积分数的增加而增大;在陶瓷颗粒百分比一定的情况下,钎缝厚度的增加亦可缓解陶瓷接头的剪切应力.为了验证模拟结果的正确性,对陶瓷钎焊接头进行了剪切试验.结果表明,当陶瓷颗粒体积分数为0～15%时,陶瓷接头的抗剪强度随着颗粒体积的增加而增加. | 关键词 | 复合钎料;钎焊接头;数值模拟;剪切应力; | 焊接学报 | 2011 |  | 41 | 08 | 109 | 112
[5 empty] | 杨建国 | 哈尔滨工业大学
[5 empty] | 姬书得 | 沈阳航空航天大学
[5 empty] | 吴京洧 | 哈尔滨工业大学
[5 empty] | 方洪渊 | 哈尔滨工业大学
562 |  |  | 超音速等离子喷涂层的组织及性能分析 | 中文 | 王海斗 | 解放军装甲兵工程学院 | 用超音速等离子喷涂技术制备了NiCrBSi涂层,并对涂层的组织性能进行了综合分析.用扫描电镜和能谱仪分析了涂层的内部组织,用纳米压痕法测试了硬度和弹性模量,用拉伸试验法测试了涂层与基体的结合强度,用X射线应力仪测定了涂层沿厚度方向的残余应力的分布.结果表明,涂层内部比较均匀,具有较低的孔隙率和氧化物含量,涂层的纳米显微硬度达到15 GPa,纳米弹性模量达到200 GPa,涂层与基体的结合强度接近50 MPa,涂层具有很好的耐磨性和优异的力学性能.涂层内部分布着拉应力状态的残余应力,其随着距离涂层顶部距离的增加而逐渐降低. | 关键词 | 超音速等离子喷涂;残余应力;微观组织;力学性能; | 焊接学报 | 2011 |  | 41 | 09 | 1 | 4
[5 empty] | 徐滨士 | 解放军装甲兵工程学院
[5 empty] | 姜祎 | 解放军装甲兵工程学院
[5 empty] | 刘明 | 解放军装甲兵工程学院
[5 empty] | 孙明喜 | 海军飞行学院
563 |  |  | 微观组织对2A12铝合金熔焊接头力学性能的影响 | 中文 | 乔及森 | 兰州理工大学 | 采用TIG焊对2A12铝合金薄板进行焊接,并对接头的组织及力学性能相关性进行分析.金相观察发现焊缝及熔合区内晶粒粗大且不均匀,焊缝从边缘的柱状晶向中心的等轴晶过渡,熔合线附近出现粗细晶混杂分布.采用显微硬度及拉伸试验研究了焊接接头力学性能不均匀性.结果表明,硬度最小值处于焊缝的熔合区,拉伸试样亦断裂在该区,与组织分布相对应;对断口进行扫描电镜观察,采用电子探针对二次相进行成分分析.引起2A12铝合金焊接接头性能下降的主要原因是焊缝在冷却过程中由于偏析而生成的低熔点共晶θ相和S相. | 关键词 | 焊接接头;微观组织;力学性能;低熔点共晶; | 焊接学报 | 2011 |  | 41 | 09 | 5 | 8
[5 empty] | 余江瑞 | 兰州理工大学
[5 empty] | 苟宁年 | 兰州理工大学
[5 empty] | 袁小二 | 兰州理工大学
564 |  |  | 含碳纳米管的Sn-58Bi钎料的制备及其钎焊性 | 中文 | 何鹏 | 哈尔滨工业大学 | 采用球磨—低温冶炼法制备了不同碳纳米管含量的Sn-58B i-CNTs钎料,借助SEM,EDS和DSC等分析手段研究了碳纳米管在钎料合金中的形态以及碳纳米管对Sn-58B i合金焊点拉脱强度的影响.结果表明,经过钎料低温冶炼后,碳纳米管能够部分加入到Sn-58B i合金中形成复合钎料;Sn-58B i-0.03%CNTs复合钎料在焊盘上的润湿性得到了提高,且微量碳纳米管的加入对钎料熔点的影响不大;碳纳米管在焊点中弥散分布使钎料的组织得到细化,并通过对焊点微观断裂机制的影响,提高焊点的可靠性. | 关键词 | 碳纳米管;Sn-58Bi钎料;球磨;低温冶炼; | 焊接学报 | 2011 |  | 41 | 09 | 9 | 12
[5 empty] | 安晶 | 哈尔滨工业大学
[5 empty] | 马鑫 | 广东省深圳市亿铖达工业有限公司
[5 empty] | 陈胜 | 广东省深圳市亿铖达工业有限公司
[5 empty] | 钱乙余 | 哈尔滨工业大学
[5 empty] | 林铁松 | 哈尔滨工业大学
565 |  |  | 大功率光纤激光焊熔池形态及焊接稳定性分析 | 中文 | 高向东 | 广东工业大学 | 在大功率光纤激光焊接过程中,熔池热辐射含有丰富的焊接质量信息,熔池形态及其变化特征与焊接稳定性密切相关.研究一种基于红外热像的大功率光纤激光深熔焊熔池形态分析及焊缝质量稳定性评价的方法.以10 kW大功率光纤连续激光焊接304不锈钢为试验对象,应用近红外传感高速摄像机摄取熔池动态热像,通过动态自动阈值和数学形态学方法重点分析熔池和匙孔形态以及对应的焊缝宽度变化,以熔池宽度、匙孔面积和匙孔宽度作为熔池形态参数,焊缝宽度作为衡量焊接过程稳定性的参数,研究熔池形态参数与焊接稳定性的关联.结果表明,通过熔池形态参数能够较准确地反映大功率光纤激光焊接过程的稳定性. | 关键词 | 大功率光纤激光焊;红外热像;熔池;稳定性; | 焊接学报 | 2011 |  | 41 | 09 | 13 | 16
[5 empty] | 张勇 | 广东工业大学
[5 empty] | 游德勇 | 广东工业大学
[5 empty] | Katayama Seiji | 大阪大学
566 |  |  | 超声TOFD法检测信号相位识别技术 | 中文 | 迟大钊 | 哈尔滨工业大学 | 超声TOFD(time of flight diffraction,衍射时差)法检测信号中的相位信息是缺陷定性识别及定量测量的重要参量,但受检测系统影响,原始信号的相位特征不明显.针对传统维纳逆滤波解卷积技术在提高超声检测信号时间分辨力上的不足,采用一种基于谱外推的改进维纳逆滤波方法对超声TOFD法检测信号进行处理.分别采用传统及改进的维纳逆滤波技术对计算机仿真及缺陷实测信号进行处理,并将结果进行分析比较.结果表明,基于谱外推的改进方法能有效提高信号的时间分辨力,提取与缺陷形态相关的相位信息,从而为缺陷的定性识别及定量测量提供依据. | 关键词 | 超声TOFD;相位;维纳逆滤波; | 焊接学报 | 2011 |  | 41 | 09 | 17 | 20
[5 empty] | 刚铁 | 哈尔滨工业大学
[5 empty] | 高双胜 | 哈尔滨工业大学
567 |  |  | 等离子喷涂过程中纳米粒子生长分析 | 中文 | 王东生 | 铜陵学院 | 为了研究等离子喷涂过程中纳米粒子的生长情况,从而为喷涂工艺参数优化提供参考,在B rook晶粒生长经典理论基础上,计算了等离子喷涂纳米ZrO2-7%Y2O3粉末过程中纳米粒子尺寸变化,分析了不同温度历程及纳米粒子初始尺寸对其生长的影响.同时,对纳米团聚体粉末进行等离子喷涂试验.结果表明,纳米结构涂层是由一定比例完全熔化区和部分熔化区组成的特殊的两相结构,其中部分熔化区由经过一定长大但仍保持在纳米尺度的纳米粒子组成.试验结果较好的验证了计算结果,表明基于B rook理论的晶粒生长理论对了解纳米粒子在等离子喷涂过程中的生长有一定的理论指导意义. | 关键词 | 等离子喷涂;纳米团聚体粉末;纳米粒子生长; | 焊接学报 | 2011 |  | 41 | 09 | 21 | 24
[5 empty] | 田宗军 | 南京航空航天大学
[5 empty] | 王泾文 | 铜陵学院
[5 empty] | 段宗银 | 铜陵学院
[5 empty] | 沈理达 | 南京航空航天大学
[5 empty] | 黄因慧 | 南京航空航天大学
568 |  |  | 2219铝合金复合热源焊接工艺及接头性能 | 中文 | 冉国伟 | 北京工业大学 | 采用填丝TIG焊、激光辅助TIG复合焊、激光-高频脉冲TIG复合焊三种焊接工艺进行6 mm厚的2219铝合金焊接试验,研究了焊接工艺与接头组织和性能的相关性.结果表明,与填丝TIG焊接工艺相比,激光辅助TIG复合焊、激光-高频脉冲TIG复合焊两种复合热源焊接工艺提高了焊接速度,显著减少了热输入,细化了焊缝组织,减少了晶界共晶组织的宽度,尤其能有效消除焊缝熔合区的气孔缺陷,并且显著改善和提高了焊接接头的力学性能和抗应力腐蚀性能.激光-高频脉冲TIG复合焊接头SCC断裂时间明显提高,达到了母材的93%. | 关键词 | 铝合金;复合焊接;接头性能; | 焊接学报 | 2011 |  | 41 | 09 | 25 | 29
[5 empty] | 宋永伦 | 北京工业大学
[5 empty] | 闫思博 | 北京工业大学
[5 empty] | 林江波 | 北京工业大学
569 |  |  | 钎剂中松香等组分与Sn-9Zn/Cu润湿相关性 | 中文 | 孟工戈 | 哈尔滨理工大学 | 基于均匀设计方法研究了松香等6种钎剂组分与Sn-9Zn/Cu润湿相关性.在试验中把松香、氯化锌、氯化氨、乙二醇、油酸、乳酸各个变量因子分成3组,每组中各因子分成12个水平.使用UST4.0均匀设计计算机软件,对所测润湿铺展面积进行了逐步地统计回归分析,得到3个多项式方程.结果表明,氯化锌、油酸以及氯化锌和氯化氨的交互作用与润湿铺展面积呈正相关;氯化氨与润湿铺展面积呈负相关;松香与氯化锌或氯化氨的交互作用对指标有小的影响;氯化锌、油酸各自的二次项会对指标产生负面作用.方差分析表明多项式方程显著. | 关键词 | 润湿性;钎剂;Sn-Zn钎料;均匀设计;相关性; | 焊接学报 | 2011 |  | 41 | 09 | 30 | 32
[5 empty] | 张洪彦 | 哈尔滨理工大学
[5 empty] | 刘超 | 哈尔滨理工大学
[5 empty] | 谷柏松 | 哈尔滨理工大学
570 |  |  | 真空电子束焊接35CrMnSi钢 | 中文 | 陈国庆 | 哈尔滨工业大学 | 对35CrMnS i钢电子束焊接进行了研究.结果表明,电子束焊接接头成形良好,无焊接缺陷产生.焊缝完全奥氏体化,在随后的快速冷却后形成以板条马氏体为主,并有少量残余奥氏体的组织.热影响区分为过热区、正火区和不完全淬火区,过热区为粗大马氏体组织,正火区为马氏体和贝氏体混合组织,而不完全淬火区为马氏体和铁素体混合组织.接头的抗拉强度高于母材,断裂均发生在母材处,焊缝硬度显著高于母材.接头抗弯强度为1 300 MPa,较母材有所提高,且抗弯强度随束流的增大而略有增加.接头弯曲角为54,°较母材略有降低. | 关键词 | 35CrMnSi钢;电子束焊接;接头组织;力学性能; | 焊接学报 | 2011 |  | 41 | 09 | 33 | 36
[5 empty] | 张秉刚 | 哈尔滨工业大学
[5 empty] | 王振兵 | 哈尔滨工业大学
[5 empty] | 冯吉才 | 哈尔滨工业大学
[5 empty] | 孙毅 | 哈尔滨工业大学
571 |  |  | 金属单质活性剂对镁合金A-TIG焊的影响 | 中文 | 张兆栋 | 大连理工大学 | 以4种金属单质镉、锌、钛和铬作为镁合金A-TIG焊的活性剂,分析了不同金属单质对焊缝形貌、电弧形态及电弧电压的影响.结果表明,与常规TIG焊相比,镉和锌活性剂均增加焊接熔深,钛活性剂对焊接熔深不起作用,铬活性剂反而减少焊接熔深;涂敷镉和锌时,焊接过程中电弧形态收缩,电弧电压增加;涂敷钛和铬对电弧形态和电弧电压基本没有影响.镉和锌活性剂增加镁合金A-TIG焊接熔深的主要机理可能是受二者熔沸点和第一电离能的影响,使得在交流电正半波期间电弧导电通道收缩. | 关键词 | 镁合金;活性剂;金属单质;A-TIG焊; | 焊接学报 | 2011 |  | 41 | 09 | 37 | 40
[5 empty] | 曹全金 | 大连理工大学
572 |  |  | 高钒复合堆焊合金的耐磨性分析 | 中文 | 宗琳 | 沈阳化工大学 | 为了研制一种高钒耐磨复合材料,通过调节钒含量制备多组Fe-Cr-V-C合金,对其进行等离子弧堆焊,通过硬度和磨损试验得出合金力学性能的变化规律,利用XRD,OM和SEM分析合金的物相组成、组织形态和分布情况.结果表明,堆焊层的力学性能随着V元素含量的增加而提高,当V元素含量达到26.2%时,堆焊层的力学性能达到最佳值,其硬度为64.9 HRC,磨损量为0.078 4 g;堆焊层中碳化钒数量随V元素含量的增大而增多,并呈细小球状弥散分布在马氏体基体中,与晶界分布的断续网状的(Fe,Cr,V)7C3复合物构成耐磨骨架,从而大大提高堆焊层的耐磨性能. | 关键词 | 堆焊合金;等离子弧;堆焊;耐磨性; | 焊接学报 | 2011 |  | 41 | 09 | 41 | 44
[5 empty] | 刘政军 | 沈阳工业大学
[5 empty] | 高海亮 | 沈阳工业大学
[5 empty] | 李乐成 | 沈阳工业大学
573 |  |  | 激光视觉水下焊缝图像处理与特征提取 | 中文 | 刘苏宜 | 南昌大学 | 自动化、智能化是水下焊接的发展方向,水下焊缝位置的实时传感与检测是其中的关键技术之一,激光视觉传感是一种很有前景的检测方法.阐述了激光视觉水下焊缝图像在不同水质环境下干扰噪声的特点,探讨了V形焊接坡口的水下焊缝图像预处理方法,研究了M ean Sh ift算法在水下焊缝图像分割中的应用,以及直线Hough变换提取水下焊缝图像特征的应用.结果表明,经图像增强和去噪后,M ean Sh ift算法有效分割出包含焊缝特征信息的激光条纹,图像细化后,直线Hough变换适合于精确提取V形焊缝特征点. | 关键词 | 水下焊缝;激光视觉;图像处理;图像分割;特征提取; | 焊接学报 | 2011 |  | 41 | 09 | 45 | 48
[5 empty] | 李冰 | 南昌大学
[5 empty] | 张华 | 南昌大学
[5 empty] | 贾剑平 | 南昌大学
574 |  |  | 基于视频定位的焊缝缺陷超声检测技术 | 中文 | 胡文刚 | 哈尔滨工业大学 | 研究了一种基于USB摄像头定位的焊缝缺陷手动超声检测系统,通过USB摄像头实时获得超声波探头相对于焊缝的平面二维位置,结合探头传感的焊缝缺陷深度信息,以三维投影成像方法表征缺陷三维信息,进而直观的对焊缝缺陷进行定位定性定量综合分析诊断,适用于在役焊接结构的现场检测.利用该系统对裂纹实际焊接缺陷进行了超声波无损检测.结果表明,采用该方法可以方便快捷,且较直观的给出焊缝缺陷的位置、大小、分布等特征,有助于对不同类焊接缺陷的定性识别. | 关键词 | 超声检测;焊缝缺陷;视频定位;投影成像; | 焊接学报 | 2011 |  | 41 | 09 | 49 | 52
[5 empty] | 刚铁 | 哈尔滨工业大学
[5 empty] | 汪金海 | 哈尔滨工业大学
575 |  |  | 铝合金脉冲MIG焊接弧长控制系统 | 中文 | 卢立晖 | 兰州理工大学 | 针对铝合金脉冲M IG焊接过程中的弧长稳定性问题,建立了弧长控制系统模型,设计了基于比例切换函数的滑模控制器,并采用基于xPC的实时目标环境,建立了铝合金脉冲M IG焊接快速原型的控制平台.利用MATLAB/SIMULINK进行了弧长控制仿真分析,在建立的快速原型控制平台基础上,进行了铝合金脉冲M IG焊接弧长控制试验.结果表明,利用滑模控制器建立的快速原型控制系统可以实现铝合金脉冲M IG焊接弧长的良好控制,动态响应快、弧长控制稳定,对外部扰动与系统参数摄动具有较强的鲁棒性,保证了铝合金脉冲M IG焊接过程的稳定性. | 关键词 | 滑模控制器;快速原型;弧长控制;脉冲MIG焊接; | 焊接学报 | 2011 |  | 41 | 09 | 53 | 56
[5 empty] | 樊丁 | 兰州理工大学
[5 empty] | 黄健康 | 兰州理工大学
[5 empty] | 朱明 | 兰州理工大学
[5 empty] | 石玗 | 兰州理工大学
576 |  |  | 电场作用下Ti/TiAl连接及力学性能 | 中文 | 刘泽锋 | 太原理工大学 | 运用电场激活压力辅助合成工艺(FAPAS)实现了TiAl的燃烧合成及TiAl与钛的同步连接.采用SEM和XRD分析了界面的微观组织、断口形貌和相组成,采用三点弯曲试验测试了连接接头的抗弯强度,并通过ANSYS有限元模拟分析了连接接头的残余应力及应变等力学特性.结果表明,在试验条件下,钛铝粉体反应充分,钛铝与钛的连接界面结合良好,连接界面结构为TiAl/Ti3Al/Ti(ss.Al)/Ti的层状梯度结构.接头最大抗弯强度346 MPa,断裂于TiAl-Ti3Al连接界面处,断裂形态表现为脆性断裂.试件最大残余应力位于TiAl-Ti3Al连接处,使该部位成为材料的薄弱环节. | 关键词 | 电场激活;有限元;扩散连接;残余应力; | 焊接学报 | 2011 |  | 41 | 09 | 57 | 60
[5 empty] | 陈少平 | 太原理工大学
[5 empty] | 梁连杰 | 太原理工大学
[5 empty] | 孟庆森 | 太原理工大学
577 |  |  | 镍基高温金属熔敷CrFeNb陶瓷熔合层微观组织 | 中文 | 艾昌辉 | 西北工业大学 | 采用氩弧熔焊的方法在镍基高温合金K4169表面熔敷高温金属间化合物CrFeNb.利用电镜扫描(SEM)和能谱分析(EDS)观察熔敷区的微观组织及元素分布.结果表明,基材K4169与高温金属间化合物CrFeNb之间形成了厚度约64.8μm的熔合层;熔合层中无气孔、裂纹等缺陷,凝固的CrFeNb相呈枝晶状伸入基材K4169中并与之交错连接,形成了良好的冶金结合;依据原子数比例关系,熔合层中形成了两种新的Cr-Fe-Ni-Nb系复合相,分别为Cr(7.16~25.0)-Fe(6.39~23.4)-Ni(10.6~56.9)-Nb和Cr(1.60~3.48)-Fe(1.44~3.11)-Ni(2.84~7.20)-Nb. | 关键词 | 氩弧熔焊;金属间化合物;熔合层;凝固; | 焊接学报 | 2011 |  | 41 | 09 | 61 | 64
[5 empty] | 赵志龙 | 西北工业大学
[5 empty] | 苏建 | 西北工业大学
[5 empty] | 李景伟 | 西北工业大学
578 |  |  | ZrO2陶瓷与Kovar合金钎焊接头的组织与性能 | 中文 | 蔺晓超 | 哈尔滨工业大学 | 在钎焊温度825~960℃,保温时间1~60 min的条件下,采用自行设计制备的Ag-Cu-TiH2活性粉末钎料实现了ZrO2陶瓷和4J33 Kovar合金的钎焊.利用扫描电镜、能谱分析及X射线衍射分析的方法对接头的界面组织进行了分析.结果表明,接头典型界面结构为Kovar/Ag(s.s)+Cu(s.s)+TiFe2/TiNi3+TiFe2+Ti-Fe-Ni/Ag(s.s)+Cu(s.s)+TiFe2/Cu2Ti4O/TiO+ZrxOy/ZrO2.对接头抗剪强度的分析结果表明,在钎焊温度875℃,保温时间10 min的条件下,接头获得了最高抗剪强度134 MPa,断裂发生在TiC反应层.随着钎焊温度及保温时间的变化,钎焊接头均发生不同程度的弱化,接头抗剪强度下降. | 关键词 | 氧化锆陶瓷;Kovar合金;钎焊;界面组织;抗剪强度; | 焊接学报 | 2011 |  | 41 | 09 | 65 | 68
[5 empty] | 曹健 | 哈尔滨工业大学
[5 empty] | 张丽霞 | 哈尔滨工业大学
[5 empty] | 冯吉才 | 哈尔滨工业大学
579 |  |  | 微量B元素对Cu-P基急冷钎料润湿性的影响 | 中文 | 邹家生 | 江苏科技大学 | 采用单辊急冷装置成功制备了三种成分的Cu-P基合金钎料箔带,采用DTA和XRD等手段分析其熔化特性和结构,并对其在紫铜上的铺展性进行研究.结果表明,和同成分的常规钎料相比,急冷钎料的液固相线温度降低,熔化区间变窄.其中B元素含量0.03%的急冷钎料具有最低的液相线温度和最窄的熔化温度区间.B元素含量为0.02%和0.03%的急冷钎料结构为非晶.在相同工艺条件下,B元素含量为0.03%的急冷钎料在紫铜上的润湿性最好;随着钎焊温度提高或钎焊时间的增加,Cu-P基急冷钎料的润湿性都出现了先增大后减小的趋势;急冷钎料和常规钎料相比,润湿性明显提高. | 关键词 | Cu-P基钎料;快速凝固;非晶钎料;润湿性; | 焊接学报 | 2011 |  | 41 | 09 | 69 | 72
[5 empty] | 许祥平 | 江苏科技大学
[5 empty] | 王磊 | 江苏科技大学
580 |  |  | 钛/铝异种金属搅拌摩擦焊搭接接头的组织结构 | 中文 | 陈玉华 | 南昌航空大学 | 采用搅拌摩擦焊对TC1钛合金和LF6铝合金异种金属进行了搭接连接,研究了接头的微观组织结构.结果表明,当搅拌头旋转频率为1 500 r/min、焊接速度为60mm/min时,能获得焊缝成形良好、无孔洞和裂纹等缺陷的搭接接头,搭接处铝合金和钛合金充分混合,形成焊核区.焊核两侧进入铝合金中的钛合金在搅拌针的挤压下发生了弯曲,使得钛/铝紧密结合.搭接接头中心部位的搭接界面区呈层状组织,可分为三层,靠近焊核和靠近钛合金母材一侧的均为黑白相间的条带状组织,含有焊接过程中生成的Ti-Al金属间化合物;夹在中间的为黑色片状组织和灰色基体上分布黑色颗粒的条带状组织,分别是被搅入界面区的钛合金母材和钛合金母材与铝合金母材的机械混合物. | 关键词 | 钛/铝异种金属;搅拌摩擦焊;搭接接头;微观组织;元素分布; | 焊接学报 | 2011 |  | 41 | 09 | 73 | 76
[5 empty] | 倪泉 | 南昌航空大学
[5 empty] | 黄春平 | 南昌航空大学
[5 empty] | 柯黎明 | 南昌航空大学
581 |  |  | 5083铝合金搅拌摩擦焊与MIG焊缝腐蚀性能对比 | 中文 | 赵亚东 | 安阳工学院 | 对5083铝合金FSW(搅拌摩擦焊)和MIG(熔化极氩弧焊)焊缝的微观显微组织和腐蚀性能进行了分析.结果表明,FSW焊缝由细小的等轴再结晶组织构成,而MIG焊缝晶粒粗大,组织不均匀.电化学腐蚀试验表明,主轴旋转频率为300 r/min,焊接速度为160 mm/min,搅拌头倾角为3°的FSW焊缝与MIG焊缝相比,腐蚀电位Ecorr正向移动,平均腐蚀速率和腐蚀电流密度J变小,极化电阻Rp增大.腐蚀形貌分析显示,FSW焊缝表面上只出现少量较浅的点蚀坑,而MIG焊缝表面的点蚀现象较为严重. | 关键词 | 5083铝合金;搅拌摩擦焊;熔化极氩弧焊;焊缝;腐蚀性能; | 焊接学报 | 2011 |  | 41 | 09 | 77 | 80
[5 empty] | 王志刚 | 安阳工学院
[5 empty] | 沈长斌 | 大连交通大学
[5 empty] | 葛继平 | 大连交通大学
[5 empty] | 黄振晖 | 中国北车集团唐山轨道客车有限责任公司
582 |  |  | TC4钛合金激光焊对接接头超塑变形显微组织 | 中文 | 程东海 | 南昌航空大学 | 采用金相显微镜观察了钛合金激光对接接头超塑性变形前后各区域显微组织,并分析其形成机理.结果表明,变形温度的增加或应变速率的降低有利于TC4合金接头超塑变形,母材晶粒发生一定程度的长大,且α相的数量相对减小,而晶间β相数量逐渐增加,两相都有等轴化趋势;焊缝超塑性变形时,针状组织增厚成为片层状.变形过程中片层组织被打断,片层长度变短,具有球化的趋势;超塑性变形后焊缝截面显微硬度最大为380 HV,与变形前焊缝相比降低约50 HV,满足实际承载需求. | 关键词 | 钛合金;焊接/超塑成形;组织; | 焊接学报 | 2011 |  | 41 | 09 | 81 | 84
[5 empty] | 陈益平 | 南昌航空大学
[5 empty] | 胡德安 | 南昌航空大学
[5 empty] | 魏强 | 南昌航空大学
583 |  |  | 电极板辅助点焊钢/铝异质接头的组织与性能 | 中文 | 张伟华 | 吉林大学 | 采用电极板辅助点焊进行了H220YD高强钢与6008-T66铝合金异种金属的连接,研究了接头的微观组织和力学性能.结果表明,焊接接头是通过液态铝合金在钢/铝界面处对高强钢的润湿铺展而形成的,本质上属于熔-钎焊接头.钢/铝界面上生成了由Fe2Al5和FeAl3组成的金属间化合物层.接头中铝合金熔核直径在焊接电流为14kA、焊接时间为300 ms时达最大值为9.5 mm.接头拉剪力随焊接电流的增加先迅速增大后趋于稳定,当焊接电流为12 kA、焊接时间为300 ms时达4.3 kN,比不加电极板时提高约30%.在接头拉剪过程中裂纹的扩展路径不仅沿着金属间化合物,还部分经过铝合金熔核内部. | 关键词 | 高强钢;铝合金;电阻点焊;电极板; | 焊接学报 | 2011 |  | 41 | 09 | 85 | 88
[5 empty] | 孙大千 | 吉林大学
[5 empty] | 李志东 | 吉林大学
[5 empty] | 刘东阳 | 吉林大学
[5 empty] | 李丹丹 | 吉林大学
584 |  |  | 脉冲电源双熔敷极焊条电弧焊焊缝熔深 | 中文 | 菅明健 | 山东大学 | 脉冲电源应用于双熔敷极焊条电弧焊,采用正交试验研究分析脉冲参数对焊缝熔深的影响.结果表明,脉冲参数的变化引起焊缝熔深的相应变化,脉冲参数对焊缝熔深的影响程度由大到小的次序为峰值电流、频率、占空比、基值电流.在试验范围内获得较大熔深时的脉冲参数分别是峰值电流为230~240 A,频率为3.3~3.7 Hz,占空比为48%~52%,基值电流为160~175 A.脉冲频率为3.5 Hz、峰值电流230 A、基值电流160 A、占空比50%是获得较大熔深的脉冲参数优化组合.脉冲电源应用于双熔敷极焊条电弧焊利于增加焊缝熔深. | 关键词 | 脉冲参数;正交试验;熔深; | 焊接学报 | 2011 |  | 41 | 09 | 89 | 92
[5 empty] | 邹增大 | 山东大学
[5 empty] | 王育福 | 山东大学
585 |  |  | 搅拌摩擦焊工艺参数对纯铜接头组织和力学性能的影响 | 中文 | 李夏威 | 华南理工大学 | 研究了搅拌摩擦焊工艺参数对3 mm的纯铜板材焊接接头组织和力学性能的影响.结果表明,在搅拌头旋转频率固定为800 r/m in,焊接速度在60~300 mm/m in范围内均得到了外表面美观、内部无缺陷的接头.焊接接头由两边向中间依次由母材区、热影响区、热力影响区和搅拌区组成.搅拌区组织由于动态再结晶作用使得该部分区域得到了明显的细化,硬度曲线呈近似"U"形,搅拌区硬度低于母材.搅拌区晶粒尺寸随着焊接速度的增大不断减小.在焊接速度为100 mm/m in时,接头综合力学性能达到最佳,抗拉强度达到282.5 MPa,断后伸长率达到21.7%,分别为母材的93.8%和79.2%.拉伸断口SEM图像显示焊接速度为300 mm/m in条件下得到的接头为脆性断裂,而其它参数下得到的接头断裂形式和母材类似,断口处存在韧窝和撕裂棱,为韧性断裂. | 关键词 | 搅拌摩擦焊;纯铜;组织;力学性能; | 焊接学报 | 2011 |  | 41 | 09 | 93 | 96
[5 empty] | 张大童 | 华南理工大学
[5 empty] | 邱诚 | 华南理工大学
[5 empty] | 张文 | 华南理工大学
586 |  |  | 钢管相贯K形节点焊接残余应力数值分析 | 中文 | 贾玉琢 | 东北电力大学 | K形钢管相贯焊接节点是大跨越输电钢管塔常用的连接方式,这种节点在连接处的受力情况却较为复杂.在焊接过程中产生的动态应力应变及随后形成的残余应力,是影响节点承载力的主要原因.基于热弹塑性理论,利用ANSYS软件的热—结构耦合功能,采用间接法,并结合单元生死技术,进行节点焊接温度场和应力场的求解,得到了残余应力和残余变形的分布规律.结果表明,相贯焊接节点的残余应力既有拉应力也有压应力,在主管与焊缝交接处最大,这是导致焊缝撕裂的主要原因.此结论为钢管相贯节点的受力性能提供了实用的参考价值. | 关键词 | 钢管塔;K形节点;残余应力;温度场; | 焊接学报 | 2011 |  | 41 | 09 | 97 | 100
[5 empty] | 阮肇华 | 福建省电力有限公司
[5 empty] | 张超文 | 中国航空工业第二集团中航勘察设计研究院
587 |  |  | 钛基体预敷硅粉氩弧堆焊层的高温氧化行为 | 中文 | 刘红 | 吉林大学 | 利用预敷硅粉氩弧堆焊方法,在纯钛基体表面制备出含有Ti5S i3相的堆焊层,在温度为800和900℃条件下对基体和堆焊层试样进行循环氧化试验.结果表明,不同组织堆焊层的高温抗氧化性能均比纯钛基体有明显提高.氧化试验温度低于钛的固态相变点时,堆焊层抗氧化性能按照亚共晶→共晶→过共晶的组织组成顺序提高.氧化试验温度为900℃时,三种组织组成的堆焊层的抗氧化性能与800℃时顺序相反,这主要是多次加热冷却导致相变应力积累,以及钛固溶体与Ti5S i3相的线膨胀系数不同引起热应力,堆焊层出现内部裂纹使氧化面积增加造成的. | 关键词 | 纯钛;氩弧堆焊;堆焊层;循环氧化试验; | 焊接学报 | 2011 |  | 41 | 09 | 101 | 104
[5 empty] | 洪贺 | 南京航空航天大学
[5 empty] | 范珺 | 中国科学院长春应用化学研究所
[5 empty] | 任振安 | 吉林大学
588 |  |  | 爆炸消除中厚板焊接残余应力工艺数值模拟 | 中文 | 管建军 | 中国科学院金属研究所 | 在对焊接温度场和应力场进行间接耦合求解焊接残余应力的基础上,采用ANSYS 11.0及其LS-DYNA非线性显式动力分析代码软件,应用流固耦合算法模拟了爆炸冲击波与32 mm中厚板焊接接头的相互作用及其消除焊接残余应力的过程.结果表明,采用截面10 mm×10 mm的双条塑性炸药,以焊缝为中心沿长度方向并排布置,在爆炸压力为2 GPa的情况下,单面爆炸处理可以较好地消除被炸面的双向残余应力,在非炸面也可以得到约30%的消除效果.采用双面爆炸处理工艺,双面都可以超过80%的应力消除效果. | 关键词 | 爆炸处理;焊接残余应力;工艺模拟;中厚板; | 焊接学报 | 2011 |  | 41 | 09 | 105 | 108
[5 empty] | 陈怀宁 | 中国科学院金属研究所
589 |  |  | T形接头三丝高速焊接温度场的分析 | 中文 | 王飞 | 上海交通大学 | 根据焊接过程中的电弧形貌和热源的叠加原理推导出了三丝焊接的高斯热源计算公式,建立了合适的有限元数学模型,在充分考虑对流、辐射、熔池蒸发、液体流动以及相变潜热等边界条件的情况下,对T形接头的三丝高速焊接过程中温度场的瞬态变化进行了计算和分析.最后提取计算结果与试验结果进行对照.结果表明,计算所得的焊缝截面形状与实际试验相吻合,接头焊接热循环与焊缝组织基本一致,从而验证了所建模型的可靠性. | 关键词 | T形接头;三丝高速焊接;接头温度场;数学模型;微观组织; | 焊接学报 | 2011 |  | 41 | 09 | 109 | 112
[5 empty] | 华学明 | 上海交通大学
[5 empty] | 马晓丽 | 上海交通大学
[5 empty] | 吴毅雄 | 上海交通大学
[5 empty] | 曹能 | 宝山钢铁股份有限公司
[5 empty] | 钱伟芳 | 宝山钢铁股份有限公司
590 |  |  | 药芯焊丝焊接铝合金/不锈钢接头组织及性能分析 | 中文 | 董红刚 | 大连理工大学 | 采用ZnAl15和AlSi12药芯焊丝成功实现了铝合金/不锈钢异种金属间的熔钎焊.结果表明,焊态下采用ZnAl15药芯焊丝所得接头抗拉强度达121 MPa;而AlSi12药芯焊丝所得接头抗拉强度最高可达162 MPa.接头经280℃保温30 min焊后热处理后,采用ZnAl15药芯焊丝所得接头抗拉强度为180 MPa,比焊态下接头抗拉强度高出将近一倍;采用AlSi12药芯焊丝所得接头强度可提高至166 MPa.对焊缝与钢之间的界面层进行成分分析发现,ZnAl15药芯焊丝所得接头界面层主要由Fe2Al5和FeAl3等脆性化合物及锌固溶体组成,而AlSi12药芯焊丝所得接头界面层由τ5-Al7.4Fe2Si三元相组成,两种焊丝所得接头界面层厚度均不超过10μm. | 关键词 | 铝合金;不锈钢;药芯焊丝;显微组织;力学性能; | 焊接学报 | 2011 |  | 41 | 10 | 1 | 4
[5 empty] | 杨丽群 | 大连理工大学
[5 empty] | 翟南 | 沈阳飞机工业(集团)有限公司
[5 empty] | 董闯 | 大连理工大学
591 |  |  | 带有埋藏裂纹的焊接接头电磁热强化及力学性能分析 | 中文 | 郑丽娟 | 燕山大学 | 采用ANSYS分析软件对45钢焊接接头电磁热强化过程进行了数值仿真,并对其强化后的温度场和残余应力场进行了分析.结果表明,电磁热强化使焊接接头内部裂纹尖端钝化,减少了应力集中,焊接裂纹尖端形成了3向残余压应力场.通过ZL-2型脉冲放电装置对45钢焊接接头进行了电磁热强化试验,并对其进行了强化前后力学性能对比分析.经过脉冲放电强化后的焊接接头抗拉强度和断后伸长率均有所提高,其力学性能得到了改善.数值分析和试验研究均证实了电磁热强化技术应用到焊接领域的可行性. | 关键词 | 焊接接头;埋藏裂纹;电磁热强化;数值分析;力学性能; | 焊接学报 | 2011 |  | 41 | 10 | 5 | 8
[5 empty] | 柴璇 | 燕山大学
[5 empty] | 韩晓娟 | 燕山大学
[5 empty] | 付宇明 | 燕山大学
592 |  |  | DP590双相钢焊接的数值模拟与试验测试 | 中文 | 李慧琴 | 内蒙古科技大学 | 采用ANSYS大型通用有限元分析软件,利用APDL语言对3.8 mm厚DP590双相钢板对接焊的焊接温度场进行了模拟计算,将生死单元技术和体生热率相结合来模拟焊缝的逐步填充过程和焊接热输入.为了验证模拟计算结果的准确性,进行了3.8mm厚DP590双相钢板的对接焊试验,焊接方法选用焊条电弧焊,利用热电偶、XSR30无纸记录仪测定了距离焊缝不同位置处的温度变化.结果表明,计算的温度场和试验测得的温度场变化规律基本一致.利用ANSYS计算焊接温度场来预测实际焊接过程中焊件的温度变化是可行的. | 关键词 | DP590双相钢;焊接;数值模拟;温度场; | 焊接学报 | 2011 |  | 41 | 10 | 9 | 12
[5 empty] | 刘轶暄 | 内蒙古科技大学
[5 empty] | 韩强 | 内蒙古科技大学
[5 empty] | 麻永林 | 内蒙古科技大学
593 |  |  | 激光冲击对X70管线钢焊接接头H2S应力腐蚀断口的影响 | 中文 | 孔德军 | 常州大学 | 利用激光冲击波对X70管线钢焊接接头进行了改性处理,通过慢应变速率法(SSRT)研究了其在NACE(national association of corrosion engineers)标准饱和H2S溶液中应力腐蚀的敏感性,并对其断口进行SEM观察,分析了激光冲击处理对X70管线钢焊接接头抗H2S应力腐蚀开裂(SCC)行为的影响.结果表明,原始状态的X70管线钢焊接接头为脆性断裂,断口为应力腐蚀裂纹;经激光冲击处理后X70管线钢焊接接头,韧窝尺寸与深度变小,断口形式为韧性断裂;SCC是X70管线钢焊接接头应力腐蚀断裂的主要机制,激光冲击处理降低了氢致开裂和SCC的倾向,提高了焊接接头抗H2S应力腐蚀的能力. | 关键词 | X70管线钢;焊接接头;激光冲击处理;应力腐蚀; | 焊接学报 | 2011 |  | 41 | 10 | 13 | 16
[5 empty] | 吴永忠 | 常州大学
[5 empty] | 龙丹 | 常州大学
594 |  |  | 高速列车A7N01S-T5铝合金焊接接头盐雾腐蚀行为分析 | 中文 | 苟国庆 | 西南交通大学 | 选取了中国某类型高速列车常用的A7N01S-T5铝合金焊接接头,研究A7N01S-T5铝合金焊接接头在盐雾腐蚀条件下的腐蚀失效行为.结果表明,腐蚀后在焊接接头表面上生成了大量腐蚀产物,并且产生了较多的腐蚀坑,腐蚀坑最深处位于热影响区,蚀坑深度为35.4μm,蚀坑面积率为43.6%.铝合金焊接接头先发生点蚀,随着蚀坑深度逐渐向内部扩展,焊接接头以剥落腐蚀为主,造成焊接接头材料脱落失效.铝合金焊接过程中造成的局部热处理使焊接热影响区晶粒粗大,成为焊接接头中对腐蚀最为敏感的区域. | 关键词 | 高速列车;盐雾腐蚀;点蚀;剥落腐蚀; | 焊接学报 | 2011 |  | 41 | 10 | 17 | 20
[5 empty] | 黄楠 | 西南交通大学
[5 empty] | 陈辉 | 西南交通大学
[5 empty] | 李达 | 西南交通大学
[5 empty] | 孟立春 | 中国南车集团四方机车车辆股份有限公司
595 |  |  | 热障涂层界面形貌和尺寸对热应力的影响 | 中文 | 韩志勇 | 中国民航大学 | 为了研究航空发动机热障涂层的失效机制,以及涂层界面间的三维形貌对涂层热应力的影响,使用ABAQUS有限元分析软件,计算了陶瓷层/粘结层结合界面间6种三维凹坑和凸起形貌单元形状以及尺寸对界面主应力σyy分布的影响规律.结果表明,形貌单元对界面应力有明显的影响,凹坑形貌界面上应力为压应力,凸起应力为拉应力,在形貌最低和最高处应力最大,尖角处应力相对集中.陶瓷层和粘结层的界面应力随着形貌单元尺寸的变化而发生变化,危险点处应力值随着纵向尺寸的增加而明显增大,曲率变化显著的地方存在着应力集中,曲率越大,应力越大. | 关键词 | 热障涂层;热应力;界面形貌;有限元分析; | 焊接学报 | 2011 |  | 41 | 10 | 21 | 24
[5 empty] | 王志平 | 中国民航大学
[5 empty] | 陈亚军 | 中国民航大学
596 |  |  | 基于非晶态中间层合金的316L不锈钢TLP焊接 | 中文 | 翟秋亚 | 西安理工大学 | 研究了瞬时液相扩散焊316L不锈钢用中间层合金的成分和相结构,分析了中间层合金成分及焊接工艺参数对接头组织和性能的影响.结果表明,Ni-Si-B中间层合金具有非晶态结构,在TLP焊接316L不锈钢过程中展现出良好的润湿性和填缝性,接头组织连续性好,基本上无焊接缺陷.焊缝组织为Ni(Fe)固溶体和少量Cr3C2化合物,母材组织无粗化,焊缝与母材组织具有相同的晶格结构.焊接工艺参数为升温速度50℃/s,焊接压力12.7 MPa,焊接温度1 150℃,保温时间10 min,合金元素扩散充分,Si元素向母材的扩散深度达35μm.接头性能较高,弯曲角达135°. | 关键词 | 316L不锈钢;TLP焊接;中间层合金;非晶; | 焊接学报 | 2011 |  | 41 | 10 | 25 | 28
[5 empty] | 许艳 | 西安理工大学
[5 empty] | 仝都喜 | 西安理工大学
[5 empty] | 徐锦锋 | 西安理工大学
597 |  |  | 不同内压对锥柱耐压壳焊接残余应力的影响 | 中文 | 李良碧 | 江苏科技大学 | 为了研究高强钢锥柱耐压壳焊接残余应力在不同内压作用下的变化规律,首先运用ANSYS中的APDL语言编制了焊接残余应力计算程序,并用模型试验验证其可靠性.在数值模拟和试验结果相一致的基础上,计算了锥柱耐压壳的初始焊接残余应力.然后对有初始焊接残余应力的锥柱耐压壳在不同内压下的残余应力变化规律进行研究.结果表明,随着内压的增加,内壳表面焊接残余拉应力呈下降趋势.最后归纳出在一定范围的内压下,内壳剩余最大残余拉应力和内压之间的关系曲线.研究结果将为大型焊接结构进行安全分析提供技术支撑. | 关键词 | 内压;锥柱耐压壳;焊接;残余应力;高强钢; | 焊接学报 | 2011 |  | 41 | 10 | 29 | 32
[5 empty] | 万正权 | 中国船舶科学研究中心
[5 empty] | 潘广善 | 中国船舶科学研究中心
[5 empty] | 王自力 | 江苏科技大学
598 |  |  | 结晶器基材HVOF喷涂梯度功能涂层组织结构与结合强度 | 中文 | 王佳杰 | 黑龙江工程学院 | 以HVOF梯度功能涂层在结晶器的应用作为研究背景,对CrZrCu表面超音速火焰喷涂CoNiCrAlY+CoCrMoSi梯度涂层与Ni-Co电镀层进行了对比分析,通过SEM,EDS,XRD及X射线应力仪等手段分析了涂/镀层的微观组织结构与应力状态,采用拉伸法测试了结合强度.结果表明,涂层与基体之间的结合比镀层较为紧密;梯度涂层的结合强度远大于镀层的结合强度;涂层均为压应力,表面应力小,界面应力大;镀层中元素和相组成无变化,涂层主要元素含量与粉末基本相当,而涂层中C,O元素含量增加,粉末发生了熔化分解和重结晶.为结晶器HVOF涂层部分性能替代电镀层提供了理论支持. | 关键词 | 超音速火焰喷涂;梯度功能涂层;组织结构;结合强度;残余应力; | 焊接学报 | 2011 |  | 41 | 10 | 33 | 36
[5 empty] | 张颖 | 哈尔滨大电机研究所
[5 empty] | 莫淑华 | 黑龙江工程学院
[5 empty] | 王国星 | 黑龙江工程学院
[5 empty] | 李宪爽 | 黑龙江工程学院
599 |  |  | 焊接顺序对T形接头残余应力和变形的影响 | 中文 | 黎超文 | 中国石油大学(华东) | 采用有限元热弹塑性分析方法对T形接头不同焊接顺序的残余应力和变形进行模拟.有限元模型中选用三维实体单元,分析了材料物性参数随温度的变化和对流、辐射散热的影响.运用单元生死技术模拟T形接头多道焊接过程,获得了不同焊接顺序T形接头焊接温度场和残余应力、变形场,并对计算结果进行了分析.结果表明,焊接顺序对T形接头的残余应力和变形有较大的影响,采用先焊一侧,然后焊另一侧的方案所得到的残余应力和角变形最小. | 关键词 | T形接头;有限元模拟;焊接顺序;残余应力;焊接变形; | 焊接学报 | 2011 |  | 41 | 10 | 37 | 40
[5 empty] | 王勇 | 中国石油大学(华东)
[5 empty] | 韩涛 | 中国石油大学(华东)
600 |  |  | 粉体粒度对HA/BG生物活性涂层组织结构的影响 | 中文 | 庄明辉 | 佳木斯大学 | 采用亚音速火焰喷涂方法及涂层处理技术,以Ti6Al4V为基体喷涂不同粒度粉体,制备HA/BG生物活性涂层,并引入Ti/G过渡层缓解应力.涂层经700℃晶化处理.结果表明,粉体粒度决定了HA/BG涂层的组织结构.细小粉体可获得疏松、多孔结构的涂层,此种结构有利于涂层材料与骨组织之间结合.涂层经过700℃晶化处理后,主相为晶态HA,添加小粒度生物活性玻璃可抑制HA晶粒的长大.亚音速火焰方法制备的HA/BG生物涂层均呈现压应力,对于提高涂层结合强度起到积极意义. | 关键词 | 亚音速火焰喷涂;生物活性玻璃;过渡层;粒度; | 焊接学报 | 2011 |  | 41 | 10 | 41 | 44
[5 empty] | 尹柯 | 佳木斯大学
[5 empty] | 李慕勤 | 佳木斯大学
[5 empty] | 李晓霞 | 佳木斯大学
601 |  |  | 环保型碱性低氢焊条的交流稳弧性 | 中文 | 孟工戈 | 哈尔滨理工大学 | 分析了多种国内外碱性焊条药皮渣系,设计了CaO-CaF2-BaO-TiO2-SiO2渣系.用均匀设计的思想方法和计算机软件来安排试验.选定9～11种药皮组分作为自变量,并把每个自变量分成5个水平,共做了29个焊条小样.把交流稳弧性能作为目标函数,利用数理统计软件分析该指标数据.得出了多种药皮组分对焊条交流稳弧性能指标的影响趋势图;建立了自变量与因变量之间的多项式数学模型.结果表明,借助趋势图和数学模型,可以探讨改善焊条交流稳弧性的方向,并进行指标的优化搜索. | 关键词 | 碱性焊条;交流稳弧性;均匀设计;优化搜索; | 焊接学报 | 2011 |  | 41 | 10 | 45 | 48
[5 empty] | 储继君 | 中国机械科学研究院哈尔滨焊接研究所
[5 empty] | 栾敬岳 | 中国机械科学研究院哈尔滨焊接研究所
[5 empty] | 谷丰 | 哈尔滨理工大学
[5 empty] | 李丹 | 哈尔滨理工大学
602 |  |  | TIG填锌丝对接焊接镁铝异种金属 | 中文 | 刘飞 | 大连理工大学 | 采用普通TIG电弧作为焊接热源,对镁铝异种金属进行填加锌丝的对接焊试验.并利用金相显微镜、电子探针(EPMA)、万能力学性能拉伸机等现代分析手段对所得到的接头进行测试分析.结果表明,采用这种工艺得到了锌基的合金化焊缝,实现了6061铝合金和AZ31B镁合金的连接,焊缝主要由MgZn2和少量的铝、锌的固溶体构成,焊缝和铝合金母材之间不存在明显的过渡层,和镁合金母材之间有厚约20～100μm的过渡层.焊缝的硬度高于6061铝合金和AZ31B镁合金母材.对接接头的抗拉强度达到75 MPa. | 关键词 | 镁铝异种金属;填锌丝对接焊;微观组织;力学性能;TIG; | 焊接学报 | 2011 |  | 41 | 10 | 49 | 52
[5 empty] | 张兆栋 | 大连理工大学
[5 empty] | 刘黎明 | 大连理工大学
603 |  |  | 含锆Cu-P基非晶钎料钎焊紫铜接头的连接强度及微观组织 | 中文 | 高飞 | 江苏科技大学 | 采用CuP7.7Sn5.4Ni14Si0.2Zr0.04非晶和常规钎料钎焊紫铜,分析了钎料和接头的微观组织及钎焊工艺对接头强度的影响.结果表明,相对于非晶钎料,常规钎料对钎焊工艺的敏感性更大;在相同的试验条件下,采用非晶钎料钎焊的接头强度比常规钎料提高30%以上;非晶钎料看不到明显的相结构,而常规钎料主要由初生(Cu,Ni)3P+(α-Cu+Cu3P)共晶+(α-Cu+Cu3P+δ)共晶组成;非晶钎料接头扩散区和界面区主要是α-Cu固溶体,钎缝中心区主要为α-Cu+(Cu,Ni)3P+(α-Cu+Cu3P)共晶+(α-Cu+Cu3P+δ)共晶的混合组织. | 关键词 | 铜磷钎料;非晶钎料;钎焊工艺;抗剪强度;微观组织; | 焊接学报 | 2011 |  | 41 | 10 | 53 | 56
[5 empty] | 许伟龙 | 江苏科技大学
[5 empty] | 王超 | 江苏科技大学
[5 empty] | 邹家生 | 江苏科技大学
604 |  |  | 微量锌对Sn-3.5Ag无铅钎料/铜界面金属间化合物生长的抑制 | 中文 | 祁凯 | 江苏科技大学 | 在钎焊和时效条件下,研究了Sn-3.5Ag无铅钎料中添加0.2%的Zn元素后对钎料/铜界面组织形貌的影响.结果表明,钎焊条件下,将0.2%的Zn元素加入到Sn-3.5Ag钎料中对Cu-Sn间的金属间化合物及其扇贝形形状不产生影响.时效处理后,0.2%Zn元素的加入对界面IMC层的厚度、组成及形态都有影响.在Sn-3.5Ag-0.2Zn/Cu接头中,IMC层的长大得到了明显的抑制,并且与Sn-3.5Ag/Cu接头相比,IMCCu3Sn层的形成完全得到了抑制.在无锌的接头中,还观察到了IMC形态由扇贝形向层状转变,而在含锌的接头中,扇贝形组织在时效过程中没有发生变化.微量Zn元素的加入对IMC层的增长和组织形态的改变取决于IMC层内元素之间的相互扩散. | 关键词 | 无铅钎料;Sn-3.5Ag;金属间化合物;扩散; | 焊接学报 | 2011 |  | 41 | 10 | 57 | 60
[5 empty] | 王凤江 | 江苏科技大学
[5 empty] | 赖忠民 | 江苏科技大学
605 |  |  | CO2激光-MAG电弧复合焊接工艺参数的优化 | 中文 | 刘双宇 | 长春理工大学 | 采用汉诺威分析仪和高速摄像机采集了CO2激光-MAG电弧复合焊接过程中的电信号和熔滴过渡图像,研究了焊接电流、电弧电压、激光功率等参数对复合焊接瞬时电压和电流信号、电压和电流概率密度分布、熔滴过渡特征和工艺稳定性的影响.结果表明,将汉诺威分析仪和高速相机相结合能提供丰富的焊接电弧物理指数和熔滴过渡形态信息,可为复合焊接的工艺参数优化指明方向.瞬时焊接电流和瞬时电弧电压概率密度分布曲线向中间收敛,高电流和高电压区概率较小时,有利于焊接过程的稳定.激光能量影响熔滴的过渡频率,激光功率增加,易发生颗粒过渡或短路过渡. | 关键词 | 激光-电弧复合焊接;汉诺威分析仪;电弧物理指数;熔滴过渡; | 焊接学报 | 2011 |  | 41 | 10 | 61 | 64
[5 empty] | 张宏 | 长春理工大学
[5 empty] | 刘凤德 | 长春理工大学
[5 empty] | 石岩 | 长春理工大学
606 |  |  | 不均匀背景下芯片焊接气泡的X射线检测 | 中文 | 陈忠 | 华南理工大学 | 针对X射线不均匀透视图像背景下的芯片焊接气泡检测问题,为了准确提取焊接气泡,特别是小气泡,提出了基于二维集合经验模式分解和基于灰度形态滤波的两种气泡检测算法.以大功率三极管芯片焊接气泡检测为案例,运用两种方法进行不均匀背景下气泡检测分析.结果表明,两种方法均能准确提取不均匀图像背景下的芯片气泡,而基于二维集合经验模式分解的芯片气泡检测方法更适合小气泡的检测,但要求图像噪声要小;基于灰度形态学的气泡检测方法更加全面且适于实时检测. | 关键词 | 芯片气泡;集合经验模式分解;灰度形态学; | 焊接学报 | 2011 |  | 41 | 10 | 65 | 68
[5 empty] | 张宪民 | 华南理工大学
607 |  |  | 基于被动光的MAG管道打底焊焊缝边缘提取方法 | 中文 | 李静 | 南京航空航天大学 | 焊缝跟踪是实现焊接自动化的前提条件.间隙的变化会影响基于熔化极气体保护焊(metal active gas,MAG)的管道自动打底焊的焊接质量,为此设计了基于电荷耦合器件(charge-coupled device,CCD)视觉传感的MAG打底焊焊接过程监控系统.但从CCD获取的焊接过程的图像通常具有很大噪声,亟需设计出有效的焊缝边缘提取方法,提出了一种新的焊缝边缘提取方法,使用预处理方法获取熔池区域,然后使用Sobel算子检测出候选左(下)焊缝位置作为贪婪Snake模型的初始轮廓控制点,使用贪婪Snake模型拟合焊缝边缘.结果表明,即使在出现噪声的图像中,该方法提取焊缝边缘也是有效的. | 关键词 | 焊缝跟踪;Snake模型;MAG焊;图像处理; | 焊接学报 | 2011 |  | 41 | 10 | 69 | 72
[5 empty] | 李芳 | 江苏省昆山市工业技术研究院
[5 empty] | 朱伟 | 江苏省昆山市工业技术研究院
[5 empty] | 廖剑雄 | 江苏省昆山市工业技术研究院
[5 empty] | 钱鲁泓 | 江苏省昆山市工业技术研究院
608 |  |  | 连续油管电阻焊残余应力场的数值分析 | 中文 | 李继红 | 西安理工大学 | 采用有限单元法,初步模拟了连续油管电阻直缝焊(ERW)、焊缝热处理和整体热处理时的残余应力场分布情况,以期为连续油管的国产化生产提供有价值的参考.结果表明,焊后残余应力集中分布在焊缝附近,焊缝中心残余应力值较大,管体其它部位应力很小,最大残余应力为477 MPa;经过焊缝热处理和整体热处理,残余应力均有所降低,最大残余应力分别为452,275 MPa,说明热处理过程能较好地消除焊接残余应力. | 关键词 | 连续油管;电阻焊;有限元;焊接残余应力; | 焊接学报 | 2011 |  | 41 | 10 | 73 | 76
[5 empty] | 王文武 | 西安理工大学
[5 empty] | 赵鹏康 | 西安理工大学
[5 empty] | 张敏 | 西安理工大学
609 |  |  | 不锈钢带极电渣堆焊层金属耐腐蚀性能 | 中文 | 谢翔 | 河海大学 | 采用带极电渣堆焊(ESW)和带极埋弧堆焊(SAW)两种方法在Q235母材上熔敷不锈钢层,分析了这两种方法和不同焊接速度下得到的堆焊层金属的电化学腐蚀及晶间腐蚀性能.电化学腐蚀结果表明,9.8%H2SO4溶液中,当扫描电位低于-300 mV时,堆焊层金属即可进入钝化状态,堆焊层金属(ESW v=8 m/h)的电化学腐蚀性能最佳;5%HCl溶液中,由于穿透性强的Cl-使堆焊层表面形成的钝化膜溶解破坏,导致堆焊层金属在扫描电位-800～200 mV范围内处于活化状态,发生点腐蚀.10%草酸溶液晶间腐蚀试验表明,带极电渣堆焊层金属的抗晶间腐蚀性能明显优于带极埋弧堆焊层金属. | 关键词 | 带极电渣堆焊;堆焊层金属;耐腐蚀性能; | 焊接学报 | 2011 |  | 41 | 10 | 77 | 80
[5 empty] | 包晔峰 | 河海大学
[5 empty] | 杨可 | 河海大学
[5 empty] | 杨毓飏 | 河海大学
610 |  |  | 管桁结构管端焊接装配面模型及切割精度控制 | 中文 | 王旗华 | 四川大学 | 在分析管桁结构管端5轴联动数控切割机床加工原理的基础上,应用空间解析几何数学方法推导出了两管相贯的相贯线数学模型.在此基础上,结合切割角度、实际切割时的纵向补偿及扭转角公式,建立了管桁结构管端焊接装配面数学模型.通过分析传统分点方法及其存在的问题,提出了一种根据拟合精度要求的多次比较分点法来控制切割精度.用AutoCAD VBA编程仿真,并与AutoCAD三维模型数据对比,验证了文中提出的数学模型及其切割精度控制方法的可靠性. | 关键词 | 管桁;多管相贯;相贯线;比较分点法;焊接坡口; | 焊接学报 | 2011 |  | 41 | 10 | 81 | 84
[5 empty] | 殷国富 | 四川大学
[5 empty] | 徐雷 | 四川大学
[5 empty] | 何赛松 | 四川大学
611 |  |  | 母材相对位置对搅拌摩擦焊接铝/铜异种金属接头性能的影响 | 中文 | 董丰波 | 南京航空航天大学 | 铝、铜两种金属性能差异较大,用常规焊接方法难以实现连接,极大地限制了铝/铜复合接头的质量和应用范围.利用搅拌摩擦焊接技术成功焊接了防锈铝合金/紫铜异种金属的对接接头,通过焊缝接头表面宏观形貌观察、接头横断面组织分析及接头的抗拉强度分析母材相对位置对铝/铜搅拌摩擦焊接头性能的影响.结果表明,搅拌针相对配合面存在偏移的情况下,母材铜板放置在返回侧时,焊缝接头的成形性好;接头的组织形貌出现明显的"洋葱"环状;接头的最大抗拉强度达到225 MPa,可达母材紫铜抗拉强度的76.3%;接头断裂多发生在前进侧热影响区或接头的焊核区域. | 关键词 | 搅拌摩擦焊;铝/铜异种金属;工艺优化;母材相对位置; | 焊接学报 | 2011 |  | 41 | 10 | 85 | 88
[5 empty] | 陈文华 | 南京航空航天大学
[5 empty] | 宿国友 | 上海航天设备制造总厂
[5 empty] | 赵欣 | 上海航天设备制造总厂
612 |  |  | 低银SnAgCuBiNi无铅钎料润湿及溶解行为分析 | 中文 | 万忠华 | 华南理工大学 | 对Sn0.8Ag0.5Cu2.0Bi0.05Ni(SACBN)和Sn3.0Ag0.5Cu(SAC305)无铅钎料的显微组织、润湿性能和溶解行为进行了比较研究.结果表明,SACBN钎料显微组织由β-Sn+共晶体组成,共晶组织为在β-Sn基体上均匀分布细针状的Ag3Sn、粒状的(Cu,Ni)6Sn5和细小粒状的铋.在相同温度条件下,SACBN钎料的润湿角大于SAC305钎料,铺展面积小于SAC305钎料,但SACBN钎料的最大润湿力却大于SAC305钎料,润湿时间小于SAC305钎料.随着时间的增加,铜在两种钎料中的溶解量均呈线性增加,在250,275℃时铜在SACBN钎料中的溶解速率低于SAC305钎料;在300℃时,铜在SACBN钎料中的溶解速率高于SAC305钎料. | 关键词 | 无铅钎料;润湿性;溶解速率;显微组织; | 焊接学报 | 2011 |  | 41 | 10 | 89 | 92
[5 empty] | 卫国强 | 华南理工大学
[5 empty] | 师磊 | 华南理工大学
[5 empty] | 张宇鹏 | 广州有色金属研究院
613 |  |  | 液体火箭发动机推力室钎焊过程热固耦合分析 | 中文 | 许艺峰 | 西北工业大学 | 在考虑热电偶对真空炉加热分区电功率闭环控制的基础上,建立了液体火箭发动机推力室钎焊过程仿真计算的有限元模型.基于热固弱耦合方法,对推力室钎焊过程中的瞬态温度场和应力—应变分布进行了分析.确定了推力室在钎焊过程中热电偶所测温度与室壁温度的温差范围,得出了室壁温度的分布规律.应力—应变分布表明喉部内壁在焊接过程中易出现受压失稳.分析结论为改进钎焊工艺方案及探究室壁褶皱形成的深层次原因提供了理论基础.提出了工艺改进方案,并通过了试验验证,结果显示钎焊过程中推力室的褶皱现象得到有效控制. | 关键词 | 液体火箭发动机;推力室;热固耦合;失稳; | 焊接学报 | 2011 |  | 41 | 10 | 93 | 96
[5 empty] | 张德禹 | 西安航天动力研究所
[5 empty] | 徐学军 | 西安航天动力研究所
[5 empty] | 鲍福廷 | 西北工业大学
614 |  |  | 带状电极MAG焊电弧行为 | 中文 | 郑森木 | 哈尔滨工业大学 | 用高速摄像系统和电流电压采集模块对带状电极MAG焊工艺电弧行为进行了研究.结果表明,带状电极MAG焊电弧呈非柱对称分布,电弧截面从钢带端部到母材逐渐由椭圆形过渡到圆形.随焊接工艺参数的增大,电弧能量提高,钢带端部由多个电弧共存转变为一个电弧燃烧,电弧沿钢带无规律的紊乱运动转变为较稳定的左右摆动,进而转变为不发生明显摆动的稳定状态,形态上由分散的不规则的电弧转变为挺度高、能量集中的稳定电弧,焊接电流和电弧电压波形能反映电弧的动态变化. | 关键词 | 带状电极MAG焊;SUS304不锈钢带;电弧形态;电弧运动; | 焊接学报 | 2011 |  | 41 | 10 | 97 | 100
[5 empty] | 高洪明 | 哈尔滨工业大学
[5 empty] | 刘鑫 | 哈尔滨工业大学
615 |  |  | ASTMA213-T92钢焊接热影响区的微观组织 | 中文 | 吴军 | 国家电网技术学院 | 利用热模拟方法,研究了ASTMA213-T92钢焊接热影响区的微观组织特征.结果表明,当热模拟峰值温度(Tmax)低于T92钢AC1时,热影响区中主要为板条状回火马氏体组织.当Tmax超过AC1时,焊接热影响区中开始出现M-A组元,主要分布在板条马氏体边界、原奥氏体晶界及正在转变的马氏体板条内部.在Tmax为1 350℃的粗晶区中的M-A组元尺寸粗大.Tmax为740～815,870,970,1 350℃的微观组织可用来表征T92钢焊接热影响区各特征区的典型组织特点. | 关键词 | ASTMA213-T92钢;焊接热影响区;微观组织;热模拟; | 焊接学报 | 2011 |  | 41 | 10 | 101 | 104
[5 empty] | 王新洪 | 山东大学
[5 empty] | 邹增大 | 山东大学
616 |  |  | 置氢TC4钛合金与C/SiC复合材料钎焊接头界面组织和结构 | 中文 | 王宇欣 | 哈尔滨工业大学 | 采用AgCu箔片对不同置氢含量的TC4钛合金与C/SiC复合材料进行了钎焊连接.借助SEM,EDS,XRD等分析手段对接头的微观组织、界面结构进行研究,并分析了钎焊工艺参数的影响.结果表明,钎焊温度810℃,保温时间10 min时,置氢含量0.3%的接头界面结构为置氢钛合金/针状韦德曼组织/Ti(s.s)+Ti2Cu过共析组织/Ti2Cu+TiCu+Ti3Cu4扩散带/Ag(s.s)+Cu(s.s)/Ti2Cu+Ti5Si3/TiC/复合材料.不同氢含量下接头的界面产物基本相同,但接头反应层总厚度随置氢含量的增加而增大.随着钎焊温度升高或时间延长,复合材料侧Ti5Si3等化合物逐渐增多,TiC反应层变得连续且厚度增加. | 关键词 | 置氢钛合金;复合材料;真空钎焊;界面结构; | 焊接学报 | 2011 |  | 41 | 10 | 105 | 108
[5 empty] | 张丽霞 | 哈尔滨工业大学
[5 empty] | 王军 | 哈尔滨工业大学
[5 empty] | 冯吉才 | 哈尔滨工业大学
617 |  |  | Al-Cr急冷合金薄带与不锈钢接触反应行为分析 | 中文 | 张舟永 | 浙江大学 | 用急冷Al-Cr合金薄带在201奥氏体不锈钢表面制备含Al,Cr元素的涂层.用光学显微镜(OM),扫描电镜(SEM),能谱分析(EDS)对界面进行了微观分析,用X射线衍射分析(XRD)、差热分析法(DTA)对薄带的组织结构及相转变进行了检测.同时还对反应机理进行了讨论.结果表明,720℃温度下,Cr元素含量高于8%(质量分数)的急冷Al-Cr合金薄带中含有Al45Cr7析出相,阻止了与不锈钢基体接触反应的进行;而8%Cr及以下的薄带可与基体发生反应,形成冶金结合.表面合金层由表及里依次为含Cr,Ni,Mn元素的FeAl3,Fe2Al5,FeAl等组织. | 关键词 | 铝铬合金薄带;201不锈钢;接触反应;涂层; | 焊接学报 | 2011 |  | 41 | 10 | 109 | 112
[5 empty] | 凌国平 | 浙江大学
618 |  |  | 氧化物弥散强化MGH956合金TIG焊缝气孔问题分析 | 中文 | 雷玉成 | 江苏大学 | 通过X射线探伤和金相分析相结合的方法,对氧化物弥散强化(ODS)合金MGH956的TIG焊接气孔的产生机理、分布、数量及焊接工艺参数的影响进行了研究.结果表明,气孔的产生与ODS合金本身的制造工艺特点、弥散氧化物颗粒和焊缝组织有关;在焊缝的边缘发现许多小泡;焊缝气孔在焊缝两侧的熔合线附近呈链状分布,这是由熔池各部位的特点、焊接接头的组织和温度分布共同作用形成的;调整焊接工艺参数会影响焊缝气孔量的变化,较小的热输入,如小电流、快速度和适合的脉冲频率能在一定程度上减少焊缝气孔量. | 关键词 | ODS合金;MGH956;TIG焊接;气孔; | 焊接学报 | 2011 |  | 41 | 11 | 1 | 4
[5 empty] | 任闻杰 | 江苏大学
[5 empty] | 谢伟峰 | 江苏大学
[5 empty] | 黄巍 | 江苏大学
619 |  |  | 电场作用下1.6%C-UHCS/40Cr钢的超塑性焊接 | 中文 | 张柯柯 | 河南科技大学 | 基于对40Cr钢淬火后与经热机械处理超高碳钢1.6% C-UHCS电场作用下超塑性焊接可行性的分析,在非真空、无保护气氛下,进行了电场作用下1.6% C-UHCS/40Cr的超塑性焊接工艺试验.结果表明,当施加试样接正极、环状电极接负极的电场时,可明显提高40Cr钢淬火后与经热机械处理超高碳钢1.6% C-UHCS的超塑性焊接效果.与不加电场相比,当两者在外加电场+3 kV/cm、预压应力56.6 MPa、焊接温度780℃、初始应变速率1.5×10-4/s的条件下,经20 min超塑性焊接,接头强度提高26.8%. | 关键词 | 电场;超高碳钢;超塑性;固态焊接; | 焊接学报 | 2011 |  | 41 | 11 | 5 | 8
[5 empty] | 孙敬 | 河南科技大学
[5 empty] | 吴志伟 | 河南科技大学
[5 empty] | 马宁 | 河南科技大学
[5 empty] | 邱然锋 | 河南科技大学
[5 empty] | 张占领 | 河南科技大学
620 |  |  | 摩擦焊机液压系统节能减耗方法 | 中文 | 杜随更 | 西北工业大学 | 针对当前摩擦焊机液压系统采用定量泵驱动带来的能耗大、油液温升快、焊接参数不稳定等问题,提出了节能型液压系统,即计算机控制下的比例变量泵驱动的施力系统和恒压变量泵驱动的辅助系统.分析了液压系统的节能原理,对两类液压系统的能量参数进行了试验测量.结果表明,节能型液压系统由于采用变量泵供油,流量可根据需要设定或自动调节,减小了高压溢流能量损失.在文中试验条件下,与普通液压系统相比,节能型液压系统的总能耗可降低57%,特别是在预顶、摩擦和顶锻阶段,节能效果显著.该系统具有能量利用率高、能量消耗小、节能效果好特点,已应用于工业现场. | 关键词 | 摩擦焊机;液压系统;节能;能耗分析; | 焊接学报 | 2011 |  | 41 | 11 | 9 | 12
[5 empty] | 李娜娜 | 西北工业大学
[5 empty] | 杨春强 | 西北工业大学
[5 empty] | 王德海 | 西北工业大学
621 |  |  | 大型双湿式搅拌机螺旋轴焊接的数值模拟 | 中文 | 尹飞鸿 | 常州工学院 | 借助三维建模软件和有限元分析软件,通过数值模拟手段,全面细致地模拟了大型双湿式搅拌机螺旋轴焊接过程中产生的应力、应变、温度场分布及其变化规律,得到了螺旋轴轴端和犁刀部位的温度场、应力场和应变场的分布及其具体数值,根据分析结果绘制了螺旋轴焊接过程中各性能参数随时间变化的曲线.结果表明,残余应力明显小于材料的许用应力,焊接变形量在设计允许范围内,该结构设计合理,能够满足实际生产要求.研究方法和手段为焊接加工提供了理论基础. | 关键词 | 螺旋轴;焊接技术;残余应力;塑性应变;有限元; | 焊接学报 | 2011 |  | 41 | 11 | 13 | 16
[5 empty] | 戴建国 | 常州工学院
[5 empty] | 干为民 | 常州工学院
622 |  |  | Cu14Al4.5FeNiCe等离子喷焊层组织及摩擦学特性 | 中文 | 李文生 | 兰州理工大学 | 气雾水冷方法制备Cu14Al4.5FeNiCe合金粉末,等离子喷焊方法实现粉末在45钢表面喷焊层的制备.采用光学显微镜,XRD,SEM,EDS分析喷焊层表面、结合横断截面、磨损表面及合金相结构和组织形貌,拉伸法测定喷焊层与基体结合力,用UMT-2MT摩擦试验机测试喷焊层与304不锈钢对摩的无润滑摩擦磨损行为.结果表明,Cu14Al4.5FeNiCe合金喷焊层形成α+γ2及β’包围k相生长、均匀细化的组织,与45钢基体形成冶金结合,表面硬度达320 HB;喷焊层与304不锈钢对摩摩擦系数在40 N(压力5.7 MPa)时为0.105,随载荷变化很小,表现出良好的减摩性;磨损率随载荷增加的幅度不大,具有良好的耐磨性. | 关键词 | 喷焊层;微观组织;磨损机理;摩擦性能; | 焊接学报 | 2011 |  | 41 | 11 | 17 | 20
[5 empty] | 刘毅 | 兰州理工大学
[5 empty] | 王智平 | 兰州理工大学
[5 empty] | 路阳 | 兰州理工大学
623 |  |  | 基于视觉的激光深熔焊熔池检测及图像处理 | 中文 | 杨家林 | 中国工程物理研究院机械制造工艺研究所 | 针对不锈钢材料Nd:YAG固体激光深熔焊接,在充分分析熔池辐射光谱特征的基础上,并考虑同轴检测的技术特点,设计了熔池辐射光和YAG激光的传输与分离机构,优选了合适的半透半反镜片、窄带滤光片、中性减光片和变焦镜头等光路系统组件,成功构建了面向Nd:YAG激光深熔焊接的同轴视觉检测系统,获得了清晰的熔池区图像.针对拍摄到的熔池区图像,设计了高斯函数滤波、边缘增强算子、边界跟踪算法等图像处理算法,确定了搜索起始点和搜索准则,较好地提取出熔池边缘,为下一步实现激光深熔焊的焊接质量在线实时监测与控制奠定了基础. | 关键词 | 激光焊;熔池;边缘;图像处理算法; | 焊接学报 | 2011 |  | 41 | 11 | 21 | 24
[5 empty] | 高进强 | 山东大学
[5 empty] | 秦国梁 | 山东大学
[5 empty] | 何建国 | 中国工程物理研究院机械制造工艺研究所
[5 empty] | 武传松 | 山东大学
[5 empty] | 张涛 | 山东大学
624 |  |  | 超声波法曲面工件残余应力测量 | 中文 | 马子奇 | 哈尔滨工业大学 | 开发了超声波法焊接残余应力测量系统.用该系统配合平直探头对曲面工件的焊接残余应力进行测量尝试.将超声波法获得的测量结果与激光全息小孔法的测量结果比较,超声波法测量所得的焊接残余拉压应力区间与小孔法相同,分布曲线较小孔法测量结果缓和,最大拉压应力均要小于曲面工件中实际拉压应力.根据试验结果,结合名义声弹性常数表达式分析了曲面耦合状态对超声波法测量结果的影响.提出用超声波法测量曲面工件需要根据工件曲率半径修正声弹性常数,减小曲率半径导致的耦合误差,提高测量结果的准确性. | 关键词 | 超声波法;焊接残余应力;曲面工件;耦合状态;名义声弹性常数; | 焊接学报 | 2011 |  | 41 | 11 | 25 | 28
[5 empty] | 刘雪松 | 哈尔滨工业大学
[5 empty] | 张世平 | 哈尔滨工业大学
[5 empty] | 程怡 | 哈尔滨市焊接技术培训中心
[5 empty] | 方洪渊 | 哈尔滨工业大学
625 |  |  | 基于弱周期多通道信号正态重复率理论的CO2弧焊监测 | 中文 | 高理文 | 华南理工大学 | 受到弧焊稳定性自动化监测需求的驱使和启发,创新性地提出了弱周期多通道信号正态重复率理论.该理论通过科学的数学推理,推导出描述周期间信号重复程度的特征值计算方程.为了克服实际采样时信号离散性带来的问题,突破性地把一个信号点细分为以正态分布散落在多维信号空间的无数微点,从而合理地计算方程中的重要参量——广义实面积,最终准确求解方程.采集了104次CO2弧焊焊接过程的电信号作为样本,以概率神经网络为决策方法,进行了训练和预测试验.结果表明,依照该理论所得的特征值与CO2弧焊的稳定性具有较大的相关性,能实现自动化的监测. | 关键词 | CO2弧焊;稳定性;多通道信号;正态分布; | 焊接学报 | 2011 |  | 41 | 11 | 29 | 32
[5 empty] | 薛家祥 | 华南理工大学
[5 empty] | 张文 | 华南理工大学
[5 empty] | 林放 | 华南理工大学
[5 empty] | 陈小峰 | 华南理工大学
626 |  |  | 一种多尺度分形的弧焊熔池图像分割方法 | 中文 | 高飞 | 南京理工大学 | 弧焊熔池图像的各个区域与最终的焊缝成形有着密切的关系.分析了弧焊熔池图像中的浮渣与熔池的分型维数和多尺度分型维数的特征,阐述了图像的分形维数和多尺度分形维数特征的概念,介绍了单一分形维数与基于多尺度分形维数的图像分割方法,并把该方法应用到了弧焊熔池图像的分割中.结果表明,基于分形维数的多尺度图像分割方法可以有效地对弧焊熔池图像中熔池尾部和浮渣同时进行分割,并优于用算子和单一的分形维数算法的图像分割方法.基于分形维数的多尺度图像分割算法在弧焊熔池图像的分割上将会成为十分有效的方法. | 关键词 | 分形维数;弧焊;多尺度分形;焊缝成形;熔池图像分割; | 焊接学报 | 2011 |  | 41 | 11 | 33 | 36
[5 empty] | 王克鸿 | 南京理工大学
[5 empty] | 梁永顺 | 南京理工大学
[5 empty] | 詹兰兰 | 南京理工大学
[5 empty] | 张燕 | 南京理工大学
627 |  |  | 基于动态小窗Hough变换法的焊缝特征直线提取 | 中文 | 邓景煜 | 上海交通大学 | 根据焊缝跟踪过程中前后系列图像的相似性,以相邻的前一幅图得到的3个角点坐标,对当前图像进行动态开小窗,而Hough变换参数空间的θ值范围则依据前一幅图的θ0值来确定,然后对每幅小窗图像进行Hough变换.动态开窗和限定Hough变换参数空间的θ值范围,可明显加快搜索有效像素点的速度和减少Hough变换的计算量.结果表明,基于动态小窗的Hough变换大大提高了运算速度、算法的稳定性,以及直线拟合的精度,满足焊缝跟踪的实时性要求. | 关键词 | Hough变换;动态开窗;焊缝跟踪;直线拟合; | 焊接学报 | 2011 |  | 41 | 11 | 37 | 40
[5 empty] | 张轲 | 上海交通大学
[5 empty] | 秦涛 | 上海交通大学
[5 empty] | 金鑫 | 上海交通大学
628 |  |  | 激光-MIG电弧的复合作用及对熔滴过渡的影响 | 中文 | 韦辉亮 | 天津大学 | 试验研究激光与MIG电弧的相互影响与相互作用,以及激光的加入对MIG电弧形态与熔滴过渡形式的影响.搭建了YAG激光-脉冲MIG电弧复合焊接试验系统,进行了焊接试验并同步采集了焊接过程中的电信号和高速摄像图片信号.通过分析电信号和高速摄像图片可以发现,对于一脉一滴的焊接过程,加入激光后熔滴过渡形式由一脉一滴变为两脉一滴过渡.激光对脉冲MIG电弧具有明显的吸引作用.文章分析了加入激光后熔滴受力情况的变化,发现促进熔滴过渡的等离子流力竖直向下的分力减小是导致熔滴过渡频率降低的主要原因. | 关键词 | 复合焊;熔滴过渡;高速摄像; | 焊接学报 | 2011 |  | 41 | 11 | 41 | 44
[5 empty] | 李桓 | 天津大学
[5 empty] | 王旭友 | 哈尔滨焊接研究所
[5 empty] | 王威 | 哈尔滨焊接研究所
[5 empty] | 高莹 | 天津职业技术师范大学
629 |  |  | 铝离子注入不锈钢表面提高Al-Si钎料浸润分析 | 中文 | 王国伟 | 哈尔滨工业大学 | 为了实现铝合金和不锈钢的钎焊连接,对不锈钢进行铝离子注入前处理.注入电压为40 kV,注入剂量分别为3×1017,6×1017,9×1017离子数/cm2.分析了注铝不锈钢表面化学状态,评价了BAl88Si钎料在注铝不锈钢及未注铝不锈钢表面的润湿铺展能力.结果表明,注铝不锈钢表面为Al和Fe元素共存;温度为600,610℃时,钎料在未注铝不锈钢表面不能润湿附着,温度为650℃时钎料在未注铝不锈钢表面润湿性提高,润湿角约为40°.不锈钢表面经过铝离子注入前处理后,钎料润湿性能提高.当注入电压为40 kV、注入剂量为9×1017离子数/cm2时,温度在600℃下BAl88Si钎料在注铝不锈钢表面即可实现有效润湿,润湿角在20°左右,可以满足钎焊需要. | 关键词 | 金属蒸气真空弧离子源;离子注入;BAl88Si钎料;润湿性;不锈钢; | 焊接学报 | 2011 |  | 41 | 11 | 45 | 48
[5 empty] | 徐睦忠 | 哈尔滨工业大学
[5 empty] | 田修波 | 哈尔滨工业大学
[5 empty] | 巩春志 | 哈尔滨工业大学
630 |  |  | He与He+CO2双层气流保护TIG焊工艺 | 中文 | 秦名朋 | 中国科学院金属研究所 | 以0Cr13Ni5Mo水轮机转轮用低碳马氏体不锈钢为母材,开展了内层为氦,外层为He+CO2的双层气流保护TIG焊工艺研究.内层通纯氦避免电极直接接触外层CO2而氧化烧损,外层添加活性气体CO2向熔池溶解活性元素氧改变熔池表面张力对流模式,进而增加熔深和焊缝深宽比.研究了外层气体中CO2含量的变化对电极保护和焊缝形貌的影响.结果表明,在双层气流保护TIG焊工艺下,电极氧化烧损得到有效抑制,焊接效率是传统TIG焊工艺的两倍以上;当焊缝氧含量在0.007 6%～0.012%(质量分数)范围时,表面张力对流由外对流改变为内对流,焊缝形貌迅速由浅宽型变为深窄型. | 关键词 | 电极保护;焊缝形貌;氧含量;表面张力对流; | 焊接学报 | 2011 |  | 41 | 11 | 49 | 52
[5 empty] | 李冬杰 | 中国科学院金属研究所
[5 empty] | 陆善平 | 中国科学院金属研究所
631 |  |  | 镀锌钢板电阻点焊涂层电极与普通电极寿命分析 | 中文 | 邹家生 | 江苏科技大学 | 为增加镀锌钢板电阻点焊电极寿命,在普通铬锆铜电极表面沉积镍和金属陶瓷涂层后,研究涂层电极与无涂层普通电极的寿命.结果表明,相同条件下,涂层电极使用寿命大约是普通电极使用寿命的2.5倍;涂层电极抗塑性变形能力明显高于普通电极;普通电极端面有明显坑蚀、裂纹、合金层、自愈合层,而电极表面涂层能有效防止镀锌钢板电阻点焊过程中由于锌的扩散导致的粘连、剥离,从而减少合金元素Zn向电极端面的扩散,防止锌和电极合金形成脆性金属间化合物. | 关键词 | 镀锌钢板;电阻点焊;涂层电极;金属陶瓷涂层;电极寿命; | 焊接学报 | 2011 |  | 41 | 11 | 53 | 56
[5 empty] | 王涛 | 江苏科技大学
[5 empty] | 沈乔 | 江苏科技大学
[5 empty] | 陈铮 | 江苏科技大学
632 |  |  | 基于CPLD的电子束同步扫描控制系统 | 中文 | 彭勇 | 南京理工大学 | 针对中高压电子束焊机5～60 mA电子束流的品质诊断,通过研究电子束在电磁偏转线圈中的扫描运动原理,建立了基于复杂可编程逻辑器件(CPLD)的电子束高速偏摆扫描系统.该控制系统由工业控制计算机,CPLD主控电路、D/A转换电路、低通滤波电路、光电隔离电路、功率放大器、电磁偏转线圈以及CPLD外围电路组成,实现了两路波形特殊的相位关系,控制采集卡的触发和采样频率,偏转扫描频率可以在0～15.6kHz范围内调节,功率放大采用恒流方式,最大输出电流为5 A.该系统无需改变硬件电路,即可实现信号参数的任意调整,改变电子束的扫描路径,因此具有很高的柔性. | 关键词 | 电子束焊接;CPLD;同步扫描;束流品质; | 焊接学报 | 2011 |  | 41 | 11 | 57 | 60
[5 empty] | 王克鸿 | 南京理工大学
[5 empty] | 周琦 | 南京理工大学
[5 empty] | 王亚军 | 北京航空航天大学
[5 empty] | 付鹏飞 | 北京航空工程制造研究所
633 |  |  | 喷射成形7475铝合金FSW工艺与性能 | 中文 | 严铿 | 江苏科技大学 | 采用搅拌摩擦焊(FSW)方法对厚度为4 mm的喷射成形7475铝合金进行了焊接工艺及性能研究,通过优化搅拌头的形状和尺寸,调整焊接工艺参数得到了表面成形良好的焊接接头,经过力学性能测试和微观分析.结果表明,当焊接工艺参数选择合适时,可得到外形美观、无缺陷的焊缝;如果工艺参数选择不当,则会出现沟槽、飞边和隧道形缺陷;还发现焊接接头力学性能与焊接工艺参数存在一定的关系,在旋转频率为1 200 r/min,且焊接速度为80 mm/min时,可以获得较好的焊接性能,抗拉强度可以达到442 MPa. | 关键词 | 喷射成型铝合金7475;搅拌摩擦焊;工艺;力学性能; | 焊接学报 | 2011 |  | 41 | 11 | 61 | 64
[5 empty] | 史超 | 江苏科技大学
634 |  |  | 镍对Ag-Cu-Sn-In钎料组织及加工性能的影响 | 中文 | 徐锦锋 | 西安理工大学 | 在制备Ag-Cu-Sn-In钎料、分析钎料组织的基础上,研究了添加Ni元素对钎料组织与加工性能的影响.结果表明,Ag-Cu-Sn-In合金组织由粗大的β-Cu枝晶、弥散分布于枝晶间的(α-Ag)相及少量Ag5Sn相组成.镍的添加可使钎料组织明显细化,熔点略有升高,并对钎料加工性能产生显著影响.随着镍含量的增大,合金形变率增大,钎料加工性能提高,含0.2%Ni的合金形变率达到峰值;继续升高镍含量,合金组织逐渐变得粗大,钎料加工性能变差.0.2%Ni钎料的固、液相线分别升高18℃和8℃,熔化温度区间减小20℃.采用退火轧制工艺,0.2%Ni钎料可轧制成厚为50～80μm的薄带.镍的适量添加可解决因银含量降低而引起的钎料加工性能恶化问题. | 关键词 | 低银电真空钎料;合金熔点;微观组织;加工性能; | 焊接学报 | 2011 |  | 41 | 11 | 65 | 68
[5 empty] | 张晓存 | 西安理工大学
[5 empty] | 翟秋亚 | 西安理工大学
戴卫刚
635 |  |  | Sn-Ag-Cu-In无铅钎料润湿性能及显微组织 | 中文 | 王俭辛 | 江苏科技大学 | 在Sn-1.2Ag-0.6Cu合金中添加0～1.0%的In元素,研究了Sn-Ag-Cu-In无铅钎料的熔化温度、润湿性能及显微组织.结果表明,添加In元素对钎料的熔化温度有一定的降低作用,在相同的试验温度下,含铟钎料粘度更低,流动性更强,钎料的润湿性能随之改善.低银Sn-Ag-Cu钎料在空气中的润湿时间在260℃才达到t0≤1 s,而Sn-Ag-Cu-1.0In无铅钎料在氮气保护下在250℃时就已满足美国电子工业标准IPC/EIA J—STD—003B对于波峰焊润湿时间的推荐值t0≤1 s的要求.添加1.0%左右的In元素时,低银Sn-1.2Ag-0.6Cu钎料合金中Ag3Sn化合物有长大趋势,将不利于钎料合金的力学性能,因此添加铟含量宜控制在1.0%以内. | 关键词 | 无铅钎料;润湿性;显微组织; | 焊接学报 | 2011 |  | 41 | 11 | 69 | 72
[5 empty] | 尹明 | 江苏科技大学
[5 empty] | 赖忠民 | 江苏科技大学
[5 empty] | 李雪 | 江苏科技大学
636 |  |  | 基于小波包变换与自适应阈值的SMT焊点图像去噪 | 中文 | 赵辉煌 | 衡阳师范学院 | 为提高表面组装技术焊点图像去噪效果,提出一种基于小波包变换和自适应阈值的焊点图像噪声去除新方法.利用小波包变换对图像进行多层分解,通过对图像小波包树系数的分析,对小波包树系数高频部分和低频部分进行Wiener滤波;为提高去噪性能,通过计算小波包系数对应的中值绝对方差估计,提出一种改进的自适应小波包阀值算法,并对图像进行第二次去噪;最后采用中值滤波对图像进行平滑处理,得到最终的去噪图像.结果表明,与传统方法相比,所提出的算法不仅能提高去噪性能和去噪效果,而且能很好的保留表面组装技术焊点图像边缘信息. | 关键词 | 表面组装技术焊点;图像去噪;小波包变换;自适应阈值; | 焊接学报 | 2011 |  | 41 | 11 | 73 | 76
[5 empty] | 周德俭 | 桂林电子科技大学
[5 empty] | 吴兆华 | 桂林电子科技大学
[5 empty] | 李春泉 | 桂林电子科技大学
[5 empty] | 李康满 | 衡阳师范学院
637 |  |  | SnZn系无铅钎料性能对比分析 | 中文 | 赖忠民 | 江苏科技大学 | 对比研究了4种SnZn系无铅钎料的润湿性、抗蠕变性能以及力学性能.结果表明,SnZnAg/SnZnGa/SnZnAl的润湿性均高于SnZn钎料,合金元素的添加可以显著提高SnZn钎料的润湿性;SnZnAg钎料的抗蠕变性能最高,这主要是因为Ag-Zn金属间化合物颗粒钉扎位错引起的;合金元素的添加可以显著提高SnZn焊点的力学性能和抗疲劳特性,银的加入可以使SnZn焊点的力学性能提高近20%,Ga/Al的提高幅度相对较小.另外采用激光再流焊方法,SnZn系焊点的力学性能可以提高近16.7%.文中研究成果可以为SnZn无铅钎料提供理论支撑. | 关键词 | 无铅钎料;抗蠕变性能;金属间化合物;激光再流焊; | 焊接学报 | 2011 |  | 41 | 11 | 77 | 80
[5 empty] | 张亮 | 徐州师范大学
[5 empty] | 王俭辛 | 江苏科技大学
638 |  |  | 2205双相不锈钢焊接接头微区耐点蚀性能分析 | 中文 | 包晔峰 | 河海大学 | 采用光学显微镜观察了2205双相不锈钢焊接接头的组织形貌,采用自制的微电化学测试系统测量了母材、焊缝和HAZ的微区循环伏安曲线.结果表明,2205双相不锈钢焊接接头的组织为铁素体+奥氏体,焊缝中铁素体含量约为48%,与母材相当,HAZ中铁素体平均含量高于50%;在3.5%的NaCl溶液中2205双相不锈钢焊接接头焊缝微区的耐点蚀性能与母材趋于一致,但其自修复能力不及母材,HAZ微区的耐点蚀性能最差,自修复能力最弱,此耐点蚀性能上的差异与接头中两相比例和合金元素在两相中的分配差异有关. | 关键词 | 双相不锈钢;显微组织;微电化学技术;点蚀; | 焊接学报 | 2011 |  | 41 | 11 | 81 | 84
[5 empty] | 胡网勤 | 河海大学
[5 empty] | 蒋永锋 | 河海大学
[5 empty] | 杨可 | 河海大学
639 |  |  | 锆处理石油储罐钢大热输入焊接CGHAZ冲击韧性分析 | 中文 | 梁国俐 | 北京科技大学 | 以微量锆处理石油储罐钢为研究对象,采用Gleeble3500并结合SEM,TEM等试验方法研究微量Zr元素对690 MPa级石油储罐用钢大热输入焊接热循环时粗晶热影响区(CGHAZ)冲击韧性的影响.结果表明,微量锆处理钢可显著提高母材的低温冲击韧性,但会严重恶化CGHAZ的冲击韧性.锆处理钢CGHAZ的M-A组元随着热输入的升高而粗化,M-A组元面积分数随热输入的升高而下降,导致钢的韧性下降;研究发现钢中含锆夹杂物大小都在微米级,它们都是在凝固过程中析出,对强化和晶粒细化影响不大,但对韧性有着十分重要的影响.过大的1～3μm的夹杂物尺寸导致钢的韧性下降. | 关键词 | 锆处理石油储罐钢;大热输入焊接;CGHAZ;冲击韧性; | 焊接学报 | 2011 |  | 41 | 11 | 85 | 88
[5 empty] | 杨善武 | 北京科技大学
[5 empty] | 武会宾 | 北京科技大学
[5 empty] | 刘学利 | 北京科技大学
640 |  |  | 双椭球热源参数的敏感性分析及预测 | 中文 | 李培麟 | 上海交通大学 | 双椭球模型是在电弧冲击力较大的情况下常用的热源模型.通过研究双椭球热源模型的参数对焊接熔宽、熔深的影响,获得双椭球热源模型的形状参数在埋弧焊中的敏感性.并为了研究特定熔宽与熔深情况下对应的热源模型参数,采用多元回归分析,提出了敏感性分析的经验公式,获得了熔宽熔深与热源参数之间的关系.通过回归获得的经验公式,可以在已有熔宽熔深试验结果的条件下获得对应的热源参数,简化热源模型的试算过程,提高了模拟的效率和精度. | 关键词 | 埋弧焊;双椭球热源;敏感性;多元回归; | 焊接学报 | 2011 |  | 41 | 11 | 89 | 91
[5 empty] | 陆皓 | 上海交通大学
641 |  |  | 低组配振动焊接接头组织及性能分析 | 中文 | 刘政军 | 沈阳工业大学 | 为了研究振动焊接对低组配高强钢焊接接头组织及性能的影响,试验选择KPS-70高强钢焊丝作为高强钢焊接材料,采用Ar+CO2混合气体保护焊方法进行多层多道焊,并同时对试件施加低频机械振动.试验利用光学金相、X射线衍射、拉伸试验等检测方法,对不同振动参数条件下的焊接接头组织和力学性能进行了测试分析.结果表明,振动焊接可以提高焊缝金属的强度和塑性;振动焊接可以极大地改善焊缝组织,使焊缝组织明显细化;过大的振幅会影响焊接工艺参数稳定性,产生焊接缺陷,导致焊接接头力学性能变差. | 关键词 | 振动焊接;高强钢;低组配;力学性能;显微组织; | 焊接学报 | 2011 |  | 41 | 11 | 92 | 95
[5 empty] | 王初傲 | 沈阳工业大学
[5 empty] | 苏允海 | 沈阳工业大学
642 |  |  | 基于工控机的锚链闪光焊机控制系统设计与开发 | 中文 | 苏世杰 | 江苏科技大学 | 针对锚链闪光焊接,以工控机和高精度多功能数据采集卡为核心,采用Mi-crosoft Visual Studio.Net 2003和NI Measurement Studio 7.1为开发平台,设计开发了锚链闪光焊机控制系统,实现了闪光焊接过程实时控制、焊接工艺管理和焊接过程数据记录等功能.在控制过程中采用工控机、高精度位移传感器、伺服PID运动控制模块和伺服阀等组成的双闭环运动控制回路实现了对焊机电极运动的精确控制,并采用光电隔离、软硬件滤波等手段,避免了现场电磁干扰对控制系统的影响.经实际应用,结果表明,采用该控制系统后,焊机电极定位准确,运动精度高,锚链焊接质量稳定可靠,完全可以代替传统的专用闪光焊接控制器. | 关键词 | 闪光焊;锚链;伺服控制;控制系统; | 焊接学报 | 2011 |  | 41 | 11 | 96 | 99
郜利利
[5 empty] | 王新彦 | 江苏科技大学
643 |  |  | 汽车车身多层板焊接变参数控制方法 | 中文 | 梅冬胜 | 哈尔滨工业大学 | 针对汽车车身焊装过程中普遍存在一把焊钳采用一个工艺参数焊接不同车型、不同层数和板厚的焊点,从而造成较多焊接缺陷的问题,利用单片机作为核心开发了点焊监控系统,该系统能够实现点焊过程数据采集、网络信息传输和基于焊点数的工艺参数调整等功能.为了防止焊接工艺参数使用混乱,在分析了焊接过程参数的基础上,建立了工艺使用的评判算法,保证每一个焊点都在合理的焊接参数下取得.结果表明,所开发的系统具有良好的稳定性和准确性,适于在实际生产过程中应用. | 关键词 | 汽车车身;电阻点焊;变参数控制;监控系统; | 焊接学报 | 2011 |  | 41 | 11 | 100 | 103
[5 empty] | 张忠典 | 哈尔滨工业大学
[5 empty] | 李冬青 | 哈尔滨工业大学
[5 empty] | 魏艳红 | 哈尔滨工业大学
644 |  |  | 两种预测焊接接头力学性能的模糊神经网络 | 中文 | 张永志 | 内蒙古工业大学 | 针对焊接过程的高度非线性、多种因素的交互作用复杂,难以预测焊后接头力学性能.以TC4钛合金TIG为基础,建立了自适应模糊神经网络(ANFIS)和模糊RBF神经网络(FRBFNN)焊接接头力学性能预测模型.以焊接工艺参数、接头力学性能作为预测模型的输入、输出参数.利用27组试验数据对模型进行训练,用另外6组试验数据进行仿真.结果表明,两种模糊神经网络模型都具有较高的预测精度;能够用于焊接接头力学性能的预测,但在网络模型结构、训练速度、稳定性和泛化能力及反映真实情况方面,模糊RBF神经网络优于自适应模糊神经网络. | 关键词 | 自适应模糊神经网络;模糊径向基神经网络;焊接;力学性能;预测; | 焊接学报 | 2011 |  | 41 | 11 | 104 | 107
[5 empty] | 董俊慧 | 内蒙古工业大学
645 |  |  | 电子束表面合金化研究进展 | 中文 | 张秉刚 | 哈尔滨工业大学 | 阐述了电子束表面合金化的基本原理及国内外电子束合金化设备的应用和发展.介绍了强流脉冲电子束表面合金化做为一种新型表面合金化方法在研究领域的应用,并综述了近年来电子束表面合金化研究的发展动态,简述了国内外相关领域的主要研究成果及取得的进展.对电子束表面合金化技术做出了展望,指出合金层的定量控制,电子束与表层金属间的热力耦合作用行为,合金层缺陷的防止及控制,先进的电子束合金化工艺等方面的研究将成为该领域的研究热点.电子束表面合金化做为一种极具优势的高能束表面改性方法将占居无法替代的地位. | 关键词 | 电子束焊接;电子束表面合金化;表面改性; | 焊接学报 | 2011 |  | 41 | 11 | 108 | 112
[5 empty] | 赵健 | 哈尔滨工业大学
[5 empty] | 冯吉才 | 哈尔滨工业大学
646 |  |  | 基于视觉传感的电子束深熔焊焊缝表面成形的预测 | 中文 | 张秉刚 | 哈尔滨工业大学 | 基于视觉传感的方法,获得了钛合金电子束焊熔池图像.采用二值形态学图像处理算法对熔池图像进行了处理,得到了熔池的边缘,并在此基础上利用自己开发的一套熔宽提取程序实现了熔宽的准确提取.找到了熔宽的波动性与焊缝表面成形之间的对应关系,当熔宽波动较大时,表面成形较差,而当熔宽波动较小时,表面成形较好.经过分析,提出用变异系数CV作为表征量对焊缝表面成形进行描述.结果表明,所开发的图像处理算法的熔宽检测误差均在0.1 mm以内,完成整个熔宽提取过程所需时间大约为30 ms,可以满足实时检测的需要.变异系数可以反应焊缝表面成形的好坏,为焊缝表面成形的控制创造了条件. | 关键词 | 视觉传感;电子束焊;二值形态学;表面成形;表征量; | 焊接学报 | 2011 |  | 41 | 12 | 1 | 4
[5 empty] | 石铭霄 | 兰州理工大学
[5 empty] | 陈国庆 | 哈尔滨工业大学
[5 empty] | 冯吉才 | 哈尔滨工业大学
647 |  |  | 大功率盘形激光焊接过程等离子体图像特征分析 | 中文 | 高向东 | 广东工业大学 | 研究一种基于等离子体图像特征的大功率盘形激光深熔焊质量分析及检测的新方法.以大功率盘形激光焊接Type 304不锈钢板为试验对象,应用高速摄像机摄取焊接过程中的等离子体图像,通过图像处理技术提取等离子体的面积和高度特征.以熔宽作为衡量焊接过程稳定性的因素,对比焊接过程中等离子体图像和焊接试件的熔宽变化,研究相邻等离子体图像的面积变化值和高度变化值在不同焊接质量区域中的平均值和基于不同阈值下所占的百分比,探索判定焊接过程质量稳定性的特征参量的统计规律.结果表明,所提出的方法能够对大功率盘形激光焊接Type 304不锈钢板焊接质量做出动态评估. | 关键词 | 大功率盘形激光焊接;等离子体图像;稳定性;不锈钢; | 焊接学报 | 2011 |  | 41 | 12 | 5 | 8
[5 empty] | 吕威兴 | 广东工业大学
[5 empty] | 游德勇 | 广东工业大学
[5 empty] | Katayama Seiji | 大阪大学
648 |  |  | 应用三维激光扫描法测量板材的焊接变形 | 中文 | 何洪文 | 清华大学 | 提出一种应用非接触式三维激光扫描仪测量对接试样焊接变形的新方法.在板材上钻孔并放置钢珠用于精确定位,焊接前后应用激光扫描仪对板材和钢珠进行扫描,输出相应的点云文件.应用逆向工程软件Imageware对构件焊接前后的点云文件进行分析和处理,最终得到钢珠球心在焊板上的垂直距离的点的三维坐标.结果表明,该方法解决了由于高温带来的测量点定位困难的问题,可精确计算焊接变形过程中的角变形、弯曲变形等,对于深入研究焊接变形的机理、实现焊接变形的精确控制具有重要意义. | 关键词 | 焊接变形;对接试样;三维激光扫描;角变形;弯曲变形; | 焊接学报 | 2011 |  | 41 | 12 | 9 | 12
[5 empty] | 赵海燕 | 清华大学
[5 empty] | 钮文翀 | 清华大学
[5 empty] | 王鹏 | 清华大学
649 |  |  | 30CrMnSi钢TIG焊冷裂纹形成机制 | 中文 | 杨建国 | 哈尔滨工业大学 | 针对中碳调质钢30CrMnSi在焊接时易出现焊接冷裂纹的问题,采用钨极惰性气体保护焊方法(TIG)对两端点固的30CrMnSi钢试件进行焊接,并分别采用金相及断口分析方法观察了相应的组织及焊接冷裂纹,提出了30CrMnSi钢焊接冷裂纹形成的机制,并探讨了基于控制热裂纹来防止冷裂纹的可行性.结果表明,熔敷金属在冷却过程中产生的热裂纹及晶间微裂纹将促进焊接冷裂纹的出现几率,研究结果对于指导中碳调质钢焊接冷裂纹的控制提出了有益的思路. | 关键词 | 30CrMnSi钢;钨极惰性气体保护焊;冷裂纹;热裂纹; | 焊接学报 | 2011 |  | 41 | 12 | 13 | 16
[5 empty] | 黄鲁永 | 哈尔滨工业大学
[5 empty] | 张勇 | 哈尔滨工业大学
[5 empty] | 方洪渊 | 哈尔滨工业大学
650 |  |  | 摩擦焊机施力系统模糊PI控制方法 | 中文 | 杜随更 | 西北工业大学 | 针对常规摩擦焊机施力系统闭环控制所用PI算法在压力突变阶段控制效果不理想的问题,引入模糊PI算法.根据实际值和设定值的误差及其变化趋势,将整个控制过程分为四个控制区间.在优化模糊控制度基础上,制定了相应的模糊规则和参数确定方法.在文中试验条件下,对比了四个控制区间不同控制参数的控制效果,得到了每个控制区间最佳调整系数.结果表明,采用模糊PI控制的性能指标较传统PI控制方法都有了改善.在文中试验条件下,采用优化模糊控制度和最佳调整系数,最大超调量减少了19.2%,调整时间缩短了1.59 s,稳态精度提高了0.4%. | 关键词 | 摩擦焊机;计算机控制;模糊PI;控制算式; | 焊接学报 | 2011 |  | 41 | 12 | 17 | 20
[5 empty] | 杨正强 | 西北工业大学
[5 empty] | 于龙岐 | 西北工业大学
651 |  |  | 激光对脉冲MAG电弧辐射的影响 | 中文 | 刘德深 | 天津大学 | 搭建了激光-脉冲MAG复合焊接系统和采集系统,分别在加激光和不加激光的条件下进行试验,得到了电信号和电弧光谱数据.运用线性拟合的方法,分析了FeII274.648,FeI382.043,FeI492.050,ArI801.479谱线的电弧能量输入和光谱辐射强度之间的关系.结果表明,四条特征谱线的光谱辐射与电弧的能量输入成正比例的关系.在相同的电弧能量输入下,激光-脉冲MAG复合焊的电弧辐射强度比脉冲MAG焊的电弧辐射强度小.这是由于激光束产生的金属蒸气与光致等离子体对电弧等离子体辐射的吸收造成的. | 关键词 | 激光复合焊;能量输入;辐射强度;线性拟合; | 焊接学报 | 2011 |  | 41 | 12 | 21 | 24
[5 empty] | 李桓 | 天津大学
[5 empty] | 王旭友 | 哈尔滨焊接研究所
[5 empty] | 王威 | 哈尔滨焊接研究所
[5 empty] | 高莹 | 天津职业技术师范大学
652 |  |  | 微小互连高度下的电子封装焊点微观组织 | 中文 | 王波 | 华中科技大学 | 研究了互连高度分别为100,50,20,10μm四种不同互连高度的铜/锡/铜三明治结构微焊点的微观组织变化.结果表明,随互连高度的降低,焊料层中的铜浓度也随之升高,焊点两侧生成的Cu6Sn5金属间化合物层(intermetallic compound,IMC)厚度随之降低,但其所占焊点的比例却升高.根据IMC层厚度和焊料中铜的浓度,计算了不同互连高度微焊点所消耗的铜层厚度,发现消耗的铜基体厚度随着微焊点互连高度的降低而减少.老化过程中,焊点互连高度越低,IMC生长速度和IMC比例升高速度越快,微观组织变化越显著. | 关键词 | 电子封装焊点;互连高度;微观组织; | 焊接学报 | 2011 |  | 41 | 12 | 25 | 28
[5 empty] | 莫丽萍 | 华中科技大学
[5 empty] | 吴丰顺 | 华中科技大学
[5 empty] | 夏卫生 | 华中科技大学
[5 empty] | 吴懿平 | 华中科技大学
653 |  |  | 氮电弧制备陶瓷表面层中TiN相形态及生长机制 | 中文 | 郑孝义 | 吉林大学 | 利用氮电弧熔化纯钛基体表面,原位制备氮化钛(TiN)陶瓷表面层,研究陶瓷表面层的形成机理、TiN相的生长形态及其生长机制.结果表明,氮电弧熔化过程为非平衡快速冷却凝固过程,冷却速度可达102～103 K/s,表面层中TiN相的微观生长方式具有多样性.在熔池中过冷度较小的位置,TiN晶体为螺型位错侧面长大方式,而熔池底部过冷度较大,其微观生长方式转变为连续生长和侧面台阶生长两种方式交替生长模式. | 关键词 | 氮电弧;氮化钛;机理;生长形态; | 焊接学报 | 2011 |  | 41 | 12 | 29 | 32
[5 empty] | 丛大志 | 上海核工程研究设计院
[5 empty] | 李欣 | 吉林大学
[5 empty] | 赵磊 | 吉林大学
[5 empty] | 刘玉华 | 吉林大学
654 |  |  | Cu-P基非晶钎料钎焊机理 | 中文 | 邹家生 | 江苏科技大学 | 采用CuP7.7Sn5.4Ni14Si0.2Zr0.04晶态与非晶钎料钎焊紫铜,通过微观手段对比分析了钎焊温度和保温时间对晶态与非晶态钎料钎焊接头成分和组织的影响.结果表明,CuP7.7Sn5.4Ni14Si0.2Zr0.04非晶钎料钎焊接头由界面区、扩散区以及钎缝中心区组成;随钎焊温度提高或保温时间增加,晶态钎料和非晶钎料钎焊接头界面区和扩散区不断增大,母材热影响区和钎缝中心组织也不断粗化,过高的钎焊温度或过长的保温时间,均会使界面区出现脆性相,但非晶钎料这种影响要小得多;在相同条件下,非晶钎料和母材的相互作用明显比相应的晶态钎料剧烈,其钎缝界面区较为均匀、连续,钎缝中心组织要明显均匀、细小. | 关键词 | Cu-P基钎料;非晶钎料;微观组织;钎焊机理; | 焊接学报 | 2011 |  | 41 | 12 | 33 | 36
[5 empty] | 王超 | 江苏科技大学
[5 empty] | 许祥平 | 江苏科技大学
[5 empty] | 王磊 | 江苏科技大学
655 |  |  | 铝合金与不锈钢电阻点焊接合界面区的组织特性 | 中文 | 邱然锋 | 河南科技大学 | 采用热补偿工艺垫片电阻点焊法对铝合金A5052与不锈钢SUS304异种材料进行了焊接.通过电子显微镜对接合界面区进行了观察,并分析了所生成反应物的微观结构及分布等组织特性.结果表明,一锯齿状反应层在接合界面生成,其主要由Fe2Al5和FeAl3组成;反应层厚度随焊接电流以及界面上位置的变化而变化.另外,在界面附近的铝合金内也观察到块状反应物生成,根据衍射斑点解析及成分分析结果得知这些块状反应物是晶格常数a=2.451 nm和c=0.758 nm六方结构的Al-Fe-Cr间非平衡相. | 关键词 | 铝合金;不锈钢;电阻点焊;界面反应层; | 焊接学报 | 2011 |  | 41 | 12 | 37 | 40
[5 empty] | 于华 | 河南科技大学
[5 empty] | 石红信 | 河南科技大学
[5 empty] | 张柯柯 | 河南科技大学
[5 empty] | 涂益民 | 河南科技大学
[5 empty] | 里中忍 | 日本熊本大学
656 |  |  | 冷金属过渡搭接焊镁铝异种金属接头组织及性能 | 中文 | 尚晶 | 南京理工大学 | 采用冷金属过渡(CMT)焊接工艺,以HS201铜焊丝作为焊缝填充金属对AZ31镁合金和6061铝合金进行搭接焊接.测试了接头的抗剪强度和显微硬度,并利用光学显微镜(OM)、扫描电镜(SEM)、能谱(EDS)对接头的组织成分及断口形貌进行了分析.结果表明,当焊接电流为109 A,电弧电压10.9 V,送丝速度4.9 mm/s,焊接速度0.45m/min时所得接头成形良好,最大抗剪强度为27.9 MPa.镁铜侧焊缝生成了Mg2Cu,MgCu2等金属间化合物,并且发生了氧化.铝铜侧焊缝生成了Al2Cu和Al-Cu-Mg三元金属间化合物.金属间化合物导致焊缝两侧熔合区显微硬度突增,最大值分别为铝铜侧242 HV和镁铜侧347 HV.断裂全部发生在镁铜侧熔合区,为典型的脆性断裂,焊接过程中镁侧熔合区的氧化与金属间化合物大量连续的生成是造成接头断裂的主要原因. | 关键词 | 冷金属过渡焊;铝合金;镁合金;异种金属焊接;金属间化合物; | 焊接学报 | 2011 |  | 41 | 12 | 41 | 45
[5 empty] | 王克鸿 | 南京理工大学
[5 empty] | 田宏军 | 河南省五一零三厂
[5 empty] | 周琦 | 南京理工大学
[5 empty] | 李广乐 | 南京理工大学
657 |  |  | AZ31B合金热化学反应热喷涂复相陶瓷涂层制备及性能 | 中文 | 马壮 | 辽宁工程技术大学 | 采用机械球磨和PVA(聚乙烯醇)造粒制成喷涂复合粉末,采用热化学反应火焰喷涂技术,在镁合金AZ31B表面制备Al2O3基复相陶瓷涂层.利用X射线衍射(XRD)、扫描电镜(SEM)分析了喷涂复合粉末和复合陶瓷涂层的组成及形貌,并对涂层的热震性能、致密性、显微硬度和耐磨性进行测试.结果表明,复合粉末经12 h球磨后有化学反应发生,造粒后形成相互包覆的球状结构.在制备涂层过程中伴随热化学反应的发生,涂层中生成Al3.21Si0.47,MgAl2O4,Mg3.5Al9Si1.5O20等新相.该复合涂层熔化较充分,涂层与基体结合紧密,界面处Mg元素有明显扩散.复合涂层热震可达40次,与相同条件下,双层陶瓷涂层提高了近一倍,孔隙率为15.1%,最大显微硬度值可达到1 016HV0.1.涂层热震性能、致密性、显微硬度和耐磨性明显优于普通热喷涂陶瓷涂层. | 关键词 | 镁合金;热化学反应热喷涂;陶瓷涂层;性能; | 焊接学报 | 2011 |  | 41 | 12 | 46 | 50
[5 empty] | 邹积峰 | 辽宁工程技术大学
[5 empty] | 王伟 | 辽宁工程技术大学
[5 empty] | 李智超 | 辽宁工程技术大学
658 |  |  | 附加屏蔽气体的大气等离子喷涂对热障涂层性能影响 | 中文 | 魏琪 | 北京工业大学 | 对比研究了附加屏蔽气体的大气等离子喷涂和普通大气等离子喷涂对热障涂层组织结构和性能的影响.结果表明,附加屏蔽气体的大气等离子喷涂粘结层表面未熔或半熔粒子较少,涂层中氧化物夹杂和孔隙率降低,热障涂层在1 080℃下具有更好的抗氧化性能.附加屏蔽气体的大气等离子喷涂的热障涂层具有更好的抗氧化性能的原因,在于外加保护气氛减轻了喷涂过程中粒子和涂层的氧化,粘结层中Al元素含量更高,氧化初期粘结层表面优先形成致密的具有保护作用的Al2O3薄膜,使得界面热生长氧化物的生长速度减慢. | 关键词 | 等离子喷涂;热障涂层;抗氧化性能; | 焊接学报 | 2011 |  | 41 | 12 | 51 | 54
[5 empty] | 李辉 | 北京工业大学
[5 empty] | 李红 | 北京工业大学
[5 empty] | 张林伟 | 北京工业大学
659 |  |  | 焊接顺序对厚板焊接残余应力分布的影响 | 中文 | 邓德安 | 重庆大学 | 采用试验手段和数值模拟方法研究了不锈钢厚板多道焊的残余应力分布特征.通过比较数值模拟结果和试验测量值,验证了基于Quick Welder软件开发的用于多道焊的热-弹-塑性有限元计算方法.同时,通过数值模拟澄清了焊接顺序对最终残余应力的影响.结果表明,焊接顺序对纵向和横向残余应力有明显影响.焊接顺序不仅显著影响峰值应力的大小而且大幅改变应力分布形状. | 关键词 | 数值模拟;非线性分析;焊接残余应力;焊接顺序; | 焊接学报 | 2011 |  | 41 | 12 | 55 | 58
清岛祥一
660 |  |  | Sn-Cu-Ni焊点纳米压痕试验分析 | 中文 | 王俭辛 | 江苏科技大学 | 为研究金属间化合物与无铅焊点力学性能之间的关系,采用纳米压痕法测定了Sn-Cu-Ni焊点中金属间化合物及钎料基体的弹性模量和压痕硬度等力学性能参量.结果表明,Sn-Cu-Ni焊点中(Cu,Ni)6Sn5金属间化合物的弹性模量为113.2 GPa±4.8GPa,压痕硬度为5.59 GPa±0.32 GPa,均与钎料基体有较大差异.并基于Mayo-Nix方法计算得到Sn-Cu-Ni,Sn-Cu-Ni-0.05Ce和Sn-Pb钎料基体的蠕变应变速率敏感指数m分别为0.128 6,0.124 8和0.183 2,蠕变应力指数n分别为7.776 0,8.012 8和5.458 5,表明Sn-Cu-Ni系列抗蠕变性能优于Sn-Pb钎料,且微量Ce元素的添加有利于提高Sn-Cu-Ni焊点的抗蠕变性能. | 关键词 | 无铅钎料;纳米压痕;弹性模量;蠕变应变速率敏感指数; | 焊接学报 | 2011 |  | 41 | 12 | 59 | 62
[5 empty] | 赖忠民 | 江苏科技大学
[5 empty] | 孙丹丹 | 江苏科技大学
661 |  |  | PCBN磨粒/石墨/CuSnTi合金复合块界面微观结构 | 中文 | 张斌 | 南京航空航天大学 | 在加热温度920℃和保温时间30 min工艺下,进行铜锡钛(Cu-Sn-Ti)合金与石墨颗粒、聚晶立方氮化硼(PCBN)磨粒的烧结试验.通过三点抗弯试验测试了烧结试样的强度,并使用扫描电镜、能谱仪、X射线衍射仪检测了复合块的断口形貌与物相组成.结果表明,石墨质量分数为5%～15%时烧结试样的抗弯强度达91 MPa以上,高于陶瓷砂轮工作层强度;试样烧结过程中发生了元素扩散,在结合界面处形成了化合物,实现了PCBN磨粒与Cu-Sn-Ti合金之间的化学结合;由于复合块对PCBN磨粒的牢固把持作用,抗弯试验过程中复合块内部的PCBN磨粒发生沿晶断裂. | 关键词 | 聚晶立方氮化硼磨粒;铜锡钛合金;抗弯强度;界面微观结构; | 焊接学报 | 2011 |  | 41 | 12 | 63 | 65
[5 empty] | 丁文锋 | 南京航空航天大学
[5 empty] | 徐九华 | 南京航空航天大学
[5 empty] | 陈珍珍 | 南京航空航天大学
662 |  |  | 基于SYSWELD的穿孔等离子弧焊接温度场有限元分析 | 中文 | 胡庆贤 | 江苏科技大学 | K-PAW焊接时形成具有"倒喇叭"状的焊缝.根据K-PAW的焊缝形状特点,通过比较多种热源作用模式,得到了适合于K-PAW焊接的组合式体积热源作用模式,即,沿板厚方向,工件的上部采用双椭球体热源,下部为中心轴热流峰值线性递增的圆柱体热源.将"双椭球体+峰值递增圆柱体"组合式热源应用于SYSWELD软件与K-PAW焊接热过程的有限元分析模型,计算了6 mm厚不锈钢板K-PAW焊接温度场以及焊缝形状尺寸,计算与试验结果吻合良好,结果表明了所用热源模式的适用性. | 关键词 | 穿孔型等离子弧焊接;温度场;组合式热源;有限元分析; | 焊接学报 | 2011 |  | 41 | 12 | 66 | 69
[5 empty] | 王艳辉 | 江苏科技大学
[5 empty] | 姚庆军 | 江苏省特种设备安全监督检验研究院
[5 empty] | 王顺尧 | 江苏科技大学
663 |  |  | 铝合金超声搅拌复合焊接 | 中文 | 贺地求 | 中南大学 | 铝合金的搅拌摩擦焊(FSW)通常在焊接区形成上高下低"浅漏斗状"的温度场,使焊缝厚度方向的组织性能差异较大.为了得到更好的焊接效果,文中提出超声搅拌复合焊思想,将超声波通过搅拌头导入焊缝纵深处,以改善焊缝组织性能.试验采用2.5 mm厚的2219铝合金分别用上述两种方法进行焊接,并对焊缝的微观组织和力学性能进行了分析比较.结果表明,两种方法焊接的2219铝合金均可得到成形美观内部无缺陷的焊缝,超声搅拌复合焊的焊缝力学性能明显要优于搅拌摩擦焊. | 关键词 | 超声搅拌复合焊;搅拌摩擦焊;2219铝合金; | 焊接学报 | 2011 |  | 41 | 12 | 70 | 72
[5 empty] | 李剑 | 中南大学
[5 empty] | 李东辉 | 中南大学
[5 empty] | 梁健章 | 中南大学
664 |  |  | 稀土元素Nd对Sn3.8Ag0.7Cu焊点组织与抗剪强度的影响 | 中文 | 皋利利 | 南京航空航天大学 | 研究了微量稀土元素Nd(0,0.05,0.5质量分数,%)的添加对Sn3.8Ag0.7Cu/Cu焊点再流焊与150℃时效条件下焊点组织与抗剪强度的影响.结果表明,适量Nd(0.05%)的添加可以明显增强微焊点的抗剪强度,改善焊点组织;降低时效过程中SnAgCu/Cu焊点界面化合物生长速率以及焊点内部基体中Cu6Sn5化合物的颗粒粗化速率,从而有利于提高微焊点长期服役过程中的可靠性.时效过程中,SAC-0.05Nd焊点力学性能下降速率较SAC焊点有所降低,而SAC-0.5Nd焊点由于稀土化合物NdSn3相的粗化,与SAC微焊点力学性能下降速率无明显差异. | 关键词 | 稀土Nd;锡银铜钎料;组织;抗剪强度; | 焊接学报 | 2011 |  | 41 | 12 | 73 | 76
[5 empty] | 薛松柏 | 南京航空航天大学
[5 empty] | 王博 | 南京航空航天大学
665 |  |  | 填丝TIG焊接Mo-Cu合金与18-8不锈钢接头的微观组织 | 中文 | 王娟 | 山东大学 | 采用填丝钨极氩弧焊(TIG)对Mo-Cu合金与18-8不锈钢进行焊接.采用金相显微镜、扫描电镜、显微硬度计及X射线衍射仪等对Mo-Cu/18-8接头的微观组织、显微硬度、元素分布及熔合区附近的物相组成进行分析.结果表明,Mo-Cu合金侧的熔合区为马氏体和奥氏体的混合组织,焊缝和18-8钢侧的熔合区为奥氏体和铁素体双相组织;从Mo-Cu合金到焊缝,Mo元素的扩散过渡促使在熔合区形成了增碳层;Mo-Cu合金侧的熔合区附近主要由Mo,Cu,γ-Fe(Ni),Fe0.54 Mo0.73和Cu3.8 Ni相组成.增碳层和Fe0.54Mo0.73金属化合物的存在导致Mo-Cu合金侧的熔合区硬度较高,显微硬度值达1 200 HV. | 关键词 | Mo-Cu合金;18-8不锈钢;填丝氩弧焊;微观组织; | 焊接学报 | 2011 |  | 41 | 12 | 77 | 80
[5 empty] | 李亚江 | 山东大学
[5 empty] | 郑德双 | 山东大学
[5 empty] | 蒋庆磊 | 山东大学
666 |  |  | 镀锌钢-6016铝合金异种金属加入中间夹层铅的激光焊接 | 中文 | 彭利 | 湖南大学 | 对1.2 mm厚镀锌钢板和1.15 mm厚6016铝合金平板试件进行了加入中间夹层铅的激光搭接焊试验,通过调整焊接工艺参数获得最佳焊接成形,利用卧式金相显微镜、扫描电镜、X射线衍射、微机控制电子万能试验机等手段研究了焊接接头各区域的金相组织、断口形貌、主要物相与接头力学性能.结果表明,在钢/铝激光焊中添加中间夹层铅,焊接接头的平均抗拉强度和断后伸长率分别为68.51 MPa和2.37%,与没有加铅夹层相比,抗拉强度和断后伸长率明显提高;夹层铅的加入,改变了钢/铝界面的元素分布、物相组成及微观组织形态,焊接接头过渡区域Fe,Al,Zn,Mg,Pb元素的混合区宽度较大,除生成Fe-Al,Mg-Zn脆性金属间化合物外,产生了新的金属间化合物Mg2Pb,改善了焊缝金属的力学性能. | 关键词 | 激光焊接;异种金属;金属间化合物;微观组织; | 焊接学报 | 2011 |  | 41 | 12 | 81 | 84
[5 empty] | 周惦武 | 湖南大学
[5 empty] | 吴平 | 湖南大学
[5 empty] | 张屹 | 湖南大学
667 |  |  | 不同钎料对激光钎焊焊点力学性能的影响 | 中文 | 赖忠民 | 江苏科技大学 | 采用半导体激光再流焊系统研究SnAgCu/SnAgCuCe在铜基板的润湿性以及焊点的力学性能,同时对比红外再流焊,研究两种焊点在热循环过程中的可靠性.结果表明,随着激光输出功率的增加,无铅钎料的铺展面积逐渐增加;当激光输出功率增加到某一特定范围时,无铅钎料的润湿铺展性能达到最佳.同时,随着激光加热时间的增加,无铅钎料的铺展面积逐渐增加.针对QFP256器件的激光再流焊工艺,发现激光输出功率存在最佳值,SnAgCu钎料的最佳输出功率为16.7 W,SnAgCuCe钎料的最佳输出功率为17 W.在热循环过程中,半导体激光再流焊焊点的可靠性明显高于红外再流焊焊点. | 关键词 | 半导体激光再流焊;润湿性;激光输出功率;可靠性; | 焊接学报 | 2011 |  | 41 | 12 | 85 | 88
[5 empty] | 张亮 | 徐州师范大学
[5 empty] | 王俭辛 | 江苏科技大学
668 |  |  | Invar 36合金搅拌摩擦焊焊缝的低温韧性 | 中文 | 赵玥 | 清华大学 | 为了研究Invar36合金搅拌摩擦焊焊缝的低温韧性,采用小冲杆试验方法(small punch test)对焊接速度2 mm/s,搅拌头旋转频率200～1 000 r/min的Invar36合金焊缝进行低温(77 K)和室温(298 K)韧性测试.298 K下,所有焊接工艺的焊缝小冲杆试验能均高于母材,焊缝韧性随搅拌头旋转频率的提高而降低.77 K下,搅拌头旋转频率小于等于400 r/min的焊缝的低温韧性明显优于母材.所有焊缝在77 K下的小冲杆试验能均高于298 K下的结果,未发生脆性转变.结果表明,Invar合金搅拌摩擦焊焊缝具有优异的低温韧性,但随着搅拌头旋转频率的提高,焊接热输入增加使焊缝组织粗化,从而导致焊缝韧性降低. | 关键词 | Invar36合金;搅拌摩擦焊;低温韧性;小冲杆试验; | 焊接学报 | 2011 |  | 41 | 12 | 89 | 92
[5 empty] | 吴爱萍 | 清华大学
[5 empty] | Yutaka S Sato | 日本东北大学
[5 empty] | Hiroyuki Kokawa | 日本东北大学
669 |  |  | 2A14高强铝合金电子束焊接工艺优化及接头组织分析 | 中文 | 王亚荣 | 中国工程物理研究院机械制造工艺研究所 | 通过正交试验和分析的方法研究了电子束焊接中主要工艺参数:电子束流、焊接速度、焦点位置、扫描图形、图形尺寸以及扫描频率对焊接接头熔深和熔宽的影响规律.结果表明,电子束流和焦点位置对接头熔深和熔宽的影响最为显著,其次为焊接速度,而束流扫描参数,如图形、尺寸和频率对熔深的影响相对较小.利用优化的电子束参数组合焊接得到成形和质量良好的接头.焊缝内部分布着均匀细小的枝晶结构,其组织为先共晶α-Al固溶体和非平衡的共晶组织. | 关键词 | 电子束焊接;2A14铝合金;正交试验设计与分析;微观组织; | 焊接学报 | 2011 |  | 41 | 12 | 93 | 96
[5 empty] | 黄文荣 | 中国工程物理研究院机械制造工艺研究所
[5 empty] | 莫仲海 | 中国工程物理研究院机械制造工艺研究所
670 |  |  | 铝和镀锌钢板的搅拌摩擦焊搭接分析 | 中文 | 王希靖 | 兰州理工大学 | 对异种材料DP600镀锌双相钢板和1060工业纯铝进行了搅拌摩擦焊搭接试验(铝板在上,钢板在下).从接头横截面的金相形貌可以发现,在前进侧和返回侧,钢像两个钉子一样进入铝中.在微观上,钢和铝以河流状的形式充分地混合在一起.在焊核区和热力影响区,钢和铝之间形成了一层有一定宽度的由两种材料呈带状交错分布组成的过渡层.力学性能测试表明,过渡层的显微硬度较高,接头抗剪强度达到母材77%,形成了力学性能较好的焊缝.XRD物相分析发现在断面产生了金属间化合物Al13Fe4. | 关键词 | 搅拌摩擦焊;镀锌钢板;铝板;力学性能;金属间化合物; | 焊接学报 | 2011 |  | 41 | 12 | 97 | 100
[5 empty] | 申志康 | 兰州理工大学
[5 empty] | 张忠科 | 兰州理工大学
671 |  |  | 微弧等离子喷枪电热特性分析 | 中文 | 刘顾 | 解放军第二炮兵工程学院 | 等离子喷枪的电弧伏安特性和热效率等电热特性是影响等离子喷涂质量的重要因素,文中根据自行研制的微弧等离喷涂系统,开展等离子喷枪的电热特性研究,分析了不同进气方式下的电弧伏安特性以及微弧等离子喷枪的热效率.结果表明,等离子喷枪在不同进气方式下均呈现下降的伏安特性,在相同电流和气体流量条件下,直流和切向混合进气方式下喷枪的电弧电压要高于单独采用直流和切向进气时电弧电压,电弧具有更高的能量密度.微弧等离子喷枪热效率为56%～76%,喷枪射流热焓为3.28～11.16 kJ/g. | 关键词 | 微弧等离子;进气方式;伏安特性;热效率; | 焊接学报 | 2011 |  | 41 | 12 | 101 | 104
[5 empty] | 汪刘应 | 解放军第二炮兵工程学院
[5 empty] | 陈桂明 | 解放军第二炮兵工程学院
[5 empty] | 袁玉华 | 解放军二炮装备研究院
[5 empty] | 魏皖宁 | 解放军第二炮兵工程学院
672 |  |  | 钛合金表面氩弧熔覆原位合成TiB2-TiN涂层组织及耐磨性能 | 中文 | 王振廷 | 黑龙江科技学院 | 以BN和Ni60A合金粉末为熔覆材料,采用氩弧熔覆技术在TC4合金表面原位合成TiB2-TiN增强颗粒耐磨涂层.利用X射线衍射仪、扫描电子显微镜和摩擦磨损试验机对熔覆层的组织和性能进行分析测试.结果表明,复合涂层的显微组织沿层深方向分为熔覆区、结合区和热影响区;熔覆层与基体呈良好冶金结合,TiB2-TiN颗粒弥散分布,尺寸细小;涂层具有较高的硬度,在室温干滑动磨损试验条件下具有优良的耐磨性能;其磨损机制为显微切削磨损和粘着磨损. | 关键词 | 氩弧熔覆;原位合成;二硼化钛和氮化钛颗粒;耐磨性; | 焊接学报 | 2011 |  | 41 | 12 | 105 | 108
[5 empty] | 丁元柱 | 黑龙江科技学院
[5 empty] | 梁刚 | 黑龙江科技学院
673 |  |  | CeO2对等离子喷焊铁基涂层组织和性能的影响 | 中文 | 李殿凯 | 安徽工业大学 | 采用光学显微镜、扫描电镜(SEM)、X射线衍射(XRD)以及磨损试验,研究了质量分数为1%的CeO2对等离子喷焊高铬铸铁型铁基合金组织和耐磨性的影响.结果表明,加入1%的CeO2,并未改变喷焊层的相组成,主要都是由面心立方的γ(Fe,Ni)固溶体和六方结构的M7C3型碳化物(M=Cr,Fe,Mo)构成,但使γ(Fe,Ni)固溶体的{111}和{002}择优取向明显转变为以{002}为主.由于CeO2的加入,稀土氧化物作为异质形核核心,细化了组织,抑制了碳化物的生长,弥散分布于共晶组织中,提高了喷焊层的显微硬度和耐磨性能. | 关键词 | 等离子熔覆;铁基合金;稀土氧化物;耐磨性; | 焊接学报 | 2011 |  | 41 | 12 | 109 | 112
[5 empty] | 李明喜 | 安徽工业大学
[5 empty] | 洪海峰 | 安徽工业大学
[5 empty] | 高胡鹤 | 安徽泰尔重工股份有限公司
[5 empty] | 汪桂林 | 安徽泰尔重工股份有限公司
674 |  |  | 电子束焊机电源控制系统的设计与实现 | 中文 | 何少佳 | 桂林电子科技大学 | 电子束焊机高压加速稳压电源输出电压的稳定是保证电子束焊接质量的前提条件,传统的高压加速稳压电源电路结构复杂、体积大.为此设计了一种电子束焊机高压加速稳压电源控制系统,主电路采用PWM buck-boost变换器结构,其较高的升压比降低了升压变压器的升压比,与传统的同类电源相比,体积更小,电路更为简单;分析了系统主电路特性和工作过程,建立了系统电路小信号模型,采用了滞后-超前校正补偿的控制方式.结果表明,系统具有响应速度快、可靠性和控制精度高、抗干扰能力强等特点. | 关键词 | 电子束焊机;升降压变换器;仿真; | 焊接学报 | 2012 |  | 42 | 01 | 1 | 5
[5 empty] | 李建玲 | 桂林电子科技大学
[5 empty] | 莫金海 | 桂林电子科技大学
[5 empty] | 李海标 | 桂林电子科技大学
675 |  |  | 超声对不同铝合金搅拌摩擦焊接头性能的影响 | 中文 | 马慧坤 | 中南大学 | 利用自行研制的超声搅拌摩擦焊机分别对2219,7A52,LF21铝合金进行了常规搅拌摩擦焊和超声搅拌摩擦焊两种不同焊接的试验,并对常规搅拌摩擦焊与超声搅拌摩擦焊焊缝的微观组织、拉伸断口形貌进行了对比分析.结果表明,超声搅拌摩擦焊与常规搅拌摩擦焊相比热影响区几乎消失;超声搅拌摩擦焊焊缝焊核区组织比常规搅拌摩擦焊焊核区组织晶粒更加细小;断口扫描电镜图显示母材断口韧窝具有非等轴状待征,韧窝边上撕裂棱明显表明为韧性断裂;超声搅拌摩擦焊断口韧窝撕裂棱不明显;超声搅拌摩擦焊比常规搅拌摩擦焊的平均抗拉强度有所提高,但断后伸长率有所降低. | 关键词 | 搅拌摩擦焊;超声;性能; | 焊接学报 | 2012 |  | 42 | 01 | 6 | 8
[5 empty] | 贺地求 | 中南大学
[5 empty] | 刘金书 | 中南大学
676 |  |  | 焊接材料对喷射成形7475铝合金TIG焊接头热裂纹的影响 | 中文 | 严铿 | 江苏科技大学 | 采用4043,5356,7055三种焊接材料对喷射成形7475铝合金TIG焊接头的热裂纹敏感性进行了研究,对接头的力学性能进行了测试,分析了接头的微观组织及裂纹的形貌、相组成.结果表明,采用5356焊丝时热输入对焊接热裂纹敏感性影响较大,高热输入时母材中的铜和锌向焊缝进行扩散和焊缝中的镁在熔合区形成α-Al,Al0.403Zn0.597和Al7 Cu3 Mg6相的低熔共晶组织,并在晶界和枝晶间形成偏析,在焊接应力的作用下在熔合区内产生了贯穿性热裂纹;低热输入时接头没有出现热裂纹,但强度只有184 MPa;而4043和7055两种焊丝的热裂纹敏感性较小. | 关键词 | 喷射成型铝合金7475;钨极氩弧焊;热裂纹; | 焊接学报 | 2012 |  | 42 | 01 | 9 | 12
[5 empty] | 叶友利 | 江苏科技大学
[5 empty] | 王锡岭 | 江苏科技大学
677 |  |  | 移动式焊缝跟踪机器人跟踪精度分析方法 | 中文 | 洪波 | 湘潭大学 | 以对实验室4自由度轮式焊缝跟踪机器人跟踪精度的研究为基础,提出了一种新的焊缝跟踪精度评估表征方法,并对焊缝偏差建立了D-H坐标系下的5参数模型.基于此模型,对影响焊缝跟踪精度的主要误差源进行了理论分析.通过对定步长与变步长焊缝跟踪控制方法的仿真分析,验证了所提出精度分析方法以及建立模型的正确性及有效性,得出影响焊缝跟踪精度的主要原因为焊缝跟踪控制算法以及机器人自身定位精度.结果表明,该精度分析方法对于焊缝跟踪控制的机器人误差补偿及焊缝跟踪控制方法改进具有一定的参考价值. | 关键词 | 焊缝跟踪;机器人;精度; | 焊接学报 | 2012 |  | 42 | 01 | 13 | 16
[5 empty] | 张淇淋 | 湘潭大学
[5 empty] | 李湘文 | 湘潭大学
[5 empty] | 尹力 | 湘潭大学
678 |  |  | TiAl合金与镍基高温合金的扩散连接 | 中文 | 何鹏 | 哈尔滨工业大学 | 采用钛为中间层,对TiAl合金与镍基高温合金(GH99)进了扩散连接.研究了扩散连接接头的界面结构和连接温度对界面结构及连接性能的影响,并对连接界面反应层的形成机制进行探讨.结果表明,GH99/Ti/TiAl的界面结构为:GH99/(Ni,Cr)ss/富Ti-(Ni,Cr)ss/TiNi/Ti2Ni/α-Ti+Ti2Ni/Ti(Al)ss/TiAl+Ti3Al/TiAl;随着连接温度的升高,各反应层厚度增加,接头的抗剪强度先增加后减小;在连接温度1 173 K,连接时间30 min,连接压力20 MPa时,抗剪强度最高为260.7 MPa. | 关键词 | 钛铝合金;镍基高温合金;扩散连接;界面结构; | 焊接学报 | 2012 |  | 42 | 01 | 17 | 20
[5 empty] | 李海新 | 哈尔滨工业大学
[5 empty] | 林铁松 | 哈尔滨工业大学
[5 empty] | 黄玉东 | 哈尔滨工业大学
[5 empty] | 刘羽 | 哈尔滨工业大学
[5 empty] | 钱国统 | 浙江省绍兴市天龙锡材有限公司
679 |  |  | 37CrMnMo钢管径向摩擦焊接头组织与性能 | 中文 | 秦国梁 | 山东大学 | 在优化焊接工艺参数下实现了45钢径向环与37CrMnMo钢管的径向摩擦焊接.试验结果表明,径向环发生了强烈地塑性变形,焊缝表面有明显的氧化色,管体上具有很窄的热影响区.焊缝抗剪强度平均达401 MPa,略高于径向环母材.硬度从焊缝结合界面向两侧的径向环和管体母材逐渐降低.焊缝剪切断口平滑,呈现明显的剪切韧窝断裂特征,表明焊缝具有较好的塑韧性.接头金相组织分析结果表明,焊缝具有很窄的结合面,45钢径向环和37CrMnMo钢管体侧热影响区组织分别为铁素体+珠光体+贝氏体和贝氏体+少量马氏体,相比较母材产生了少量的马氏体组织,但焊缝中心及热影区的组织得到了细化. | 关键词 | 径向摩擦焊;钢管;接头;组织;性能; | 焊接学报 | 2012 |  | 42 | 01 | 21 | 24
[5 empty] | 张春波 | 中国机械科学研究院哈尔滨焊接研究所
[5 empty] | 周军 | 中国机械科学研究院哈尔滨焊接研究所
[5 empty] | 齐秀滨 | 中国机械科学研究院哈尔滨焊接研究所
[5 empty] | 张焱 | 中国机械科学研究院哈尔滨焊接研究所
680 |  |  | 旋转电弧MAG焊强迫短路过渡电流信号滤波 | 中文 | 高延峰 | 南昌航空大学 | 研究了MAG焊旋转电弧V形坡口扫描焊接电流的变化特征,发现当电弧扫描到坡口两侧时,由于电极高度变小,会产生强迫短路熔滴过渡.在短路过渡的瞬间会产生较大的峰值电流,对旋转电弧传感器的检测灵敏度造成影响.为此提出了基于空间邻域的均值滤波和软阈值小波滤波组合算法,对实际焊接电流信号进行了滤波处理,并研究了该算法的实时性.结果表明,该算法可以使电流波形得到明显的改善,并具有较强的实时性,为焊枪偏差识别奠定了基础. | 关键词 | 旋转电弧;短路过渡;焊接电流;小波滤波; | 焊接学报 | 2012 |  | 42 | 01 | 25 | 28
[5 empty] | 肖建华 | 南昌航空大学
[5 empty] | 张华 | 南昌大学
681 |  |  | 激光-电弧复合热源焊接钛合金薄板T形结构件 | 中文 | 李陈宾 | 大连理工大学 | 采用低功率激光-电弧复合热源工艺进行钛合金薄板T形结构件的焊接,焊后采用光学显微镜、X射线衍射仪等设备对接头进行分析.结果表明,激光-电弧复合热源焊接过程中激光可以诱导增强电弧、提高电弧穿透能力,采用激光-电弧复合热源易于进行T形结构件的连接;焊缝形成均匀细密鱼鳞纹,接头背面熔透均匀、过渡平缓,焊缝宽度小;焊缝主要由α’相和β相组成,焊接时脉冲激光和TIG脉冲电流对熔池的搅拌作用及金属蒸气和等离子体喷射对熔池的搅拌作用使得细小α’针疏松散乱;Al元素和Mn元素含量稳定,没有发生成分偏析. | 关键词 | 结构件;复合热源;钛合金; | 焊接学报 | 2012 |  | 42 | 01 | 29 | 32
[5 empty] | 刘黎明 | 大连理工大学
682 |  |  | 差强差厚三层板电阻点焊熔核尺寸的控制方法 | 中文 | 沈洁 | 上海交通大学 | 针对差强差厚三层板电阻点焊过程熔核形成规律展开研究,提出采用不对称电极帽匹配方法改善点焊熔核尺寸及可焊性窗口宽度.基于建立的有限元模型,分析了两种电极帽匹配下薄板侧熔核形成过程中的电流密度、温度场及熔核尺寸的变化规律.通过试验对比分析了不同焊接时刻的薄板侧熔核尺寸,并建立了两种电极帽匹配下的差强差厚三层板点焊可焊性工艺窗口.结果表明,该方法能有效解决差强差厚三层板点焊过程中的熔核偏移及薄板侧熔核尺寸偏小的问题,提高电阻点焊过程的鲁棒性. | 关键词 | 三层板;电阻点焊;熔核尺寸;可焊性工艺窗口; | 焊接学报 | 2012 |  | 42 | 01 | 33 | 36
[5 empty] | 林浩磊 | 上海交通大学
[5 empty] | 张延松 | 上海交通大学
[5 empty] | 陈关龙 | 上海交通大学
683 |  |  | 热沉对焊接残余变形的影响及参数优化分析 | 中文 | 赵利华 | 西南交通大学 | 对常规的熔化极保护气体焊(MAG)和动态控制低应力无变形(dynamicallycontrolled low stress no-distortion,DC-LSND)MAG焊进行了数值仿真,并对实际的DC-LSND焊件进行了测量,数值仿真结果与试验结果吻合良好.以构架侧梁的焊接残余变形为研究对象,利用数值仿真模型并结合优化算法对热沉参数进行了优化分析,得到了相应的最优方案.结果表明,最优参数下DC-LSND MAG焊控制焊接残余变形的效果明显. | 关键词 | 动态低应力无变形焊接;热沉;数值仿真;优化分析;残余变形; | 焊接学报 | 2012 |  | 42 | 01 | 37 | 40
[5 empty] | 张开林 | 西南交通大学
684 |  |  | 高强度低焊接裂纹敏感性钢焊接热影响区的冲击韧度 | 中文 | 兰亮云 | 东北大学 | 采用埋弧自动焊接方法焊接高强度低焊接裂纹敏感性钢,分析了高强钢焊接热影响区中不同微区的显微组织特征与冲击韧度之间的关系.焊接接头粗晶区和细晶区的显微组织分别为粗大的粒状贝氏体和细小的准多边形铁素体组织,其-20℃的平均冲击吸收功分别为45 J和170 J.粗晶区中粒状贝氏体的有效晶界为原始奥氏体晶界,晶内存在大量的小角度晶界和亚晶界,有效晶粒尺寸较大,冲击韧度显著降低;细晶区中准多边形铁素体的平均有效晶粒尺寸约为5.3μm,大角度晶界可以有效阻碍了裂纹的扩展,具有较好的冲击韧度. | 关键词 | 低焊接裂纹敏感性钢;冲击韧度;热影响区;贝氏体; | 焊接学报 | 2012 |  | 42 | 01 | 41 | 44
[5 empty] | 邱春林 | 东北大学
[5 empty] | 赵德文 | 东北大学
[5 empty] | 高秀华 | 东北大学
685 |  |  | 硼对等离子熔覆高硼铁基合金组织和性能的影响 | 中文 | 刘政军 | 沈阳工业大学 | 采用等离子弧熔覆技术在20g钢表面堆焊Fe-Cr-B-C系的铁基复合材料,利用X射线衍射(XRD),光学显微镜(OM),扫描电镜(SEM),洛氏硬度计及湿砂磨损试验机等试验设备进行检测、试验,研究不同硼加入量对熔覆层显微组织与性能的影响规律.结果表明,熔覆层显微组织由过饱和α-Fe枝晶固溶体、枝晶间硼化物共晶组织以及碳化物等组成;熔覆层中硬质相主要有Cr2B,CrB2,Fe2B,Cr7C3,B4C等;随着硼含量的增加,硼化物明显增多,当硼添加量为5%时熔覆层的硬度及耐磨性达到最佳,其硬度值为66.1 HRC,磨损量仅为0.383 g;继续增加硼的添加量,熔覆层的耐磨性能降低. | 关键词 | 等离子;熔覆层;硼化物;耐磨性; | 焊接学报 | 2012 |  | 42 | 01 | 45 | 48
[5 empty] | 李乐成 | 沈阳工业大学
[5 empty] | 苏允海 | 沈阳工业大学
[5 empty] | 宗琳 | 沈阳工业大学
686 |  |  | 脉冲PAW快速成形焊缝尺寸的预测模型 | 中文 | 徐富家 | 哈尔滨工业大学 | 介绍了一种基于脉冲等离子焊接快速成形的方法,并采用Taguchi法对单道成形试验进行了合理设计,从而获得了多组焊接工艺参数下的熔宽和余高数据.通过遗传算法(GA)结合BP神经网络的方法建立了等离子焊接快速成形的预测模型,该模型预测了不同焊接成形工艺参数下单道成形的熔宽和余高.结果表明,通过误差分析和线性回归的方法验证了模型具有较高的预测精度和泛化能力,能够合理的预测焊道尺寸,并能推广到多层多道堆积成形尺寸的预测. | 关键词 | 脉冲等离子焊接;快速成形;田口法;遗传算法;反向传播神经网络; | 焊接学报 | 2012 |  | 42 | 01 | 49 | 52
[5 empty] | 吕耀辉 | 解放军装甲兵工程学院
[5 empty] | 刘玉欣 | 解放军装甲兵工程学院
[5 empty] | 徐滨士 | 哈尔滨工业大学
[5 empty] | 何鹏 | 哈尔滨工业大学
687 |  |  | 低应力柔性CCGA焊点设计及其可靠性预测 | 中文 | 赵智力 | 哈尔滨理工大学 | 为提高大芯片面阵列封装的可靠性、降低工作载荷下钎料焊点内部的应力集中程度,基于力学原理对陶瓷柱栅阵列(ceramic column grid array,CCGA)封装结构进行了柔性互连设计和焊点形态设计.采用有限元方法研究了该低应力柔性CCGA互连结构在剪切载荷下的力学行为.结果表明,互连结构的峰值应力和峰值应变由设计的铜质的锥形漏斗体承担,性能薄弱的钎料及钎料/铜柱界面不再处于互连结构的应力应变集中位置,焊点内部应力应变较传统CCGA焊点降低显著;预测该低应力柔性CCGA互连焊点将具有更高的可靠性. | 关键词 | 大芯片面阵列封装;陶瓷柱栅阵列封装;柔性互连设计;焊点形态设计;应力集中; | 焊接学报 | 2012 |  | 42 | 01 | 53 | 56
[5 empty] | 孙凤莲 | 哈尔滨理工大学
[5 empty] | 王丽凤 | 哈尔滨理工大学
[5 empty] | 田崇军 | 哈尔滨理工大学
688 |  |  | SPV50Q钢焊接接头腐蚀和氢渗透性能分析 | 中文 | 唐建群 | 南京工业大学 | 具有不同组织结构的焊接接头是腐蚀环境中服役焊接设备或管道的薄弱环节,这与焊接接头处发生的非均匀腐蚀密切相关.利用动电位极化、交流阻抗技术和氢渗透技术,研究了液化石油气(LPG,liquefied petroleum gas)球罐用SPV50Q钢焊接接头在含H2S溶液中的腐蚀和氢渗透特性.结果表明,具有不同组织结构的SPV50Q钢焊接接头各区金属(母材、热影响区和焊缝),在含H2S溶液中的耐腐蚀性和氢渗透性能都具有一定的差异性,母材的耐蚀性最好,热影响区次之,焊缝金属的最差;对氢渗透性能而言,焊缝金属的氢扩散速度和扩散系数最大,热影响区的次之,母材的最小. | 关键词 | 焊接接头;动电位极化;交流阻抗;氢渗透; | 焊接学报 | 2012 |  | 42 | 01 | 57 | 60
[5 empty] | 巩建鸣 | 南京工业大学
689 |  |  | 一类窄焊缝的结构光图像特征提取方法 | 中文 | 陈海永 | 河北工业大学 | 提出一种新颖的窄焊缝的特征提取与图像处理方法,有效地克服了环境的各种干扰,可靠地提取出了焊缝的特征点.首先设计了一套基于线结构光的显微视觉系统,可靠地检测出了结构光焊缝图像;接着提出一种基于阈值变换的行像素点统计算法和自适应形态学收缩算法可靠地分割出结构光条纹图像;然后采用过度参数直线拟合和B样条曲线拟合算法准确地得到了结构光条纹的中心线.最后,提出一种基于距离搜索的算法,得到了焊缝的特征点.结果表明,窄焊缝结构光图像特征提取方法可行. | 关键词 | 激光焊接;线型结构光;焊缝图像;特征提取; | 焊接学报 | 2012 |  | 42 | 01 | 61 | 64
[5 empty] | 孙鹤旭 | 河北工业大学
[5 empty] | 徐德 | 中国科学院自动化研究所
690 |  |  | 用于核环境管道维修的宏-微机器人遥控焊接 | 中文 | 杜爱国 | 哈尔滨工业大学 | 针对复杂核环境的管道焊接维修,提出了一种宏-微结构的机器人遥操作方法实现遥控焊接.通过工具转换接口和气动夹紧模块完成宏机器人与微机器人的快速连接.在宏机器人与微机器人之间加入六维力觉传感器,使宏-微的机器人遥操作中具有主动柔顺性.设计了宏-微遥操作机器人的控制器,并重点对重力补偿、管道自适应装配策略、弧长控制等进行了研究,实现了远端环境中的管道抓取、装配以及遥控焊接.结果表明,宏-微结构的机器人遥操作遥控焊接系统能够快速完成极限环境下的管道焊接维修,焊接质量稳定可靠. | 关键词 | 遥控焊接;宏-微机器人;力觉传感;遥操作; | 焊接学报 | 2012 |  | 42 | 01 | 65 | 68
[5 empty] | 李海超 | 哈尔滨工业大学
[5 empty] | 陈洪堂 | 哈尔滨工业大学
[5 empty] | 高洪明 | 哈尔滨工业大学
691 |  |  | SnAgCu-xPr钎料组织及性能 | 中文 | 皋利利 | 南京航空航天大学 | 研究了不同含量Pr元素(质量分数分别为0,0.05%,0.5%)对Sn-3.8Ag-0.7Cu无铅钎料凝固特性、润湿铺展性能以及微观组织的影响.结果表明,SAC,SAC-0.05Pr以及SAC-0.5Pr的凝固所需过冷度分别为20.6,5.0,5.1℃,说明适量Pr元素的加入能够显著降低SnAgCu钎料凝固所需的过冷度;同时,Pr元素的加入细化了钎料组织,降低钎料组织中初晶β-Sn的尺寸,抑制了SnAgCu/Cu焊点内部不同形貌大块化合物Ag3Sn初晶的形成;当Pr元素的添加量为0.05%时,钎料润湿性能最优、组织最佳;0.5%Pr元素的添加会在钎料以及焊点内部形成PrSn3相,对焊点的性能造成不利的影响. | 关键词 | 稀土镨;锡银铜钎料;凝固特性;润湿性能;显微组织; | 焊接学报 | 2012 |  | 42 | 01 | 69 | 72
[5 empty] | 薛松柏 | 南京航空航天大学
[5 empty] | 许辉 | 南京航空航天大学
692 |  |  | 含钪Al-Cu-Li合金氩弧焊接头组织与性能 | 中文 | 刘畅 | 中南大学 | 为了探索新型含钪Al-Cu-Li-Zr合金板材的焊接接头性能,采用氩弧焊接工艺对该合金的T6峰时效态板材进行了焊接.采用室温拉伸力学性能试验、金相显微镜和透射电镜研究了焊缝的显微组织和力学性能之间的关系.结果表明,在氩弧焊条件下,采用钪与锆、锰等多组元复合微合金化焊丝对含钪Al-Cu-Li-Zr合金板材进行焊接,焊接接头的强度系数达到65%,拉伸试验断口发生在热影响区内,微量钪对焊接接头具有晶粒细化强化作用和直接析出强化作用. | 关键词 | 含钪Al-Cu-Li合金;氩弧焊;显微组织;力学性能; | 焊接学报 | 2012 |  | 42 | 01 | 73 | 76
[5 empty] | 潘清林 | 中南大学
[5 empty] | 梁文杰 | 中南大学
693 |  |  | T/P92钢镍对熔敷金属组织和性能的影响 | 中文 | 戴启雷 | 安徽工业大学 | 研究了焊丝中添加不同含量镍对熔敷金属组织和性能的影响.通过TEM电镜观察、扫描电镜以及XRD衍射试验说明熔敷金属中存在析出相Cr23C6和MX,熔敷金属中不存在Laves相.通过光学电镜以及高温力学性能试验对熔敷金属组织和性能进行研究.结果表明,伴随熔敷金属中镍含量的提高,强度增加;当镍含量<1.0%时,其室温下的韧度值随镍含量的提高而增加,当镍含量≥1.0%时,韧度开始下降. | 关键词 | 耐热钢;熔敷金属;热力学计算;惰性气体钨极保护焊; | 焊接学报 | 2012 |  | 42 | 01 | 77 | 80
[5 empty] | 马成勇 | 中国钢铁研究总院
[5 empty] | 彭云 | 中国钢铁研究总院
[5 empty] | 田志凌 | 中国钢铁研究总院
[5 empty] | 何宜柱 | 安徽工业大学
694 |  |  | 电弧喷涂铁基非晶涂层摩擦磨损性能分析 | 中文 | 张关震 | 北京工业大学 | 采用电弧喷涂技术在低碳钢基体上制备Fe-(Cr,Ni)-(C,B)系非晶合金涂层。利用X射线衍射仪、扫描电子显微镜和差热分析仪对涂层的相组成、微观组织和热稳定性进行了分析,用MRH-3型高速环块磨损试验机研究涂层的干摩擦磨损行为.结果表明,涂层中含有一定量的非晶相,呈典型的热喷涂层状组织结构,孔隙率较低;涂层具有良好的热稳定性,在500℃以下使用不会发生晶化转变;涂层具有较高的显微硬度和优异的摩擦磨损性能,平均显微硬度为1 155 HV0.1,相同试验条件下,涂层的相对耐磨性能约为Q235钢的13.3倍,涂层的磨损机制主要以疲劳磨损为主. | 关键词 | 电弧喷涂;铁基非晶涂层;干摩擦磨损行为; | 焊接学报 | 2012 |  | 42 | 01 | 81 | 84
[5 empty] | 贺定勇 | 北京工业大学
[5 empty] | 周正 | 北京工业大学
[5 empty] | 王国红 | 北京工业大学
695 |  |  | 稀土元素Nd对Sn-9Zn无铅钎料性能的影响 | 中文 | 胡玉华 | 南京航空航天大学 | 研究了添加稀土元素Nd对Sn-9Zn无铅钎料的润湿性能、显微组织和焊点力学性能的影响.结果表明,Nd元素的加入改善了钎料的润湿性能,质量分数为0.06%时,钎料的润湿力最大,润湿时间最短,润湿性能达到最佳.随着Nd元素的加入,钎料的基体组织得到细化,富锌相逐渐减少,当元素Nd的添加量大于0.06%时,钎料的显微组织中出现小块状稀土元素Nd和Sn的金属间化合物.无铅钎料Sn-9Zn中稀土元素Nd的添加量为0.06%时,剪切力和拉伸力达到最大,分别提高了19.6%和26.6%,力学性能最佳. | 关键词 | 稀土元素钕;无铅钎料;润湿性能;力学性能;显微组织; | 焊接学报 | 2012 |  | 42 | 01 | 85 | 88
[5 empty] | 薛松柏 | 南京航空航天大学
[5 empty] | 柳敏 | 南京航空航天大学
[5 empty] | 许辉 | 南京航空航天大学
696 |  |  | Fe-C-Ti-Cr-B系堆焊合金组织及耐磨性能 | 中文 | 冯萌 | 北京工业大学 | 采用CO2气体保护堆焊方法,在Q235钢表面制备不同硼含量的Fe-C-Ti-Cr-B系堆焊层金属,利用扫描电镜(SEM)对堆焊层的组织进行了观察分析.在MLS-225型湿式橡胶轮磨粒磨损试验机上进行磨粒磨损试验,通过对磨损试样表面扫描电子显微镜观察分析并结合能谱成分分析探讨了磨损机理.结果表明,Fe-C-Ti-Cr-B耐磨堆焊合金中随着硼含量增加,基体组织逐渐细化,TiC颗粒数目增多且分布弥散均匀,但当硼含量增大至1.16%时,磨损面上大量碳化物剥落,抗磨损性能降低;当硼含量为0.55%时合金表现出优良的耐磨损性能,其耐磨性比未加硼的Fe-C-Ti-Cr系堆焊合金提高了3.7倍. | 关键词 | 碳化钛颗粒;堆焊;组织;耐磨性; | 焊接学报 | 2012 |  | 42 | 01 | 89 | 92
[5 empty] | 王智慧 | 北京工业大学
[5 empty] | 贺定勇 | 北京工业大学
[5 empty] | 边汉民 | 天津水泥工业设计研究院有限公司
[5 empty] | 陈勇 | 天津水泥工业设计研究院有限公司
697 |  |  | 碳钢与304不锈钢焊接残余应力的计算 | 中文 | 赵东升 | 大连理工大学 | 采用弹塑性有限元法计算了Q235碳钢与304不锈钢的焊接温度场和焊接残余应力,计算结果表明,由于二者物理性能的差异造成了焊接温度场和残余应力分布的不均匀,焊接残余应力的峰值出现在304不锈钢一侧,其值略低于304不锈钢的屈服强度.当焊接热源偏向Q235钢时,焊接残余应力峰值变化较小,但高应力区减小,焊接变形明显减小,当焊接热源偏向304不锈钢时结果相反.当焊接热输入增大时会导致焊后高应力区范围的扩大,残余应力的峰值略有降低.采用红外热像仪测量了焊接过程中焊接接头上表面的温度变化情况,有限元计算的结果与其符合较好. | 关键词 | 碳钢;不锈钢;温度场;残余应力; | 焊接学报 | 2012 |  | 42 | 01 | 93 | 95
[5 empty] | 刘玉君 | 大连理工大学
[5 empty] | 孙敏科 | 大连理工大学
[5 empty] | 纪卓尚 | 大连理工大学
[5 empty] | 邓艳萍 | 大连理工大学
698 |  |  | 带状电极MAG焊工艺熔滴过渡分析 | 中文 | 郑森木 | 哈尔滨工业大学 | 采用氙灯背光高速摄像系统对带状电极MAG焊的熔滴过渡进行了研究.试验发现,随焊接工艺参数的增大,钢带端部熔化变得均匀,由多个熔滴并存转变为只产生一个熔滴.熔滴在长大过程中沿钢带端部移动,过渡位置不定.随焊接参数由小到大变化,熔滴依次呈现短路过渡、大滴过渡、射滴过渡、射流过渡和旋转射流过渡等形式.结果表明,射滴过渡是带状电极MAG焊熔滴过渡的主要方式;电流、电压波形与熔滴过渡形式之间有很好的对应关系;由于其特殊的电极形状和熔滴过渡特点,带状电极MAG焊适合大电流高速焊,可以提高焊接效率. | 关键词 | 带状电极熔化极气体保护焊;钢带的熔化;熔滴过渡; | 焊接学报 | 2012 |  | 42 | 01 | 96 | 100
[5 empty] | 高洪明 | 哈尔滨工业大学
[5 empty] | 刘鑫 | 哈尔滨工业大学
699 |  |  | 含中心裂纹低匹配对接接头形状参数对形状因子的影响 | 中文 | 王涛 | 哈尔滨工业大学 | 基于有限单元法针对含中心裂纹的低匹配对接接头形状设计,以最大限度提高接头的抗断能力为目标,从断裂力学角度出发,考察了含中心裂纹的低匹配对接接头的焊缝余高高度、盖面焊道宽度、焊趾过渡圆弧半径等形状参数对其形状因子的影响.结果表明,焊缝余高高度对含中心裂纹的低匹配对接接头形状因子影响最为显著,盖面焊道宽度的影响次之,焊趾过渡圆弧半径的影响最小.选择合适的形状参数可以提高含中心裂纹低匹配对接接头的抗断能力. | 关键词 | 低匹配对接接头;接头形状参数;中心裂纹;形状因子; | 焊接学报 | 2012 |  | 42 | 01 | 101 | 104
[5 empty] | 杨建国 | 哈尔滨工业大学
[5 empty] | 刘雪松 | 哈尔滨工业大学
[5 empty] | 方洪渊 | 哈尔滨工业大学
[5 empty] | 周立鹏 | 中国广东核电集团检测技术有限公司
700 |  |  | 基于视觉的焊接缺陷熔池图像特征探讨 | 中文 | 沈莹吉 | 浙江纺织服装职业技术学院 | 针对MAG焊电弧光谱特点,采用被动式视觉传感方法,利用CCD摄像机配合近红外复合滤光系统消除弧光干扰,获取MAG焊熔池图像.从MAG焊焊接缺陷产生的机理及熔池流态出发,采用同步对比试验,研究了熔池图像特征与焊接缺陷的映射关系,提取出表面气孔、焊塌、焊穿等焊接缺陷所对应的熔池图像特征.结果表明,一种焊接缺陷往往有多种视觉图像特征,通过熔池图像特征判断表面气孔、焊塌、焊穿等焊接缺陷具有良好可行性,为基于视觉的焊接缺陷自动在线预测提供了技术依据. | 关键词 | 熔化极氧化性混合气体保护焊;视觉传感;焊接缺陷;图像特征; | 焊接学报 | 2012 |  | 42 | 01 | 105 | 108
[5 empty] | 王克鸿 | 南京理工大学
[5 empty] | 潘明财 | 南京理工大学
[5 empty] | 陈菲 | 南京理工大学
701 |  |  | 考虑IMC影响的PBGA无铅焊点温度循环有限元数值模拟 | 中文 | 魏鹤琳 | 北京化工大学 | 采用ANSYS统一Anand粘塑性本构方程描述SnAgCu焊点非弹性形变.对考虑IMC的PBGA焊点与不考虑IMC的PBGA焊点在温度循环载荷作用下的应力应变响应进行分析比较.结果表明,远离中心位置的外侧焊点承受更大的应力应变;在温度循环加载过程中IMC层积累了较大的应力;由于IMC层的硬脆性材料特性,应力不会通过塑性形变释放,使焊料在高应力IMC界面发生较大的塑性形变;IMC焊点高应力集中区的应力应变迟滞回线所代表的应变能高于不考虑IMC的焊点,导致其热疲劳寿命远低于不考虑IMC的焊点,与实际温度循环试验结果更为接近. | 关键词 | 金属间化合物;无铅焊点;等效塑性应变;迟滞回线;热疲劳寿命; | 焊接学报 | 2012 |  | 42 | 01 | 109 | 112
[5 empty] | 王奎升 | 北京化工大学
702 |  |  | 用于型钢切割的机器人离线编程路径规划 | 中文 | 李海超 | 哈尔滨工业大学 | 造船行业需要用到大量的型钢,针对实现型钢的自动切割与划线问题,对机器人离线编程技术进行了研究,开发了用于型钢切割的机器人离线编程系统,实现型钢切割的自动化.重点对型钢切割机器人离线编程中的路径规划进行深入研究,开发了坡口切割特征建模的路径偏置和路径求交算法,分别完成了扁钢和角钢切割的仿真和坡口切割试验.结果表明,切割路径规划算法能够完成型钢坡口切割和过棱切割,坡口角度的最大误差小于1°,切割过程平稳,能够满足实际型钢切割的要求. | 关键词 | 机器人;型钢切割;离线编程;坡口切割; | 焊接学报 | 2012 |  | 42 | 02 | 1 | 4
[5 empty] | 巩杉 | 哈尔滨工业大学
[5 empty] | 崔静静 | 哈尔滨工业大学
[5 empty] | 高洪明 | 哈尔滨工业大学
703 |  |  | 聚变堆用CLAM钢激光焊接接头显微组织及性能 | 中文 | 姜志忠 | 北京科技大学 | 对聚变堆用CLAM钢进行了激光焊接试验,并对接头进行740℃/1 h焊后回火处理,分别对热处理前、后接头的显微组织及性能进行了研究.结果表明,获得了成形良好、无缺陷的焊接接头;焊态下,焊缝由淬硬的板条马氏体和大量的δ铁素体组织组成.完全淬火区由板条马氏体和极少量的δ铁素体组成,其硬度高达545 HV;焊后热处理使焊缝及完全淬火区的板条马氏体分别转变为碳化物弥散分布的回火马氏体和回火索氏体组织.显著降低了接头的淬硬程度,最大硬度仅比母材高约15%;焊后回火热处理前、后接头的抗拉强度均高于基体母材,虽然焊后热处理使接头强度有所降低,但仍达到原始母材的98%以上. | 关键词 | 中国低活化马氏体钢;激光焊接;显微组织;力学性能; | 焊接学报 | 2012 |  | 42 | 02 | 5 | 8
[5 empty] | 黄继华 | 北京科技大学
[5 empty] | 胡杰 | 北京科技大学
[5 empty] | 陈树海 | 北京科技大学
704 |  |  | 电弧电场强度对激光等离子体引燃TIG电弧性能的影响 | 中文 | 雷正龙 | 哈尔滨工业大学 | 以峰值时间为10 ms的CO2脉冲激光进行TIG电弧的引弧试验,并采用高速摄像观察了激光等离子体引燃TIG电弧过程中的等离子体形态.结果表明,成功引燃TIG电弧的必要条件之一是必须使激光等离子体在电场作用下向阴极(钨极)方向偏移,致使激光等离子体与阴极接触产生热电子发射和场致发射并形成自持放电.在此基础上,为了探索激光等离子体引燃TIG电弧过程中电弧电场强度的影响,通过改变TIG电弧钨极形状、高度、激光与钨极相对位置等物理试验的方法,进一步分析了不同电场强度对CO2激光等离子体引燃TIG电弧引弧特性的影响规律. | 关键词 | 激光技术;激光等离子体;TIG电弧;引弧;电场强度; | 焊接学报 | 2012 |  | 42 | 02 | 9 | 12
[5 empty] | 陈彦宾 | 哈尔滨工业大学
[5 empty] | 李颖 | 哈尔滨工业大学
[5 empty] | 赵耀邦 | 哈尔滨工业大学
705 |  |  | 1Cr13NbTi不锈钢堆焊材料氮合金化分析 | 中文 | 杨可 | 河海大学 | 用氮代替部分碳,通过铌、钛固氮形成氮合金化1Cr13NbTi堆焊合金,深入分析了碳氮化物的形成机理,进行了耐磨粒磨损性能试验,研究了碳氮化物对堆焊合金耐磨粒磨损行为的影响.结果表明,堆焊合金中的碳氮化物为分布在晶界和晶内的MX(M=Nb,Ti;X=C,N)复合型碳氮化物.焊态和热处理条件下具有不同的数量和尺寸,初生的碳氮化物在焊缝凝固过程中形成并具有较大尺寸,数量较小;大量的细小二次碳氮析出物能在热处理后大量弥散析出,对基体产生明显的沉淀强化作用,在增强堆焊合金硬度减小磨粒锲入深度的同时有效阻碍磨粒的切削,从而获得高的耐磨粒磨损性能. | 关键词 | 碳氮化物;堆焊合金;磨粒磨损; | 焊接学报 | 2012 |  | 42 | 02 | 13 | 16
[5 empty] | 张志玺 | 河海大学
[5 empty] | 胡网勤 | 河海大学
[5 empty] | 包晔峰 | 河海大学
706 |  |  | 以铜和Cu-Ti作为中间层的TiAl/GH3536扩散焊 | 中文 | 周媛 | 北京航空材料研究院 | 采用铜箔和Cu-Ti合金作为中间层进行了TiAl和GH3536的扩散焊试验.以铜箔作为中间层在935℃/10 MPa/1 h参数下获得的焊缝组织以Ti(Cu,Al)2,AlCu2Ti和AlNi2Ti相为主,焊缝中存在裂纹.接头室温平均抗剪强度仅有31 MPa.以Cu-Ti合金作为中间层在935℃下采用三种不同参数进行了TiAl和GH3536的液相扩散焊试验.当加压3 MPa,保温10 min时,扩散焊缝中央还存在着宽度约5μm的残留相.保温时间延长至1 h,焊缝形成了较为均匀的分层组织,获得的接头室温抗剪强度最高,达180 MPa.增大压力至20 MPa,保温2 h获得的接头中出现AlNi2Ti相,接头平均室温抗剪强度下降至90 MPa. | 关键词 | Cu-Ti中间层;扩散焊;TiAl合金; | 焊接学报 | 2012 |  | 42 | 02 | 17 | 20
[5 empty] | 熊华平 | 北京航空材料研究院
[5 empty] | 陈波 | 北京航空材料研究院
[5 empty] | 郭万林 | 北京航空材料研究院
707 |  |  | 玻璃与金属真空钎焊接头残余应力影响参数分析 | 中文 | 谭明明 | 南京工业大学 | 玻璃和金属焊接接头由于设计不合理,将致使接头存在较大的焊接残余应力,会严重削弱接头强度.应用顺次耦合有限元热应力计算方法,对平板玻璃和金属在真空条件下的钎焊过程进行了数值模拟,分析了玻璃、金属、钎料厚度、钎焊压力和钎焊温度等因素对应力集中区域残余应力的影响,并观察了焊接接头拉伸断裂后的形貌特征.结果表明,金属厚度增加会增大残余应力,并且其对残余应力影响最显著;钎焊压力和钎焊温度的增加可以降低残余应力;玻璃和钎料厚度对残余应力的影响不大;焊接接头的拉伸断裂区域位于玻璃和金属焊接接头界面贴近玻璃一侧. | 关键词 | 有限元法;真空钎焊;残余应力;非晶态钎料; | 焊接学报 | 2012 |  | 42 | 02 | 21 | 24
[5 empty] | 凌祥 | 南京工业大学
708 |  |  | 纯铁钎焊凝固过程的模拟计算 | 中文 | 陈洁 | 上海工程技术大学 | 采用BNi-2+40%BNi-5的混合钎料对纯铁进行真空钎焊,运用金相分析、扫描电镜分析(SEM)、能谱分析(EDS)并配合Thermo-Calc及Dictra软件计算对钎焊接头显微组织、钎缝成分分布、相组成和元素扩散情况进行了研究.结果表明,纯铁钎缝主要由γ-Ni固溶体和Cr-B金属间化合物组成;通过Thermo-Calc和Dictra软件计算,温度冷却至1 173 K时钎料仍没有凝固完毕,凝固过程中发生了共晶反应,此时相组成及元素扩散行为的计算结果与试验结果基本吻合,可在一定程度上指导钎焊新工艺的制定. | 关键词 | 镍基钎料;真空钎焊;纯铁;软件计算; | 焊接学报 | 2012 |  | 42 | 02 | 25 | 28
[5 empty] | 于治水 | 上海工程技术大学
[5 empty] | 苏钰 | 上海工程技术大学
[5 empty] | 李瑞峰 | 江苏科技大学
709 |  |  | 微量元素对无铅焊点电迁移性能的改善 | 中文 | 王家兵 | 哈尔滨理工大学 | 电迁移现象已经成为电子组装焊技术中最受关注的问题之一.焊点在高电流密度下的服役可靠性与焊点钎料成分有关.通过对比分析五种SnAgCu基无铅焊点在高电流密度下的服役表现,分析了添加微量元素对于电迁移现象的影响规律.结果表明,焊球承受一定电流作用之后,阴极金属间化合物(IMC)分解,铜焊盘受侵蚀,阳极形成大量脆性化合物Cu6Sn5;根据IMC层的厚度变化,Sn3.0Ag0.5Cu的抗电迁移性能优于低银钎料;向低银钎料中加入微量元素Bi和Ni后,晶粒得到了明显的细化,界面IMC层较薄,其抗电迁移的能力得到了明显的改善. | 关键词 | 低银;无铅钎料;电迁移;金属间化合物; | 焊接学报 | 2012 |  | 42 | 02 | 29 | 32
[5 empty] | 孙凤莲 | 哈尔滨理工大学
[5 empty] | 刘洋 | 哈尔滨理工大学
710 |  |  | 基于改进最小二乘法的焊缝特征直线提取方法 | 中文 | 秦涛 | 上海交通大学 | 提出了一种基于线性度的改进最小二乘法,用于提取焊缝特征直线.该方法提出直线线性度L,点到直线的距离范围R以及一次性剔除数据点数N三个参量,并以L为准则,结合R和N,通过循环利用最小二乘法,逐步将中心线数据点划分为满足L要求的若干点集.以含有数据点最多的点集拟合的直线作为该算法求得的焊缝特征直线.最后,讨论了三个参量的取值对拟合直线的影响.结果表明,该算法能够有效地检测V形焊缝特征直线,满足焊缝跟踪图像处理算法的要求. | 关键词 | 图像处理;焊缝跟踪;中心线;线性度;最小二乘法; | 焊接学报 | 2012 |  | 42 | 02 | 33 | 36
[5 empty] | 张轲 | 上海交通大学
[5 empty] | 邓景煜 | 上海交通大学
[5 empty] | 金鑫 | 上海交通大学
711 |  |  | 激光熔覆Fe-W合金涂层的组织及性能 | 中文 | 武扬 | 中国科学院力学研究所 | 以纯钨粉末为熔覆材料,采用同轴送粉激光熔覆技术,在Q235A钢表面制备了Fe-W合金耐磨涂层.利用X射线衍射(XRD)、光学显微镜、扫描电镜(SEM)及能谱(EDS)对熔覆层的显微组织进行了分析,用显微硬度计和摩擦磨损试验机对熔覆层的硬度和耐磨性进行了测试.结果表明,熔覆层与基底冶金结合,无明显裂纹或气孔,涂层内部由致密的粗大树枝状和短棒状Fe7W6增强相以及弥散分布的细小颗粒状Fe2W相组成,其均匀分布在α-Fe固溶体中.熔覆层平均硬度700 HV,为基材Q235A钢的3.5倍,同时耐磨性能也得到了显著提高. | 关键词 | 激光熔覆;同轴送粉;Fe-W合金涂层;显微硬度;耐磨性; | 焊接学报 | 2012 |  | 42 | 02 | 37 | 40
[5 empty] | 虞钢 | 中国科学院力学研究所
[5 empty] | 何秀丽 | 中国科学院力学研究所
[5 empty] | 宁伟健 | 中国科学院力学研究所
712 |  |  | 轴向压力对惯性摩擦焊的影响数值分析 | 中文 | 王非凡 | 西北工业大学 | 在ABAQUS有限元软件二次开发环境下建立了GH4169高温合金管惯性摩擦焊接二维模型.采用了网格重划分技术模拟了不同焊接轴向压力对焊接接头温度场和轴向缩短量的影响.对温度场进行了综合分析,得到了不同轴向压力下接头温度场的变化规律.同时结合焊接接头轴向缩短量的变化,分析了轴向压力对接头飞边形貌的影响.结果表明,随着压力的增大,飞轮动能转化焊接热能效率明显提高,界面迅速到达高温动态平衡区间,有效形成均匀飞边;然而压力过大不利于接头温度均匀化,可能造成强烈的应力集中.压力参数为400 MPa可获得较佳质量接头. | 关键词 | 惯性摩擦焊;轴向压力;温度场;飞边形貌; | 焊接学报 | 2012 |  | 42 | 02 | 41 | 44
[5 empty] | 李文亚 | 西北工业大学
[5 empty] | 陈亮 | 西北工业大学
[5 empty] | 李京龙 | 西北工业大学
713 |  |  | Ni-Cr/陶瓷连接界面残余应力有限元分析 | 中文 | 朱松 | 吉林大学 | 采用有限元法分析Ni-Cr合金与陶瓷连接冷却过程中界面残余应力形成的大小和分布特征.结果表明,Ni-Cr合金与陶瓷存在较大的线膨胀系数差,在界面间会产生较大的残余应力,并因为边缘效应在拐角处产生应力集中,残余应力最大值出现在Ni-Cr/陶瓷界面的近瓷侧,可达131 MPa.Ni-Cr/陶瓷界面残余应力σz较大值出现在Ni-Cr/陶瓷界面近瓷侧的狭小区域内,剪应力τzx的较大值出现在金/瓷界面,向合金和陶瓷两侧递减.采用钛中间层缓解了Ni-Cr/陶瓷界面残余应力,使残余应力向钛中间层转移,残余应力σz较大值出现在钛中间层,剪应力τzx最大值出现在Ni-Cr/Ti界面;随着钛中间层厚度增加,界面残余应力σz增大,剪应力τzx变化不大. | 关键词 | Ni-Cr合金;陶瓷;残余应力;有限元;钛中间层; | 焊接学报 | 2012 |  | 42 | 02 | 45 | 48
[5 empty] | 周振平 | 吉林大学
[5 empty] | 邱小明 | 吉林大学
714 |  |  | 碳纳米管介质对铝合金电阻点焊熔核质量影响 | 中文 | 王皓 | 天津大学 | 铝合金及其电阻点焊工艺的应用日益广泛,对其性能和质量也提出了更高的要求.鉴于点焊熔核的宏观性能由其微观结构决定,通过改变熔核的微观组织结构来强化熔核质量,从而提高焊点性能.选用碳纳米管作为铝合金点焊熔核的添加介质,对点焊试验结果进行力学性能测试、显微组织结构观察和成分分析.结果表明,在铝合金熔核中添加碳纳米管后,熔核的晶粒尺寸明显减小,碳纳米管均匀分布在熔核中,能显著提高熔核的硬度和强度.经过进一步分析认为碳纳米管的强化机制主要为位错增殖、载荷传递、约束变形以及细晶强化. | 关键词 | 铝合金;电阻点焊;碳纳米管(CNT);强化理论模型; | 焊接学报 | 2012 |  | 42 | 02 | 49 | 52
[5 empty] | 罗震 | 天津大学
[5 empty] | 周琳舒 | 天津大学
[5 empty] | 张迪 | 天津大学
715 |  |  | 磁场作用下镍基等离子弧堆焊层的组织及耐磨性能 | 中文 | 刘政军 | 沈阳工业大学 | 采用等离子弧堆焊设备将镍基合金粉末堆焊到低碳钢表面的过程中施加直流横向磁场,此后对堆焊层进行硬度、磨损和金相试验以及EDS,XRD分析,并系统地研究直流横向磁场对镍基粉末等离子弧堆焊层组织及耐磨性能、硬质相形态及数量的影响规律,对直流横向磁场的作用机理进行了初步的分析和讨论.结果表明,堆焊电流和磁场电流相匹配,即堆焊电流为140 A和磁场电流为2 A时,堆焊层才能获得最佳的性能,此时堆焊层的硬度为66.3 HRC,磨损量为0.0767 g,并且堆焊层组织中硬质相数量最多且分布均匀,从而增强了堆焊层金属的综合力学性能. | 关键词 | 直流横向磁场;镍基合金;等离子弧堆焊;硬度;耐磨性; | 焊接学报 | 2012 |  | 42 | 02 | 53 | 56
[5 empty] | 李乐成 | 沈阳工业大学
[5 empty] | 宗琳 | 沈阳工业大学
[5 empty] | 苏允海 | 沈阳工业大学
[5 empty] | 苏明 | 沈阳工业大学
716 |  |  | 大热输入焊接EH36船板钢接头力学性能 | 中文 | 武会宾 | 北京科技大学 | 以EH36高强度船板钢为研究对象,通过拉伸和冲击分析试验手段,对EH36船板钢不同热输入埋弧焊接头进行了力学性能测试,同时采用扫描电镜对冲击试样断口形貌进行分析.结果表明,所有断裂均发生在拉伸试样的母材区,EH36船板钢在大焊接热输入条件下,焊缝和焊接热影响区的强度好于母材,并没有出现热影响区软化现象;随着焊接热输入增加焊缝的冲击韧性降低,从焊缝和熔合区断口形貌来看,断裂类型为韧性断裂和准解理断裂的混合断裂.随着远离熔合线距离的增加,冲击吸收功有增加的趋势,在距离熔合线4 mm处的冲击吸收功跟母材接近,说明该位置处韧性基本不受焊接热循环的影响. | 关键词 | 高强船板钢;埋弧焊;韧性;断口形貌; | 焊接学报 | 2012 |  | 42 | 02 | 57 | 60
[5 empty] | 梁国俐 | 北京科技大学
[5 empty] | 唐荻 | 北京科技大学
717 |  |  | 多元陶瓷复合相显微组织对耐磨性能的影响 | 中文 | 宗琳 | 沈阳工业大学 | 采用等离子熔覆技术制备了四种不同铬含量的Fe-Cr-B-C堆焊合金.借助OM,SEM和XRD等分析手段对合金组织和陶瓷相形貌进行分析.结果表明,熔覆层的微观组织由初生奥氏体+共晶组织组成,合金陶瓷相由BC4+Cr2B+M7C3+M23C6+M23(C,B)6组成,硼化物呈层片状、菊花状等形态分布,陶瓷相数量随Cr元素含量的增大而增多.研究了Cr元素含量对熔覆层耐磨粒磨损性能的影响规律,熔覆层的耐磨性随着Cr元素含量的增加而提高,当Cr元素含量达到15.9%时,大量硼化物等陶瓷相弥散分布在基体中,构成良好的耐磨骨架;初生奥氏体组织均匀分布提高硬质相与基体界面的结合强度,因此其熔覆层具有最佳的耐磨性. | 关键词 | 等离子熔覆;陶瓷相;组织;耐磨性; | 焊接学报 | 2012 |  | 42 | 02 | 61 | 64
[5 empty] | 刘政军 | 沈阳工业大学
[5 empty] | 李乐成 | 沈阳工业大学
718 |  |  | 18Ni系马氏体时效钢焊条的研制 | 中文 | 徐玉松 | 江苏科技大学 | 研制了一种18Ni系马氏体时效钢焊条,主要用于现场补焊,通过反复调整焊芯和药皮成分,确定了合适的焊芯合金成分和焊条药皮组成.采用该配方试制的焊条进行了一系列焊接试验及力学性能试验,并使用光学显微镜(OM)、扫描电镜(SEM)、透射电镜(TEM)分析了微观组织及断口形貌.结果表明,该焊条具有良好的操作工艺性,飞溅小,脱渣性良好,在经时效热处理后,熔敷金属力学性能优良,磷硫杂质元素及扩散氢含量低,与母材有着良好的强韧性匹配. | 关键词 | 马氏体时效钢;焊条电弧焊;补焊焊条; | 焊接学报 | 2012 |  | 42 | 02 | 65 | 68
[5 empty] | 蔡啸涛 | 江苏科技大学
[5 empty] | 袁正江 | 江苏科技大学
[5 empty] | 林娜娜 | 江苏科技大学
719 |  |  | 10CrNi3MoV钢不同焊缝韧度的低匹配接头安全评定 | 中文 | 孙吉 | 海军工程大学 | 基于欧洲工业结构完整性评定方法(SINTAP)提供的失效评定图FAD分析手段,针对不同焊缝韧度值条件下的10CrNi3MoV高强度船体钢低强匹配接头,建立了二级失效评定曲线.根据母材与焊缝的拉伸试验及CTOD试验结果,对比分析了同为低强匹配、接头韧度不同的2组接头安全评定结果.结果表明,选定评定级别之后,2组接头对应的FAD图形状变化很小;接头韧度值的大小对接头抵抗塑性失稳的性能影响微弱,但是显著影响接头抗脆断能力;同为低强匹配接头,焊缝韧度越高,评定点落于FAD图失效评定曲线内部的几率越大,接头安全性越好. | 关键词 | 结构完整性;低匹配接头;韧度;安全评定; | 焊接学报 | 2012 |  | 42 | 02 | 69 | 72
[5 empty] | 桂赤斌 | 华中科技大学
[5 empty] | 陈文君 | 海军工程大学
720 |  |  | 马氏体相变对堆焊冷却切向应力影响的数值模拟 | 中文 | 周野飞 | 燕山大学 | 采用红外热像仪和X射线应力仪分别测定了热轧辊钢堆焊过程的温度场和残余应力场,根据试验数据和材料的物理、力学参数,采用二维有限元计算方法,建立了堆焊应力场模型,对切向残余应力进行了数值模拟,模拟结果与测量结果相吻合,证明所建立的模型有效性.根据这一模型,对热轧辊钢堆焊冷却过程发生马氏体相变前后切向应力进行了数值模拟.模拟结果表明,在堆焊冷却过程中,当发生马氏体相变时,试样表面出现切向压应力,随着冷却时间的延长,马氏体数量增多,试样表面开始出现较大的切向拉应力,并保持到室温. | 关键词 | 热轧辊钢;堆焊;切向应力;数值模拟;马氏体相变; | 焊接学报 | 2012 |  | 42 | 02 | 73 | 76
[5 empty] | 韩超 | 燕山大学
[5 empty] | 刘利刚 | 燕山大学
[5 empty] | 杨育林 | 燕山大学
[5 empty] | 杨庆祥 | 燕山大学
721 |  |  | 腔内约束电热爆喷涂涂层的形成 | 中文 | 朱亮 | 兰州理工大学 | 在内径为7 mm的聚乙烯爆炸腔进行钼丝的电热爆喷涂试验,用扫描电镜观察涂层的表面和截面形貌、涂层厚度,分析涂层与基体的结合情况.结果表明,爆炸腔内钼丝的爆炸产物在基体上会形成一个喷涂圆面,由中心涂层区和外围粘结层组成.中心涂层区在喷涂距离5～8 mm时,所得涂层致密、厚度均匀,与基体结合良好,局部界面附近存在元素扩散现象;外围粘结层随喷涂距离的增大而消失.大面积喷涂层可由单个喷涂圆面的合理搭接来形成,通过多次喷涂可增加涂层的厚度. | 关键词 | 丝电爆;热喷涂;腔内约束; | 焊接学报 | 2012 |  | 42 | 02 | 77 | 80
[5 empty] | 张有国 | 兰州理工大学
[5 empty] | 毕学松 | 兰州理工大学
722 |  |  | 机器人点焊恒流控制的分流补偿模型 | 中文 | 张勇 | 西北工业大学 | 根据机器人点焊恒电流控制的特点和点焊过程的电阻变化规律,建立了连续点焊时三种情况即在待焊点的一侧存在一个已焊点和两个已焊点以及在待焊点的两侧各存在一个已焊点的分流补偿模型.利用模拟分流模型,在固定式交流点焊机上进行了点焊分流采样试验.结合试验和理论计算数据,获得了多种厚度的低碳钢连续点焊时分流与点距的关系.根据建立的分流补偿模型计算补偿电流,在固定式点焊机上进行了模型验证试验.结果表明,经过分流补偿后,熔核直径的最大相对差率约为1.3%,证明了补偿模型的有效性. | 关键词 | 机器人;点焊;恒流控制;分流;补偿; | 焊接学报 | 2012 |  | 42 | 02 | 81 | 84
[5 empty] | 汪帅兵 | 西北工业大学
[5 empty] | 谢红霞 | 西北工业大学
[5 empty] | 马铁军 | 西北工业大学
723 |  |  | 等离子喷涂层片形成过程流体动力学模拟 | 中文 | 夏碧珠 | 福州大学 | 建立了等离子喷涂层片形成过程的流动、传热和凝固耦合的三维数学模型,基于计算流体力学软件Fluent,运用有限体积法(FVM)离散控制方程,流体体积跟踪法(VOF)追踪熔滴自由表面,模拟了镍熔滴撞击基底表面形成层片的流体动力学过程,并对结果可视化输出.结果表明,撞击开始时刻,压力在撞击点出现最大值,熔滴内部压力场呈"蘑菇云"状,撞击压力分布从撞击点向熔滴上部递减;熔滴撞击后沿径向铺展,速度矢量场出现两个对称漩涡,在基底导热和熔体流动传热综合作用下,铺展熔滴内部温度场呈"驼峰"状分布;熔滴铺展速度最大值滞后最大撞击压力0.03μs出现. | 关键词 | 等离子喷涂;层片形成;计算流体动力学;模拟; | 焊接学报 | 2012 |  | 42 | 02 | 85 | 89
[5 empty] | 崔长文 | 福州大学
[5 empty] | 李强 | 福州大学
724 |  |  | 7N01铝合金搅拌摩擦焊接头力学性能 | 中文 | 孟立春 | 中国南车集团四方机车车辆股份有限公司 | 研究了在不同焊接参数的条件下,7N01铝合金搅拌摩擦焊接头的力学性能.结果表明,在特定的旋转频率和前进速度匹配条件下,下压量在0.3～1.0 mm范围波动,7N01铝合金搅拌摩擦焊接头的抗拉强度均能够稳定在340 MPa以上,达到母材的80%左右.通过扫描电镜观察断口发现,搅拌摩擦焊接头断口以韧窝型为主,在低倍下部分断口呈现出明显的分层现象,两层间分界部分呈现出阶梯状形貌.接头硬度测试表明,后退侧的平均硬度略高于前进侧,这也与拉伸测试中接头普遍断于前进侧的现象吻合. | 关键词 | 搅拌摩擦焊;7N01铝合金;力学性能;微观组织; | 焊接学报 | 2012 |  | 42 | 02 | 90 | 92
[5 empty] | 康旭 | 清华大学
[5 empty] | 孙延军 | 清华大学
[5 empty] | 孙凯 | 清华大学
[5 empty] | 史清宇 | 清华大学
725 |  |  | 基于双目立体视觉埋弧焊焊缝成形的表征 | 中文 | 张鹏贤 | 兰州理工大学 | 提出了一种基于双目立体视觉实现焊缝成形评判的新方法.首先,采用搭建的双目立体视觉系统获取了焊缝表面成形的图像信息,并对获得的图像进行了灰度均衡、高斯滤波等预处理.其次,采用动态阈值分割算法,以及膨胀、腐蚀等形态学处理方法精确提取了焊缝成形边缘轮廓,探索了焊缝的长度、宽度、高度等立体成形参数的图像信息表征方法.结果表明,获取的焊缝宽度标准方差sW、余高标准方差sH、过渡角αL及αR等参数可作为焊缝成形评判的量化指标. | 关键词 | 埋弧焊焊缝;焊缝成形;动态阈值分割;双目立体视觉; | 焊接学报 | 2012 |  | 42 | 02 | 93 | 96
[5 empty] | 卢忠建 | 兰州理工大学
[5 empty] | 曹成虎 | 兰州理工大学
[5 empty] | 张成娇 | 兰州理工大学
726 |  |  | 压缩机不同上法兰结构的三点焊接仿真分析 | 中文 | 夏卫生 | 华中科技大学 | 建立空调压缩机上法兰与壳体的三点焊接过程的有限元模型,并采用ANSYS软件进行计算.首先仿真镂空、非镂空、综合三种结构上法兰的焊接温度分布,然后根据温度结果采用间接耦合法仿真相应的焊接变形,并进行对比分析.通过与实际焊接结果相比较对所建立的模型进行检验.结果表明,镂空结构的上法兰的焊接变形最大,而非镂空结构上法兰在焊接之后的变形低于综合结构.因此,非镂空结构设计有利于降低空调压缩机的焊接变形. | 关键词 | 空调压缩机;上法兰;三点焊接;焊接变形;有限元仿真; | 焊接学报 | 2012 |  | 42 | 02 | 97 | 100
[5 empty] | 王珂 | 华中科技大学
[5 empty] | 曾志坚 | 广东省珠海市凌达压缩机有限公司
[5 empty] | 谢利昌 | 广东省珠海市凌达压缩机有限公司
[5 empty] | 吴丰顺 | 华中科技大学
727 |  |  | 碳化铬/Ni3Al复合堆焊层组织及摩擦磨损分析 | 中文 | 安同邦 | 中国钢铁研究总院 | 采用光学显微镜、扫描电镜、电子探针及X射线衍射分析钨极氩弧堆焊碳化铬增强Ni3Al基复合堆焊层的组织结构,并采用销盘式干摩擦磨损试验机对堆焊层与活塞环用蠕墨铸铁材料的干摩擦磨损性能进行试验比较.结果表明,复合堆焊层内形成Ni3Al金属间化合物基体,其中弥散分布有大量细小的块状和条状碳化物硬质相Cr3C2和Cr7C3;焊接时焊丝中Cr3C2颗粒溶解析出,重新析出的碳化铬颗粒中包含Fe和Ni元素,碳化铬颗粒与Ni3Al基体形成良好的冶金结合;弥散分布的碳化铬颗粒和Ni3Al基体固溶强化的Cr元素决定了堆焊层具有较高的硬度.室温条件下,复合堆焊层具有优异的耐干摩擦磨损性能,其摩擦系数为0.23,远低于活塞环蠕墨铸铁的0.39;磨损率仅为蠕墨铸铁材料的43%. | 关键词 | 碳化铬;Ni3Al基体;堆焊;摩擦系数;耐磨性; | 焊接学报 | 2012 |  | 42 | 02 | 101 | 104
[5 empty] | Gong Karin | 瑞典查尔默斯理工大学
[5 empty] | 骆合力 | 钢铁研究总院
[5 empty] | 彭云 | 中国钢铁研究总院
[5 empty] | 朱晓云 | 昆明理工大学
[5 empty] | 田志凌 | 中国钢铁研究总院
728 |  |  | Ni3Al单晶高温合金过渡液相扩散焊工艺 | 中文 | 吴松 | 北京航空工程制造研究所 | 采用KNi3中间层,对Ni3Al单晶高温合金进行过渡液相扩散焊,分析不同焊接保温时间的接头和基体组织的变化,测试接头的高温持久性能.结果表明,1 240℃保温12 h,TLP扩散焊接头局部区域有少量的γ+γ’共晶组织及小块状的硼化物组织,其它区域均为与基体组织一致的γ+γ’双相组织;基体γ’相由四方形转变成不规则状.焊接接头在1 000℃高温持久强度达到标准状态的基体强度90%.试样组织出现γ’相筏形化,焊缝区域筏形组织粗化,且形状不规则,与持久应力方向呈一定角度. | 关键词 | 单晶高温合金;过渡液相扩散焊;组织;筏形化; | 焊接学报 | 2012 |  | 42 | 02 | 105 | 108
[5 empty] | 侯金保 | 北京航空工程制造研究所
[5 empty] | 郎波 | 北京航空工程制造研究所
729 |  |  | 外加磁场闪光对焊20钢焊接接头组织分析 | 中文 | 陈海东 | 西北工业大学 | 以一对条形永磁体为磁场源,对比并分析了相同工艺参数下外加磁场对20钢闪光对焊接头显微组织及力学性能的影响.未加磁场接头焊缝存在铸造组织及大量氧化物夹杂,热影响区较宽;外加磁场接头焊缝无铸造组织,形成等轴的铁素体、少量魏氏体及珠光体组织,热影响区窄,且晶粒长大不严重.力学性能试验表明,未加磁场试样断在热影响区,呈脆性断口;加磁场试样断在母材,有明显的塑性变形,且抗拉强度明显增大.结果表明,外加磁场能有效改善闪光对焊接头质量. | 关键词 | 闪光对焊;磁场;20钢;显微组织; | 焊接学报 | 2012 |  | 42 | 02 | 109 | 112
[5 empty] | 马铁军 | 西北工业大学
[5 empty] | 张勇 | 西北工业大学
[5 empty] | 张笑宇 | 西北工业大学
730 |  |  | 热挤压形变对AZ31B镁合金TIG焊缝组织及断口形貌的影响 | 中文 | 李晓泉 | 南京工程学院 | 以AZ31B镁合金板用同质成分焊丝填充进行TIG对接焊,采用专门设计制作的陶瓷电加热装置在高温拉伸试验机上对接头进行热挤压形变初步试验.结果表明,焊接接头经350℃热挤压形变,可使原焊缝铸态枝晶组织转变为细球状组织,枝晶偏析得到明显改善;同时还可促使原组织中沿α-Mg基体晶界网状分布的β-Mg17Al12相转化成晶内呈弥散分布的二次析出相;通过细化焊缝晶粒、消除脆性β-Mg17Al12相对晶界的弱化作用,在晶内产生弥散强化效应,可使接头的抗拉强度达到母材金属的90%左右,塑性也在一定程度上得到改善. | 关键词 | 镁合金;热挤压;焊缝组织;断口形貌; | 焊接学报 | 2012 |  | 42 | 03 | 1 | 4
[5 empty] | 初雅杰 | 南京工程学院
[5 empty] | 杨宗辉 | 南京工程学院
[5 empty] | 贺显聪 | 南京工程学院
731 |  |  | 基于固态连接原理的填充式搅拌摩擦焊匙孔修复技术 | 中文 | 黄永宪 | 哈尔滨工业大学 | 基于固态连接原理提出了填充式搅拌摩擦焊匙孔修复技术,设计了搅拌针为可消耗式的分体式焊具.在填充式搅拌摩擦焊过程中,利用与被焊结构同质的铝合金搅拌针的塑性变形和流动,实现了对焊缝匙孔的固态补焊.搅拌针与匙孔界面结合良好,界面处材料发生了塑性变形和连续的材料流动,补焊接头处存在填充区、焊核区、准焊核区、热力影响区和热影响区.结果表明,匙孔补焊接头的抗拉强度和断后伸长率均达到无缺陷原始焊缝的90%,实现了对焊缝匙孔的准等强修复,该技术为搅拌摩擦焊焊缝缺陷的修复和无匙孔搅拌摩擦焊提供了技术支撑. | 关键词 | 填充式搅拌摩擦焊;匙孔;分体式焊具;修复; | 焊接学报 | 2012 |  | 42 | 03 | 5 | 8
[5 empty] | 韩冰 | 哈尔滨工业大学
[5 empty] | 吕世雄 | 哈尔滨工业大学
[5 empty] | 冯吉才 | 哈尔滨工业大学
[5 empty] | 冷劲松 | 哈尔滨工业大学
[5 empty] | 陈晓波 | 广州阿比泰克焊接技术有限公司
732 |  |  | 一种基于摆动式涡流传感器的焊缝跟踪方法 | 中文 | 洪波 | 湘潭大学 | 采用非接触电涡流传感器应用于焊缝跟踪,利用指数运算电路补偿传感器的线性度,从而加大了传感器的量程,消除了传感器在焊缝跟踪过程中的失真情况.选用摆动式涡流传感器检测焊缝偏差信息,实现复杂形状焊缝的平板对接I形坡口的自动跟踪.应用区域积分差值加权比较法对焊缝的偏差信息进行分析,消除了因板厚不均匀以及错位的误判,在采样数据点不变的情况下,提高了焊缝跟踪精度.结果表明,摆动式涡流传感器用于焊缝自动跟踪可行,跟踪效果好,为目前对自动焊缝跟踪技术的研究提供了一种新的方法. | 关键词 | 电涡流传感器;焊缝跟踪;线性度补偿;积分控制; | 焊接学报 | 2012 |  | 42 | 03 | 9 | 12
[5 empty] | 熊炳卫 | 湘潭大学
[5 empty] | 李湘文 | 湘潭大学
[5 empty] | 尹力 | 湘潭大学
733 |  |  | 引线键合中材料参数对硅基板应力状态的影响 | 中文 | 姜威 | 清华大学 | 利用"热—力—超声"增量耦合有限元模型,对采用不同引线(金,铜)以及采用铜引线在不同银镀层厚度(48,1,6μm)条件下的键合过程进行了模拟.结果表明,在其它条件不变的情况下,金引线键合过程对硅基板内应力状态的影响远小于铜引线,且应力集中的位置更接近键合中心;随着镀层厚度的增加,基板所受到的压应力逐渐减小,但基板所受到的最大压应力在硅的抗压力范围之内;同时基板所受到的剪应力也逐渐减小,由于剪应力是硅基板损坏的决定性因素,因此采用厚度为16μm的镀层对减小基板损坏更有利. | 关键词 | 引线键合;应力状态;有限元法;基板损坏; | 焊接学报 | 2012 |  | 42 | 03 | 13 | 16
[5 empty] | 常保华 | 清华大学
[5 empty] | 都东 | 清华大学
[5 empty] | 黄华 | 清华大学
[5 empty] | 周运鸿 | WaterLoo大学
734 |  |  | 双丝旁路耦合电弧高效MIG焊方法及控制系统 | 中文 | 石玗 | 兰州理工大学 | 提出了新型双丝旁路耦合电弧MIG高效焊接方法,理论分析证明其有利于高效焊接过程,但焊接试验表明该方法在开环情况下焊接过程极不稳定,焊缝成形差.分析了双丝旁路耦合电弧开环不稳定的原因,提出了双丝旁路耦合电弧MIG焊闭环控制方法,采用基于xPC实时目标机技术建立了双丝旁路耦合电弧控制硬件系统,运用Mat-lab/Simulink工具开发了其控制系统的快速原型.结果表明,模糊控制器的控制效果可以满足稳定焊接的要求.在此基础上进行了高效焊接试验,与传统MIG焊方法相比可大幅提高焊接效率. | 关键词 | 双丝旁路耦合电弧MIG焊;高效焊接;实时目标机; | 焊接学报 | 2012 |  | 42 | 03 | 17 | 20
[5 empty] | 朱明 | 兰州理工大学
[5 empty] | 黄健康 | 兰州理工大学
[5 empty] | 张裕明 | 美国肯塔基大学
735 |  |  | 基于立体视觉焊接变形测量系统标定 | 中文 | 张海鹏 | 哈尔滨工程大学 | 应用立体视觉三维测量系统对钢结构上若干待测标志点进行测量,测量前分两步对测量系统参数进行标定.首先应用基于平面模板的方法标定摄像机的固有参数,包括单个摄像机的内部参数和两个摄像机间的位置关系参数.其次使用单位四元数法对摄像机坐标系与设计坐标系之间的位置参数进行标定.为了验证标定结果的准确性,对摄像机内参数标定结果进行了重投影误差估算,重投影误差很小,满足系统测量误差要求.对标定结果进行重建试验,重建结果平均误差小于1 mm,最大误差小于2.5 mm. | 关键词 | 焊接变形;立体视觉;摄像机标定;单位四元数法; | 焊接学报 | 2012 |  | 42 | 03 | 21 | 24
[5 empty] | 韩端锋 | 哈尔滨工程大学
[5 empty] | 苗玉刚 | 哈尔滨工程大学
[5 empty] | 陈淼 | 哈尔滨工程大学
736 |  |  | GH99合金液相扩散连接界面组织分析 | 中文 | 林铁松 | 哈尔滨工业大学 | 采用自制Ni-Cr-Si-B系列中间层对GH99镍基高温合金进行了液相扩散连接(TLP),借助扫描电子显微镜(SEM)、能谱分析仪(EDS)等分析手段研究了焊接工艺参数以及中间层成分变化对接头界面组织的影响.结果表明,随着等温时间和焊接温度的增加,析出化合物的数量减少,接头组织更加均匀.接头中化合物的析出主要与降熔组元的扩散有关,中间层中B元素作为降熔组元,其含量的多少直接影响着接头化合物的形成数量;而Si元素由于在母材中的固溶度较高,其化合物在焊接过程中不易析出. | 关键词 | 镍基高温合金;液相扩散连接;界面组织;降熔元素; | 焊接学报 | 2012 |  | 42 | 03 | 25 | 28
[5 empty] | 何鹏 | 哈尔滨工业大学
[5 empty] | 韩冷 | 哈尔滨工业大学
[5 empty] | 韩春 | 哈尔滨工业大学
[5 empty] | 黄玉东 | 哈尔滨工业大学
[5 empty] | 钱国统 | 浙江省绍兴市天龙锡材有限公司
737 |  |  | 构架环形多道焊变形仿真与焊序选优 | 中文 | 傅利斌 | 大连交通大学 | 基于对焊接变形的产生机理分析,利用实体-壳单元混合模型,建立了转向架构架横梁组对环形多道焊变形仿真的有限元模型,以有效降低计算规模,并利用壳单元实现模型中实体与壳单元的连接.结合试验研究,利用3D双椭球模型,实现了焊接热源的校核,并通过提取和简化各层的平均热循环曲线,实现热源加载,以提高计算效率.在此基础上,对横梁组对环形多道焊不同焊接顺序下的变形进行计算,实现了面向变形控制的焊接顺序的选优.结果表明,采用的多道焊变形仿真建模与计算方法是可行的,能够满足工程仿真需求. | 关键词 | 环形多道焊;变形仿真;焊序选优; | 焊接学报 | 2012 |  | 42 | 03 | 29 | 32
[5 empty] | 杨鑫华 | 大连交通大学
[5 empty] | 任瑞铭 | 大连交通大学
738 |  |  | 热处理对喷射成形7xxx系铝合金TIG焊接头组织与性能的影响 | 中文 | 严铿 | 江苏科技大学 | 采用7055焊丝对喷射成形7xxx系铝合金进行TIG焊接,接头经450℃×1 h+475℃×1 h的双级固溶后水淬,再进行120℃×24 h的时效处理后,焊缝组织均匀、晶粒有所长大,但没有出现过烧现象.经复合固溶处理后合金元素充分溶入基体,使得基体中的合金元素含量高于固溶前的含量,而固溶之前分布在晶界的合金元素经固溶之后降低了,固溶过程使合金成分区域趋于均匀化,后续的时效过程中过饱和固溶体析出强化相,使得接头强度得到了显著提高7,055达到了母材强度的65%,7475达到了母材强度的91%.结果表明,试验拟定的热处理工艺是合理的. | 关键词 | 喷射成形铝合金;热处理;力学性能; | 焊接学报 | 2012 |  | 42 | 03 | 33 | 36
[5 empty] | 施志强 | 江苏科技大学
[5 empty] | 王锡岭 | 江苏科技大学
739 |  |  | 大厚板双面双TIG电弧打底焊熔池成形特性 | 中文 | 刘殿宝 | 哈尔滨工业大学 | 采用视觉图像监测法对新开发的双面双TIG电弧错位同步打底焊熔池成形特性进行了研究.结果表明,根部预留间隙是保证打底焊根部熔合的有效措施,可以实现大厚板不清根焊接.脉冲TIG焊是大厚板打底焊的优选方法,峰值期间电弧熔化能力强,坡口根部两侧边缘熔化良好.基值期间熔池迅速凝固,防止了下淌.双TIG电弧错位同步打底焊时,后电弧的加入导致两弧之间工件高温区增加,前电弧熔池拉长.焊缝宏观金相显示母材充分熔化,没有侧壁未熔合,焊缝正表面成形圆滑过渡,没有气孔、裂纹、夹渣、咬边等成形缺陷. | 关键词 | 双面双弧;打底焊;大厚板;熔池成形特性;根部熔合; | 焊接学报 | 2012 |  | 42 | 03 | 37 | 40
[5 empty] | 张广军 | 哈尔滨工业大学
[5 empty] | 吴林 | 哈尔滨工业大学
740 |  |  | 时效对Sn-Zn无铅钎料焊点可靠性的影响 | 中文 | 胡玉华 | 南京航空航天大学 | 采用扫描电子显微镜及STR-1000微焊点强度仪器,研究了Sn-9Zn-0.06Nd/Cu钎焊接头在150℃时效过程中界面组织形貌和力学性能的变化.结果表明,Sn-9Zn-0.06Nd/Cu接头焊接后的界面生成了较为平坦的金属间化合物层Cu5Zn8,随着时效时间的增加,金属间化合物层不断增厚.经过时效处理,钎料中的稀土元素Nd向界面富集并在界面附近生成了Nd3Sn相,同时微焊点的拉伸力不断减小,当时效720 h后,焊点的拉伸力下降了近50%.时效后焊点断裂方式由韧性断裂向脆性断裂转变. | 关键词 | 时效;金属间化合物;界面组织;力学性能; | 焊接学报 | 2012 |  | 42 | 03 | 41 | 44
[5 empty] | 薛松柏 | 南京航空航天大学
[5 empty] | 杨晶秋 | 哈尔滨焊接研究所
[5 empty] | 叶焕 | 南京航空航天大学
[5 empty] | 顾立勇 | 江苏省常熟市华银焊料有限责任公司
[5 empty] | 顾文华 | 江苏省常熟市华银焊料有限责任公司
741 |  |  | 基于焊接变形有限元分析的空调压缩机结构优化 | 中文 | 李勇志 | 上海交通大学 | 建立了考虑相变的热弹塑性有限元法模型,针对敏感性参数如壳体高度、气缸材料性能、气缸与壳体接触状态以及气缸结构对压缩机焊接变形的影响进行了计算和讨论.气缸采用铸钢材料能有效降低压缩机滑片槽槽宽变形,压缩机壳体与气缸的接触状态对气缸变形有较大影响.为了提高计算效率,同时又能保证计算结果的准确性,进而采用了基于热弹塑性有限元法的固有应变法进行模拟.结果表明,固有应变法与热弹塑性有限元法及实测结果吻合较好,基于固有应变法的压缩机结构优化方法可以大大降低计算时间,这种方法可以应用于大型焊接结构的结构优化. | 关键词 | 热弹塑性有限元法;固有应变法;空调压缩机;焊接变形; | 焊接学报 | 2012 |  | 42 | 03 | 45 | 48
[5 empty] | 陆皓 | 上海交通大学
[5 empty] | 陈俊梅 | 上海交通大学
[5 empty] | 任丽萍 | 广东珠海格力电器股份有限公司
742 |  |  | 粉末预置法电火花沉积WC-8Co涂层分析 | 中文 | 高玉新 | 青岛科技大学 | 针对传统电火花沉积技术存在电极制备工艺复杂、涂层存在较多裂纹及孔洞的不足,把WC-8Co粉末置于电极与基体之间的脉冲放电通道内,利用电火花沉积工艺制备了WC-8Co涂层.对比分析了新工艺与传统工艺制备的涂层表面形貌、显微组织及摩擦磨损性能.结果表明,用新工艺制备的涂层表面平整、粗糙度低、组织致密,与基体呈冶金结合.与传统工艺相比,新工艺制备的涂层有良好的耐磨粒磨损性能.用粉末预置法制备涂层能提高电火花沉积效率,适于制备大面积的涂层. | 关键词 | 电火花沉积;预置粉末;粉末工艺;耐磨性能; | 焊接学报 | 2012 |  | 42 | 03 | 49 | 52
[5 empty] | 赵程 | 青岛科技大学
[5 empty] | 易剑 | 台州学院
743 |  |  | 奥氏体不锈钢激光焊接过程中残留液体金属的在线观察 | 中文 | 温鹏 | 清华大学 | 激光焊接时较快的冷却速度,有可能促进凝固热裂纹的生成,而凝固热裂纹的生成与凝固温度区间内的残留液体金属行为直接相关.采用由高速摄像机和光学显微镜头组成的摄像装置,针对SUS304,SUS316,SUS310S等3种奥氏体不锈钢激光焊接熔池后端残留液体金属的凝固行为进行高速高倍在线观察,对不同焊接速度下的熔池凝固行为进行了分析,并对3种材料凝固前沿残留液体金属的存在范围进行了量化比较.结果表明,在线观察法可辨别的残留液体金属是固液相共存区间的一部分,在线观察得到的残留液体金属的存在范围与热裂纹试验获得的热裂纹敏感性有较好的对应关系. | 关键词 | 激光焊接;热裂纹;残留液体金属;在线观察; | 焊接学报 | 2012 |  | 42 | 03 | 53 | 56
[5 empty] | 荻崎贤二 | 广岛大学
[5 empty] | 山本元道 | 广岛大学
744 |  |  | P91钢焊接接头Ⅳ型裂纹力学控制参量有限元模拟 | 中文 | 张建强 | 哈尔滨工业大学 | 采用有限元方法对马氏体耐热钢(P91)焊接接头在温度为600℃、应力为80MPa下的最大主应力、von Mises等效应力、等效蠕变应变和应力三轴度进行了数值模拟.结果表明,在接头上下坡口交界处细晶热影响区(FGHAZ)两侧的最大主应力和von Mises等效应力很高,蠕变变形主要集中在FGHAZ,等效蠕变应变的最大值位于FGHAZ的底部.受焊缝和母材的强烈拘束,上下坡口交界处FGHAZ内应力三轴度最大,容易形成蠕变裂纹,导致接头蠕变开裂.数值模拟结果与试验获得的IV型裂纹产生、扩展结果一致.因此采用应力三轴度表征IV型裂纹开裂比较合理. | 关键词 | 马氏体耐热钢;Ⅳ型裂纹;等效应力;等效蠕变应变;数值模拟; | 焊接学报 | 2012 |  | 42 | 03 | 57 | 60
[5 empty] | 罗传红 | 武汉大学
[5 empty] | 章应霖 | 武汉大学
745 |  |  | 氩弧熔敷原位合成(Ti,Nb)C增强金属基复合涂层组织与抗磨性能 | 中文 | 王永东 | 黑龙江科技学院 | 以钛粉、碳粉、铌粉和Ni60A粉末为原料,利用氩弧熔敷技术在16Mn钢基材表面成功制备出镍基增强相复合涂层,应用OM,SEM,XRD对复合涂层的显微组织和物相进行了分析,并测试了不同载荷作用下的磨损性能.结果表明,熔敷层与基体结合无气孔、裂纹等缺陷,呈冶金结合,复合涂层物相由(Ti,Nb)C颗粒、γ-Ni奥氏体枝晶和枝晶间的Cr23C6共晶组织组成.随着载荷增加复合涂层磨损质量损失缓慢增大,16Mn钢磨损质量损失迅速增大,熔敷涂层的耐磨性较基体提高近11倍,其磨损机制主要为擦伤式磨损. | 关键词 | 氩弧熔敷;复合涂层;原位合成;抗磨性能; | 焊接学报 | 2012 |  | 42 | 03 | 61 | 64
[5 empty] | 李柏茹 | 黑龙江科技学院
[5 empty] | 王淑花 | 黑龙江科技学院
[5 empty] | 刘兴 | 黑龙江科技学院
746 |  |  | 原位合成TiC-M7C3陶瓷硬质相显微组织的分析 | 中文 | 刘政军 | 沈阳工业大学 | 采用等离子弧堆焊技术原位合成TiC-M7C3陶瓷硬质相,探讨堆焊层中TiC-M7C3硬质相对堆焊层耐磨性的影响.利用X射线衍射仪(XRD)、扫描电镜(SEM)、能谱分析仪(EDS)、洛氏硬度计及湿砂磨损试验机等设备进行检测分析.结果表明,堆焊层是由高碳马氏体基体和大量弥散分布在基体中的TiC,M7C3陶瓷硬质相构成的过共晶组织;堆焊层表面的洛氏硬度为66.4 HRC,磨损量为0.086 g.TiC可以作为M7C3陶瓷硬质相的形核核心,提高了M7C3陶瓷硬质相的形核率,促使其晶粒细化;在TiC和M7C3陶瓷硬质相的共同作用下,Fe-Cr-Ti-C系合金比相同Cr元素含量的Fe-Cr-C系合金堆焊层的硬度更高,抗磨损性能更好. | 关键词 | 陶瓷硬质相;堆焊层;原位合成;耐磨性; | 焊接学报 | 2012 |  | 42 | 03 | 65 | 68
[5 empty] | 李乐成 | 沈阳工业大学
[5 empty] | 宗琳 | 沈阳工业大学
[5 empty] | 苏允海 | 沈阳工业大学
747 |  |  | 脉冲频率对TCGMAW熔滴过渡行为的影响 | 中文 | 解生冕 | 华南理工大学 | 采用高速摄影与电信号小波分析研究了双丝共熔池熔化极气体保护焊(TCG-MAW)脉冲频率变化对焊接过程熔滴过渡方式和频率及焊缝成形的影响.结果表明,在文中焊接工艺参数下,脉冲频率较高(140 Hz)时,前丝熔滴过渡方式为射流过渡,后丝为射滴过渡;脉冲频率较低(40 Hz)时,前丝、后丝熔滴过渡方式均为射滴过渡;脉冲频率中等(60～100 Hz)时,前丝、后丝熔滴过渡方式均为射流过渡;脉冲频率在40～140 Hz变化时,前丝、后丝熔滴过渡基本上表现为一脉一滴形式.当脉冲频率大约在60～100 Hz变化时,焊缝成形较好. | 关键词 | 双丝共熔池熔化极气体保护焊;熔滴过渡;高速摄影;小波分析;焊缝成形; | 焊接学报 | 2012 |  | 42 | 03 | 69 | 72
[5 empty] | 吴开源 | 华南理工大学
[5 empty] | 文元美 | 华南理工大学
[5 empty] | 葛卫清 | 华南理工大学
[5 empty] | 黄石生 | 华南理工大学
748 |  |  | 超低碳超高强X120管线钢焊接热影响区粗晶区的组织转变 | 中文 | 雷玄威 | 武汉科技大学 | 采用热模拟试验方法分析了超低碳超高强X120管线钢焊接热影响区粗晶区的组织转变.粗晶区连续转变曲线(SH-CCT)表明,在较宽的冷却速度范围内(0.8～25℃/s),X120管线钢粗晶区组织为贝氏体;当冷却速度小于0.8℃/s和大于25℃/s时,分别有少量准多边形铁素体和少量马氏体形成.热模拟焊接热输入在12～25 kJ/cm的范围时,粗晶区组织为贝氏体;硬度(276～297 HV 0.2)与室温冲击吸收功(208～225 J)稳定.结果表明,X120管线钢可适用较大范围热输入的焊接,这主要与超低碳设计有关. | 关键词 | 管线钢;焊接热影响区;组织转变;贝氏体;热模拟; | 焊接学报 | 2012 |  | 42 | 03 | 73 | 76
[5 empty] | 王红鸿 | 武汉科技大学
[5 empty] | 尹雨群 | 南京钢铁集团有限公司
[5 empty] | 赵晋斌 | 南京钢铁集团有限公司
[5 empty] | 钱勇 | 武汉科技大学
[5 empty] | 吴开明 | 武汉科技大学
749 |  |  | 切割带钝边的管道焊接坡口的数学模型及仿真 | 中文 | 王旗华 | 四川大学 | 针对三通接头焊接的焊前坡口切割问题,对斜边焊接坡口和带钝边焊接坡口进行对比,分析了带钝边焊接坡口的优点,阐述了管件带钝边焊接坡口支管切割及主管切割原理;在现有斜边焊接坡口切割数学模型的基础上,分别建立了带钝边焊接坡口支管切割及主管切割数学模型.用AutoCAD VBA工具对切割数学模型进行仿真分析,验证了所建立的数学模型的可靠性和实用性.为三通接头焊接的焊前坡口切割提供了新的理论依据与思路. | 关键词 | 数控管件切割;三通接头;斜面坡口;带钝边焊接坡口; | 焊接学报 | 2012 |  | 42 | 03 | 77 | 80
[5 empty] | 殷国富 | 四川大学
[5 empty] | 徐雷 | 四川大学
[5 empty] | 何赛松 | 四川大学
750 |  |  | 新型半桥软开关CO2逆变焊机 | 中文 | 佘致廷 | 湖南大学 | 针对降低CO2逆变焊机的开关损耗、输出电压纹波以及数字化控制等问题,分析了一种在直流母线回路增加两只功率开关器件的半桥DC-DC变换器软开关工作机理.基于先进精简指令微处理器(advanced RISC machines,简称ARM)设计具有电流和电压双闭环控制策略的全数字化CO2逆变焊机.在Matlab/Simulink环境下,对新型半桥DC-DC变换器的软开关工作过程进行仿真分析.结果表明,与传统模拟控制的半桥逆变焊机相比,这种ARM控制的新型半桥软开关逆变焊机具有开关损耗低、电压纹波小、编程灵活、稳定性好等优点. | 关键词 | 二氧化碳逆变焊机;半桥直流—直流变换器;软开关;数字化控制; | 焊接学报 | 2012 |  | 42 | 03 | 81 | 84
[5 empty] | 曹达 | 湖南大学
[5 empty] | 夏富平 | 湖南三一集团有限公司
[5 empty] | 李英 | 湖南大学
751 |  |  | TiC增强C_f/SiC复合材料与钛合金钎焊接头工艺分析 | 中文 | 崔冰 | 北京科技大学 | 采用Ag-Cu-Ti-(Ti+C)混合粉末作钎料,在适当的工艺参数下真空钎焊Cf/SiC复合材料与钛合金,利用SEM,EDS和XRD分析接头微观组织结构,利用剪切试验检测接头力学性能.结果表明,钎焊后钎料中的钛与Cf/SiC复合材料发生反应,接头中主要包括TiC,Ti3SiC2,Ti5Si3,Ag,TiCu,Ti3Cu4和Ti2Cu等反应产物,形成石墨与钛原位合成TiC强化的致密复合连接层.TiC的形成缓解了接头的残余热应力,并且提高了接头的高温性能.接头室温、500℃和800℃高温抗剪强度分别达到145,70,39 MPa,明显高于Cf/SiC/Ag-Cu-Ti/TC4钎焊接头. | 关键词 | 碳纤维增强碳化硅复合材料;钛合金;钎焊;碳化钛; | 焊接学报 | 2012 |  | 42 | 03 | 85 | 88
[5 empty] | 黄继华 | 北京科技大学
[5 empty] | 熊进辉 | 北京科技大学
[5 empty] | 张华 | 北京科技大学
752 |  |  | 铝/铜高频感应接触反应钎焊 | 中文 | 张洪涛 | 哈尔滨工业大学 | 对铝/铜异种金属接头的高频感应接触反应钎焊工艺进行了研究,在非真空条件下借助钎剂的去膜作用,实现了铝和铜的连接,并根据钎剂去膜过程和对接头力学性能的影响规律优化了钎剂组分.同时借助扫描电镜和能谱分析等分析手段,详细分析了接头的界面结构与物相组成.结果表明,试验中配制的钎剂65%ZnCl2+10%NaCl+25%NH4Cl钎焊效果较好,钎缝厚度约为80μm,钎缝主要由铝基固溶体和化合物Al2Cu弥散相组成,有大量的Zn元素和Na元素扩散进入钎缝,接头抗剪强度可以达到58 MPa. | 关键词 | 铝合金;紫铜;接触反应钎焊;界面结构; | 焊接学报 | 2012 |  | 42 | 03 | 89 | 92
[5 empty] | 刘多 | 哈尔滨工业大学
[5 empty] | 冯吉才 | 哈尔滨工业大学
[5 empty] | 胡乐亮 | 哈尔滨工业大学
753 |  |  | 钼酸钠对2024铝合金及搅拌摩擦焊焊缝缓蚀效率的影响 | 中文 | 沈长斌 | 大连交通大学 | 通过搅拌摩擦焊(FSW)手段,制备出2024铝合金同种焊接接头.在室温0.2mol/L NaHSO3和0.6 mol/L NaCl混合溶液中,添加不同浓度的钼酸钠,通过静态失重法、动电位极化曲线以及交流阻抗谱(EIS)测试,评价了室温下此缓蚀剂对2024母材及其搅拌摩擦焊焊缝的电化学行为的影响.结果表明,焊缝的缓蚀效率要优于母材的缓蚀效率,且随浓度增加而增加,钼酸钠是一种有效的阳极钝化型缓蚀剂,并且其缓蚀作用效果和金属表面状态密切相关. | 关键词 | 2024铝合金;搅拌摩擦焊;钼酸钠;交互作用; | 焊接学报 | 2012 |  | 42 | 03 | 93 | 96
[5 empty] | 陈影 | 大连交通大学
[5 empty] | 葛继平 | 大连交通大学
754 |  |  | WLCSP器件Sn3.9Ag0.6Cu焊点疲劳寿命预测 | 中文 | 张亮 | 徐州师范大学 | 基于蠕变模型采用有限元法对WLCSP30器件Sn3.9Ag0.6Cu焊点可靠性及疲劳寿命进行预测.研究发现WLCSP器件整体的最大应力集中在阵列最拐角焊点的上表面处,该部位可能成为焊点裂纹的发源地,试验结果也验证了模拟结果的正确性.对焊点应力—应变分析,发现焊点部位出现明显的蠕变应变和蠕变应变能累积现象,结合焊点疲劳寿命方程,预测焊点疲劳寿命,发现基于蠕变应变能密度的计算结果和试验结果较吻合,但是基于蠕变应变的预测结果和试验结果相差较大,因此基于蠕变应变的疲劳寿命预测方程需要进一步的研究. | 关键词 | 有限元法;疲劳寿命;蠕变应变;蠕变应变能密度; | 焊接学报 | 2012 |  | 42 | 03 | 97 | 100
[5 empty] | 韩继光 | 徐州师范大学
[5 empty] | 郭永环 | 徐州师范大学
[5 empty] | 何成文 | 徐州师范大学
[5 empty] | 赖忠民 | 江苏科技大学
[5 empty] | 王宏伟 | 南京工程学院
755 |  |  | 异种耐热钢瞬时液相扩散连接界面形态与形成机理 | 中文 | 唐恒娟 | 河南理工大学 | 采用瞬时液相扩散连接双温工艺对异种耐热钢管进行了连接,使用氩气保护,FeNiCrSiB非晶箔作为扩散连接中间层.研究了异种耐热钢瞬时液相扩散连接界面的形成机理,测试了接头的组织和性能,采用激光共聚焦显微镜研究分析了界面形貌.结果表明,异种钢瞬时液相扩散连接时,液态中间层的结晶过程是在基体上联生生长,晶体长大具有方向性,少量杂质在接头中心以曲线状分布,形成了非直线型的连接界面.双温工艺的短时高温加热过程有利于破碎界面氧化物形成洁净连接晶面层,促进晶粒外延生长. | 关键词 | 异种钢;瞬时液相扩散连接;双温工艺;界面形态;外延生长; | 焊接学报 | 2012 |  | 42 | 03 | 101 | 104
[5 empty] | 陈思杰 | 河南理工大学
756 |  |  | TC4钛合金薄板激光焊接接头的疲劳寿命及断口分析 | 中文 | 杨武林 | 福州大学 | 研究了TC4钛合金薄板激光焊接接头及母材的疲劳性能,并对其疲劳断口进行了观察.结果表明,接头的疲劳寿命在低应力水平时高于母材,在高应力水平时低于母材.母材疲劳裂纹萌生于试样表面;在裂纹扩展区有平行排列的弯曲的二次裂纹和期间更细的疲劳辉纹,瞬断区为细小的等轴韧窝.焊缝疲劳裂纹起源于表面的气孔,源区有笔直且平行排列的二次裂纹;在裂纹扩展区,断口形貌与组织有关,细晶区为韧窝,在细晶与柱状晶交界处为敞口浅韧窝,柱状晶和粗晶区为晶粒大小的刻面,上有大量的微剪切滑移带,断裂机理为滑移带形成及开裂. | 关键词 | 钛合金;激光焊接;疲劳性能; | 焊接学报 | 2012 |  | 42 | 03 | 105 | 108
[5 empty] | 杨晓华 | 福州大学
[5 empty] | 李晓延 | 北京工业大学
[5 empty] | 兑卫真 | 福州大学
[5 empty] | 林建航 | 福州大学
[5 empty] | 李晋伟 | 北京航空工程制造研究所
[5 empty] | 巩水利 | 北京航空工程制造研究所
757 |  |  | 双立爆炸焊接及防护装置数值模拟和试验 | 中文 | 史长根 | 解放军理工大学 | 通过设计一种防护结构,建立了双立爆炸焊接以及防护装置三维数值模型.模拟了双立爆炸法两对复合板的焊接和运动过程以及与防护装置的碰撞过程,获得了爆炸焊接复合板压力场、速度场的分布.所建立的爆炸焊接三维数值模型可计算复板运动最大速度与碰撞点的压力,为防护装置的设计优化提供理论基础和依据.采用此防护装置及双立爆炸方法,装药量仅为现行平行爆炸焊接方法的1/3,而且焊后复合板不会产生明显变形,易于后续加工. | 关键词 | 爆炸焊接;双立法;防护结构;复合板; | 焊接学报 | 2012 |  | 42 | 03 | 109 | 112
[5 empty] | 汪育 | 解放军理工大学
[5 empty] | 徐宏 | 华东理工大学
758 |  |  | 焊缝偏差RBF神经网络预测算法 | 中文 | 高向东 | 广东工业大学 | 以10 kW大功率光纤激光焊接304奥氏体不锈钢板为试验对象,研究一种焊缝偏差预测算法.利用红外摄像机摄取焊接过程中的熔池红外图像,提取匙孔质心、匙孔形状参数和热堆积效应参数等反映激光束与焊缝位置偏差的特征量作为径向基函数RBF神经网络预测模型的输入量,建立焊缝偏差RBF神经网络预测模型.选择焊缝偏差特征量作为训练样本并对预测模型进行训练,建立焊缝偏差预测模型.结果表明,该模型能够对大功率光纤激光焊接过程中的激光束与焊缝位置之间的偏差进行有效预测. | 关键词 | 大功率光纤激光焊;RBF神经网络;焊缝偏差;预测; | 焊接学报 | 2012 |  | 42 | 04 | 1 | 4
[5 empty] | 莫玲 | 广东工业大学
[5 empty] | 游德勇 | 广东工业大学
[5 empty] | Katayama Seiji | 大阪大学
759 |  |  | 磁控电弧传感器对埋弧焊熔宽的影响 | 中文 | 洪波 | 湘潭大学 | 以磁控电弧传感器模型为基础,建立了磁控电弧传感器焊缝跟踪系统的细丝埋弧焊熔宽数学模型.利用该数学模型研究横向交变磁场下焊缝熔宽的变化规律,选取模型中的主要参数进行焊接试验,得到励磁频率和励磁电流对焊缝熔宽影响规律曲线,并将仿真模拟结果与实际焊接试验结果进行比较分析.结果表明,熔宽随励磁电流的增大而增大,随励磁频率的增大而减小;模拟结果和实际焊接试验结果基本吻合,从而验证了所建模型的正确性,为磁控传感器和细丝埋弧焊焊缝跟踪系统的设计和开发提供必要的理论指导. | 关键词 | 埋弧焊;数学模型;焊缝跟踪;熔宽; | 焊接学报 | 2012 |  | 42 | 04 | 5 | 8
[5 empty] | 李林 | 湘潭大学
[5 empty] | 李湘文 | 湘潭大学
[5 empty] | 马金海 | 湘潭大学
760 |  |  | MIG焊铝正弦波调制脉冲控制参数应用 | 中文 | 魏仲华 | 华南理工大学 | 基于铝合金类轻质材料焊接之低能量输入等难点的要求,建立了正弦波调制脉冲MIG焊铝控制参数关系式,试验验证了所建立的正弦波调制脉冲控制参数关系式的正确性和实用性,由于正弦波形具有无限阶导数连续性、永恒周期性、控制参数少等特征,其调制脉冲波形可实现焊接能量有效精确调节,且易于稳定形成高质量的鱼鳞纹焊缝.试验提出的关系式中m的数值范围在2～3时,正弦波调制脉冲焊接具有参数匹配范围宽,受工作外部环境干扰因素的影响小等优点,为正弦波调制脉冲MIG焊接过程的参数一元化开发等奠定了理论基础. | 关键词 | 脉冲焊;正弦波调制;周期性;稳定性; | 焊接学报 | 2012 |  | 42 | 04 | 9 | 12
[5 empty] | 龙鹏 | 华南理工大学
[5 empty] | 陈小峰 | 华南理工大学
[5 empty] | 薛家祥 | 华南理工大学
761 |  |  | 送粉方式对WC增强复合涂层组织的影响 | 中文 | 宋自力 | 合肥工业大学 | 在同步送粉和后送粉两种不同的WC送粉方式下,通过等离子堆焊技术制备了WC增强镍基合金复合涂层.利用扫描电子显微镜(SEM)、X射线衍射仪(XRD)、能谱仪(EDS)对涂层的显微组织,相结构和成分特征进行观察和测试.结果表明,复合涂层显微组织为未溶WC颗粒、结晶碳化物(WC,W2C)分布于亚共晶组织基体之上.相对于同步送粉,后送粉时WC颗粒溶解较少;复合涂层中初生WC,W2C数量较少、组织较细,含钨共晶组织较少;WC与基体界面元素浓度梯度较大. | 关键词 | WC复合涂层;送粉方式;溶解;显微组织; | 焊接学报 | 2012 |  | 42 | 04 | 13 | 16
[5 empty] | 杜晓东 | 合肥工业大学
[5 empty] | 李连颖 | 合肥工业大学
[5 empty] | 王家庆 | 安徽省电力科学研究院
762 |  |  | 基于相关与时耗复合维归约的弧焊电源动特性自适应在线监测 | 中文 | 高理文 | 华南理工大学 | 提出了相关与时耗复合维归约方法,可实现多种弧焊电源动特性自适应在线监测.其核心思想是从一个大的特征库中选择出最贴近监测对象的若干特征.该方法充分考虑特征间的相关性,以及在线监测的时效性.搭建了较为完善的焊接试验数据采集平台,共采集189次焊接过程的电压电流数据作为样本,并以人工评定结果作为文中维归约方法教师信号,即类的标签.随机选择150个样本组成训练集,剩余39个组成测试集.运用文中维归约方法的寻找最优的特征子集.结果表明,找到的最优特征子集的自动化评定准确率达97.435 9%,接近应用要求. | 关键词 | 弧焊电源;在线监测;维归约; | 焊接学报 | 2012 |  | 42 | 04 | 17 | 20
[5 empty] | 薛家祥 | 华南理工大学
[5 empty] | 陈辉 | 华南理工大学
[5 empty] | 王瑞超 | 华南理工大学
[5 empty] | 林放 | 华南理工大学
763 |  |  | 图像形态学在初始焊接位置检测中的应用 | 中文 | 王健 | 上海交通大学 | 将图像形态学引入直焊缝的初始焊接位置检测过程中,首先采用结构小巧的CCD摄像机采集直焊缝图像,借助腐蚀边缘检测算子的图像形态学算法进行边缘检测,在保留图像关键信息的同时有效的滤除了其它干扰,然后选择多方向线性结构元素利用形态学处理算法进行方向滤波,最后配合Hough变换得到初始焊位点坐标.该算法直观简便快速,自适应性强,处理精度较高,且对于焊缝边缘的大多数干扰鲁棒性强,满足实际工作需要,为完成整个初始焊位导引过程奠定基础. | 关键词 | 图像形态学;结构元素;初始焊接位置; | 焊接学报 | 2012 |  | 42 | 04 | 21 | 24
[5 empty] | 卫善春 | 上海交通大学
[5 empty] | 林涛 | 上海交通大学
[5 empty] | 陈善本 | 上海交通大学
764 |  |  | AH36薄板不同焊接工艺下应力的三维数值模拟 | 中文 | 吴铭方 | 江苏科技大学 | 通过建立三维有限元模型,对不同焊接条件下6 mm厚AH36钢薄板焊接残余应力峰值和分布进行了数值计算和试验研究.结果表明,在冷却方式相同的情况下,焊接应力峰值与热输入相关,采用混合焊方法的试样应力较大;在焊接方法相同的情况下,不同冷却方式的纵向焊接应力分布规律不同.与常规焊相比随焊激冷改善了焊接残余应力场分布,尤其是降低了残余拉应力峰值.为验证有限元模拟结果的准确性,采用相同参数进行焊接试验,试验结果与数值模拟结果基本一致,表明采用三维有限元模拟技术可以掌握不同焊接条件下焊接应力演变规律,为控制焊接残余应力提供了依据. | 关键词 | AH36钢;残余应力;雾化水冷;数值模拟; | 焊接学报 | 2012 |  | 42 | 04 | 25 | 28
[5 empty] | 陆雪冬 | 江苏科技大学
[5 empty] | 岑越 | 中国船舶工业集团沪东中华造船(集团)有限公司
[5 empty] | 王欢 | 中国船舶工业集团沪东中华造船(集团)有限公司
765 |  |  | 软开关弧焊逆变电源外特性的理论分析 | 中文 | 王瑞超 | 华南理工大学 | 通过分析移相全桥软开关弧焊电源工作特性,提出了基于峰值电流反馈控制软开关弧焊电源拓扑结构,运用电路分析方法把全桥弧焊电源等效为Buck模型,在不同负载条件下,Buck模型分别工作于电感电流连续方式和电感电流断续方式,运用电路知识对移相全桥零电压脉宽调制器稳态运行单周期波形图参数进行了理论计算,对模型的外特性工作点边界进行详细分析,通过分析计算证明了弧焊电源外特性形成机理,并给出一种所需外特性的实现电路.结果表明,软开关弧焊电源外特性边界曲线直接决定了焊接工艺参数的调节范围,通过不同的控制策略可以实现弧焊电源的所需外特性. | 关键词 | 软开关弧焊电源;等效模型;外特性边界;峰值电流控制; | 焊接学报 | 2012 |  | 42 | 04 | 29 | 32
[5 empty] | 薛家祥 | 华南理工大学
766 |  |  | 横纵磁场下铁基合金堆焊层组织性能的对比分析 | 中文 | 苏允海 | 沈阳工业大学 | 将Fe5自熔合金采用等离子弧堆焊设备堆焊到低碳钢表面,在堆焊的过程中施加直流横向和直流纵向磁场,并调节磁场参数和堆焊工艺参数,对不同参数下堆焊试样进行硬度和磨损试验,采用显微电镜和扫描电镜对堆焊层显微组织进行分析,研究两种磁场状态下堆焊层组织、性能的差异性,并对其中的机理进行探究.结果表明,直流横向磁场和直流纵向磁场均可提高硬质相的形核率,改善堆焊层的组织性能;横向磁场作用下堆焊层中硬质相杂乱分析,而纵向磁场使堆焊层中的硬质相以规则的"六边形"出现,这使得横向磁场对提高堆焊层的硬度较明显,纵向磁场对提高堆焊层耐磨性效果明显. | 关键词 | 等离子弧堆焊;直流横向磁场;直流纵向磁场;铁基合金;组织性能; | 焊接学报 | 2012 |  | 42 | 04 | 33 | 36
[5 empty] | 李乐成 | 沈阳工业大学
[5 empty] | 刘政军 | 沈阳工业大学
767 |  |  | 基于聚类的埋弧焊X射线焊缝图像缺陷分割算法及缺陷模型 | 中文 | 高炜欣 | 西安石油大学 | 针对埋弧焊X射线焊缝图像的噪声强、弱对比度特点和常规图像分割算法成功率低的现状,提出将缺陷视为噪声,利用密度聚类方法进行缺陷分割.在进行图像聚类时,提出图像灰度密度的概念,方便对焊缝图像的分割.通过对现场100张焊缝图像的试验表明,所提方法大幅度地提高了缺陷分割的成功率,将分割成功率提高至95%.在聚类分割算法基础上,通过试验给出一种新的高维空间缺陷数学模型,该模型综合考虑了缺陷形式复杂性等特征.通过试验在高维空间对模型予以验证,并结合所提聚类算法给出了覆盖率曲线. | 关键词 | 焊接缝隙;缺陷;分割;聚类; | 焊接学报 | 2012 |  | 42 | 04 | 37 | 41
[5 empty] | 胡玉衡 | Wisconsin-Madison大学
[5 empty] | 穆向阳 | 西安石油大学
[5 empty] | 王智 | 浙江大学
768 |  |  | Sn-Zn-Ga-Pr钎料表面锡须的自发生长 | 中文 | 叶焕 | 南京航空航天大学 | 结合扫描电镜与电子能谱分析了稀土元素对无铅钎料显微组织的影响.结果表明,当无铅钎料中的稀土添加过量,会诱发锡须在无铅合金表面的自发生长.在向Sn-9Zn-0.5Ga基体合金中添加0.7%(质量分数)的稀土元素镨(Pr)后,仅需室温时效12 h,合金组织中的稀土相表面即发生了锡须的自发生长.随着时效时间的延长,锡须会继续长大,其最终长度可达100μm.最后对过量稀土元素添加导致锡须生长的力学原因作了初步探讨,分析认为稀土相氧化所产生的微观压应力可能为锡须的生长提供了驱动力. | 关键词 | 无铅钎料;稀土元素;锡须;驱动力; | 焊接学报 | 2012 |  | 42 | 04 | 42 | 44
[5 empty] | 薛松柏 | 南京航空航天大学
[5 empty] | 薛鹏 | 南京航空航天大学
[5 empty] | 陈澄 | 南京航空航天大学
769 |  |  | 计算机辅助在TKY管节点焊缝超声相控阵检测中的应用 | 中文 | 陆铭慧 | 南昌航空大学 | 采用解析几何理论与方法,对TKY管节点焊缝进行了数学模型的构建.在获得管节点焊缝截面图形基础上,按照规定尺寸绘制焊缝接头,并依据实物尺寸绘制相控阵探头轮廓和超声波的声束线.运用计算机辅助技术实现了焊接接头声束覆盖范围可视化效果,较好地指导了相控阵检测工艺设计,能够对TKY管节点焊缝超声检测盲区进行评估,从而克服了相控阵超声检测参数设置的盲目性.对人工设计的Y形管节点焊缝试样检测表明,利用超声相控阵成像技术和计算机辅助技术相结合手段有助于管节点焊缝作快速检测和评价. | 关键词 | TKY管节点;超声相控阵;计算机辅助;声束覆盖; | 焊接学报 | 2012 |  | 42 | 04 | 45 | 48
[5 empty] | 程俊 | 南昌航空大学
[5 empty] | 邵红亮 | 南昌航空大学
[5 empty] | 孙明磊 | 南昌航空大学
770 |  |  | TiNiB高温钎料钎焊TiAl基合金接头微观组织 | 中文 | 杨振文 | 哈尔滨工业大学 | 采用电弧熔炼TiNiB合金作为高温钎料对TiAl合金进行钎焊,研究了接头界面组织的形成及其随钎焊温度变化的演化过程.电弧熔炼的TiNiB合金钎料主要由Ti-Ni与TiNi3共晶组织及弥散分布的块状TiB2组成,DTA测试曲线表明钎料的熔点为1 120℃.钎焊过程中,TiAl基体向液态钎料中的溶解量决定了钎焊接头界面组织的形成及其演化过程.随着活性元素Ti和Al向液态钎料溶解量的增加,靠近钎缝侧的TiAl基体发生固态相变转化为β层;钎缝组织演化为Ti-Al-Ni三元化合物,并伴有少量的β相;块状的TiB2在过量活性元素Ti存在的情况下逐渐转变为长条状的TiB相. | 关键词 | 钛铝合金;TiNiB钎料;钎焊;界面组织; | 焊接学报 | 2012 |  | 42 | 04 | 49 | 52
[5 empty] | 张丽霞 | 哈尔滨工业大学
[5 empty] | 薛青 | 哈尔滨工业大学
[5 empty] | 何鹏 | 哈尔滨工业大学
771 |  |  | 含钛铁基耐磨复合材料的研制 | 中文 | 宗琳 | 沈阳工业大学 | 为了研制一种铁基耐磨复合材料,采用等离子熔覆技术,通过调节铬含量制备多组Fe-Cr-Ti-C合金系统.借助SEM和XRD等分析手段对熔覆层组织和碳化物形貌进行分析.结果表明,熔覆层中随着铬含量的提高,基体组织由A+F向F及M转变;碳化物M7C3及TiC等硬质相的数量逐渐增多.此外研究了铬含量对熔覆层耐磨粒磨损性能的影响规律,熔覆层的耐磨性随着铬含量的增加而提高,当铬含量达到20.1%时,大量高硬度六边形M7C3复合物结合一定量的呈开花状、球状或团聚状TiC颗粒均匀弥散分布在具有较高强韧性的板条马氏体基体中,使得熔覆层具有最佳的耐磨性. | 关键词 | 耐磨性;组织;Fe-Cr-Ti-C系; | 焊接学报 | 2012 |  | 42 | 04 | 53 | 56
[5 empty] | 刘政军 | 沈阳工业大学
[5 empty] | 李乐成 | 沈阳工业大学
772 |  |  | 脉冲逆变焊接电源建模与仿真 | 中文 | 段彬 | 山东大学 | 构建了包含输入、输出整流滤波和逆变、降压等电路的物理模型,通过非线性接口模型,研究了主回路和数字控制系统的整体建模与仿真.建立了动态焊接过程的系统数学模型,利用Matlab对焊接电源系统进行了仿真研究,然后定量分析了扰动作用下各物理量变化规律和系统动态响应过程,有效预测了脉冲MIG焊接电源的工作过程,指出了焊接电流和电弧电压控制的意义,为进一步研究指明了方向. | 关键词 | 逆变焊接电源;脉冲焊;数学建模;仿真; | 焊接学报 | 2012 |  | 42 | 04 | 57 | 60
[5 empty] | 张承慧 | 山东大学
[5 empty] | 孙同景 | 山东大学
[5 empty] | 张光先 | 山东山大奥太电气有限公司
[5 empty] | 郭民 | 山东大学
773 |  |  | 高比分SiC_p/2024铝基复合材料激光原位焊接头断裂行为 | 中文 | 李俐群 | 哈尔滨工业大学 | 以Ti-6Al-4V合金作为中间层对45%(体积分数)的SiCp增强铝基复合材料进行激光原位焊接,对比分析了不同焊接条件下的接头断裂行为.结果表明,钛夹层厚度为0.5 mm时,有利于获得成形良好、界面结合性紧密的接头.接头断裂位置位于焊缝中心,抗拉强度可达母材强度的50%,此时的断裂机制为准解理断裂;钛夹层厚度增加到0.8 mm时,焊缝中易出现气孔、未熔合缺陷,界面反应也不充分,接头断裂位置位于接头界面,抗拉强度较低,断裂机制多为脆性断裂. | 关键词 | 铝基复合材料;钛合金;激光;原位焊接;断裂行为; | 焊接学报 | 2012 |  | 42 | 04 | 61 | 64
[5 empty] | 左智成 | 哈尔滨工业大学
[5 empty] | 陶汪 | 哈尔滨工业大学
[5 empty] | 姜龙涛 | 哈尔滨工业大学
774 |  |  | 30 mm 7A05铝合金搅拌摩擦焊接头组织及力学性能 | 中文 | 董继红 | 北京航空工程制造研究所 | 采用搅拌摩擦焊方法利用新型搅拌头对30 mm厚的7A05-T6铝合金进行了单道对接,焊后分析讨论了焊缝接头微观组织和力学性能.结果表明,接头焊核区发生动态再结晶,生成细小的等轴晶粒;焊缝两侧热力影响区受机械和热的双重作用,组织存在较大差异,前进侧为窄条状组织,后退侧为扁平状组织;热影响区晶粒粗化;在焊接30 mm板时,工艺参数范围较窄,旋转频率为360 r/min,焊接速度为100 mm/min时,可获得无缺陷、成形好的焊缝;接头抗拉强度为367.7 MPa、屈服强度为280.8 MPa、断后伸长率为14.4%高于母材,接头抗拉强度可达母材的95%.接头显微硬度的分布呈类似W形分布,热影响区软化趋势比较明显. | 关键词 | 搅拌摩擦焊;力学性能;微观组织; | 焊接学报 | 2012 |  | 42 | 04 | 65 | 68
[5 empty] | 佟建华 | 北京航空工程制造研究所
[5 empty] | 郭晓娟 | 北京航空工程制造研究所
[5 empty] | 栾国红 | 北京航空工程制造研究所
775 |  |  | 多管相贯坡口曲线等离子切割的割炬姿态控制算法 | 中文 | 田国华 | 浙江广播电视大学 | 为了实现多管相贯焊接坡口的高效和高质量等离子切割,建立了多管相贯线的数学模型,给出了多管相贯焊接坡口数控切割的割炬姿态控制函数,提出了基于等离子切割特性的割炬姿态控制函数的离散算法,并用该算法对焊接坡口割炬姿态控制函数进行了离散,给出了离散结果,用MATLAB对切割速度的变化情况进行了仿真,最后根据该姿态控制算法进行了焊接坡口的切割试验.结果表明,该算法能根据切割厚度的变化对割炬姿态进行有效离散,实现了对切割速度的基于等离子切割特性的精确控制,可以有效的提高焊接坡口的切割质量. | 关键词 | 等离子切割;相贯曲线;割炬姿态;算法; | 焊接学报 | 2012 |  | 42 | 04 | 69 | 72
[5 empty] | 欧长劲 | 浙江工业大学
[5 empty] | 黄德超 | 浙江广播电视大学
776 |  |  | 稀土相表面特殊形态锡晶须生长现象 | 中文 | 田君 | 福建工程学院 | 在Sn3.8Ag0.7Cu钎料中添加过量的稀土Ce和Er元素会在其内部形成尺寸较大的稀土相CeSn3和ErSn3.将钎料合金Sn3.8Ag0.7Cu1.0Ce/Er的铺展试样沿中心剖开,利用金相水砂纸及专用抛光液抛光后,将制备好的试样在空气中分别进行室温与150℃时效处理.分析了时效处理过程中稀土相CeSn3及ErSn3表面锡晶须的生长行为.结果表明,在稀土相的表面出现了大量规则的针状及线状锡晶须,它们在生长过程中始终保持了恒定的截面.试验中还发现了一些特殊形态的锡晶须,如锡晶须的分枝、合并以及锡晶须的搭接现象. | 关键词 | 稀土相;时效;锡晶须;形态; | 焊接学报 | 2012 |  | 42 | 04 | 73 | 76
[5 empty] | 李东南 | 福建工程学院
[5 empty] | 李巍 | 福建工程学院
[5 empty] | 郝虎 | 北京工业大学
777 |  |  | 石油方钻杆窄间隙焊接接头断裂韧性 | 中文 | 马彩霞 | 西北工业大学 | 研究了40CrMnMo石油方钻杆窄间隙脉冲焊接接头动态断裂韧性(KId)的测试及计算方法.结合石油方钻杆的使用方法、管体结构尺寸与焊接特点,试验选用多次冲击三点弯曲试验方法,对方钻杆的焊接接头的断裂韧性进行测定.试验过程采用多次冲击加载方法,用显微镜测量裂纹深度,用FORTRAN语言编程计算a值及KId.结果表明,焊缝的KId为母材的96%,但熔合线的KId值仅为母材的89%,通过分析试件的断口及接头的金相组织,发现熔合线粗大的魏氏组织是导致该区KId值下降的主要原因. | 关键词 | 石油方钻杆;窄间隙脉冲熔化极气体保护焊;断裂韧性; | 焊接学报 | 2012 |  | 42 | 04 | 77 | 80
[5 empty] | 张瑟 | 山西北方风雷工业集团有限公司
[5 empty] | 黄旭升 | 山西北方风雷工业集团有限公司
[5 empty] | 蔺成效 | 西北工业大学
[5 empty] | 马福保 | 山西北方风雷工业集团有限公司
[5 empty] | 杨思乾 | 西北工业大学
778 |  |  | 铝合金薄板激光拼焊工艺及其杯突成形性能 | 中文 | 李云涛 | 天津理工大学 | 主要研究6061铝合金激光拼焊板的工艺及成形性能,分析拼焊板在杯突试验中的成形特点以及焊缝对拼焊板的整体塑性成形的影响.杯突成形性能试验结果显示了宏观开裂发生在稍偏移焊缝中心的狭窄热影响区内;拼焊板试验杯突值低于母材杯突值;基于DYNAFORM软件数值模拟,忽略焊缝类型,仅考虑焊缝在板材上的位置.结果表明,拼焊板杯突模拟开裂容易发生在杯突顶端下沿的焊缝处,模拟结果与实际试验结果略有差异,这可能与焊缝设置有一定关系. | 关键词 | 6061铝合金薄板;激光拼焊;杯突成形;DYNAFORM模拟; | 焊接学报 | 2012 |  | 42 | 04 | 81 | 84
[5 empty] | 张文俊 | 天津理工大学
[5 empty] | 杨立军 | 天津大学
[5 empty] | 张建 | 天津理工大学
779 |  |  | X80管线钢焊接冷裂敏感性判据的建立 | 中文 | 李亚娟 | 中国民航大学 | 采用一次正交回归设计,考察焊接热输入、预热温度和熔敷金属的扩散氢含量的影响,通过插销试验测定了X80管线钢焊接热影响区下临界应力,通过方差分析得到影响插销试验下临界应力的显著性因素,采用多元线性回归建立了下临界应力方程和冷裂纹判据,并对方程进行了分析;发现X80管线钢的冷裂倾向和初始扩散氢含量密切相关,当初始扩散氢含量较低时,组织形态对下临界应力的影响显著;当初始扩散氢含量较高时,下临界应力受到组织和残余扩散氢的共同作用. | 关键词 | 管线钢;临界应力;冷裂纹;极差分析; | 焊接学报 | 2012 |  | 42 | 04 | 85 | 88
[5 empty] | 贾鹏 | 中国民航大学
[5 empty] | 李午申 | 天津大学
[5 empty] | 谢琦 | 天津大学
780 |  |  | 焊接工艺对TP304钢焊缝金属组织及性能的影响 | 中文 | 李海涛 | 佳木斯大学 | 针对TP304不锈钢,采用三种不同的焊接工艺方法,选取合适的焊接工艺参数,成功制备三组完整的焊接接头.通过X荧光化学成分分析、显微组织观察和显微硬度试验研究了不同焊接方法对TP304不锈钢焊缝金属组织和性能的影响.结果表明,不同焊接方法下焊缝合金成分有所差异,且分布不均;各焊层显微组织形态和晶粒大小差异较大;整个接头的硬度值分布并不均匀,焊缝高于热影响区,热影响区高于母材.三种焊接方法相比,TIG-MAG焊缝的硬度值最大,TIG-SMAW的最小.对于薄板不锈钢焊接,TIG-MAG组合焊法优选. | 关键词 | TP304钢;焊接工艺;焊缝金属;X荧光;显微硬度; | 焊接学报 | 2012 |  | 42 | 04 | 89 | 92
[5 empty] | 杨文杰 | 佳木斯大学
[5 empty] | 王军 | 佳木斯大学
[5 empty] | 尹柯 | 佳木斯大学
781 |  |  | 强度失配焊接接头的裂纹尖端张开位移数值分析 | 中文 | 熊林玉 | 北京航空航天大学 | 采用有限元方法对平面应变条件下含裂纹不同强度失配的平板拉伸焊接接头进行了弹塑性分析,研究了焊缝与母材强度失配、裂纹长度、母材应力应变曲线类型等因素对焊接接头裂纹尖端张开位移的影响.结果表明,强度失配系数增大,焊接接头裂纹尖端张开位移值降低,裂纹长度越短,强度失配的影响越显著.母材无屈服平台时,裂纹尖端张开位移随外加应变的增大呈单调上升趋势,母材有屈服平台时,在高匹配或者裂纹长度较短时,裂纹尖端张开位移曲线会出现阶段性变化,这主要是由于母材形变硬化滞后焊缝变形所产生的. | 关键词 | 强度失配;裂纹驱动力;裂纹尖端张开位移;有限元法; | 焊接学报 | 2012 |  | 42 | 04 | 93 | 96
[5 empty] | 张彦华 | 北京航空航天大学
782 |  |  | 异质钛合金线性摩擦焊接头微观组织与显微硬度分析 | 中文 | 张传臣 | 北京科技大学 | 选用优化的工艺参数对TC4/TC17异质钛合金进行线性摩擦焊及测温试验.焊后利用光学显微镜、扫描电镜及显微硬度仪等对接头微观组织及显微硬度进行分析.结果表明,线性摩擦焊接过程中界面温度超过1 200℃、超过β相变温度,在焊后冷却过程中发生再结晶,产生细小针状组织.界面混合区再结晶组织有等轴化甚至球化现象.TC4侧热力影响区由被拉长的α相及破碎的β相组成,TC17侧热力影响区的α相和β相被拉长细化.TC4侧热力影响区组织发生应变强化,TC17侧热力影响区靠近焊缝侧发生一定的软化现象,靠近母材侧强化现象明显. | 关键词 | 线性摩擦焊;钛合金;显微组织;再结晶;显微硬度; | 焊接学报 | 2012 |  | 42 | 04 | 97 | 100
[5 empty] | 黄继华 | 北京科技大学
[5 empty] | 张田仓 | 北京航空工程制造研究所
[5 empty] | 季亚娟 | 北京航空工程制造研究所
783 |  |  | 铝合金表面电火花沉积层组织与性能 | 中文 | 郭锋 | 第二炮兵工程大学 | 采用电火花沉积技术,以硅青铜作为电极,在空气中对2A12铝合金表面进行了强化.采用扫描电镜、电子能谱分析仪与X射线衍射仪等仪器对沉积层的形貌、组织、元素分布和结构进行了分析与研究;利用显微硬度计和磨损试验机对沉积层的显微硬度与耐磨性进行了测试.结果表明,沉积层连续、致密,与基体呈冶金结合,无明显界面;主要由铜铝金属间化合物组成,显微硬度可达578 HV;沉积层耐磨性较基体显著提高,表面强化效果明显. | 关键词 | 电火花沉积;铝合金;显微硬度;耐磨性; | 焊接学报 | 2012 |  | 42 | 04 | 101 | 104
[5 empty] | 苏勋家 | 第二炮兵工程大学
[5 empty] | 李平 | 第二炮兵工程大学
[5 empty] | 侯根良 | 第二炮兵工程大学
784 |  |  | 焊缝CTOD试验中的Pop-in效应及产生原因 | 中文 | 吴世品 | 天津大学 | 依据BS7448标准对海洋平台结构埋弧焊焊缝进行了CTOD测试,并评定试验中出现的Pop-in效应,计算CTOD的有效值.结果表明,当出现Pop-in效应时,断裂韧度CTOD的有效值δPop比忽略Pop-in效应的CTOD值下降几倍到十几倍.研究发现Pop-in效应的产生是由于裂纹尖端出现局部脆化现象,如裂纹尖端局部出现夹渣缺陷、组织中出现沿晶网状析出物等;多层多道焊时其中一道焊缝出现粗大的侧板条铁素体和贝氏体,裂纹尖端恰好落在粗大脆性组织处且裂纹扩展方向与脆性组织生长方向一致时,易导致局部脆化产生Pop-in效应. | 关键词 | CTOD;埋弧焊;Pop-in效应;局部脆化;断裂韧度; | 焊接学报 | 2012 |  | 42 | 04 | 105 | 108
[5 empty] | 王东坡 | 天津大学
[5 empty] | 邓彩艳 | 天津大学
[5 empty] | 王颖 | 天津大学
785 |  |  | 焊接机器人虚拟样机轨迹模拟和运动仿真分析 | 中文 | 王玉 | 河北机电职业技术学院 | 根据焊接机器人的结构特点,对其进行了模型简化,在对机器人进行正向运动学分析的基础上,运用Denavit-Hartenberg(D-H)矩阵法,求解出焊接机器人末端位姿的数学模型,完成了焊接机器人空间位姿的描述;运用ADAMS软件,建立了焊接机器人的虚拟样机模型,仿真得出了模型的末端轨迹,并与数学模型求解结果进行对比,验证了数学模型的准确性与可靠性;对其进行运动仿真分析,测量并研究了机器人各关节运动学参数的变化情况,为后续焊接机器人的设计和制造提供了依据,对于精确确定焊枪工作位置、确保焊接质量、降低产品废品率有重要意义. | 关键词 | 焊接机器人;虚拟样机;自由度;ADAMS;运动仿真; | 焊接学报 | 2012 |  | 42 | 04 | 109 | 112
[5 empty] | 王旗华 | 四川大学
[5 empty] | 赵建光 | 河北机电职业技术学院
[5 empty] | 张兆隆 | 河北机电职业技术学院
786 |  |  | 铝镁合金的数字化弧焊电源及专家数据库 | 中文 | 薛家祥 | 华南理工大学 | 研制了铝镁合金数字化弧焊电源,搭建了基于DSP和ARM的控制系统和人机交互系统,分析了数字化焊机系统和双脉冲控制流程,通过大量的大步距标定工艺试验研究,使得建立数字化双脉冲焊铝的专家数据库简明模块化.对矩形波、梯形波的双脉冲焊铝进行了不同电流下的焊接试验,由焊接波形与焊缝成形可知,焊接电流波形规整稳定,无断弧现象发生,飞溅少,焊缝呈美观、清晰的鱼鳞纹,通过调节低频调制频率来改变鱼鳞纹的宽度,达到了预设的成形要求. | 关键词 | 铝合金;数字化;弧焊电源;专家数据库;大步距标定; | 焊接学报 | 2012 |  | 42 | 05 | 1 | 4
[5 empty] | 魏仲华 | 华南理工大学
[5 empty] | 龙鹏 | 华南理工大学
[5 empty] | 崔龙彬 | 华南理工大学
787 |  |  | 厚板铝合金FSW和MIG焊接接头疲劳性能 | 中文 | 杨新岐 | 天津大学 | 对厚度10 mm的6082-T6铝合金搅拌摩擦焊(FSW)和MIG焊接接头的疲劳强度进行了试验研究,并与6082-T6母材疲劳性能进行了对比分析.结果表明,6082-T6母材的疲劳S-N曲线最高、MIG焊接接头S-N曲线度最低,而FSW接头的疲劳S-N曲线近似位于两者之间;在高应力区FSW疲劳强度低于MIG焊接接头、而在低应力区高于MIG焊接接头.大部分FSW试样疲劳裂纹启始于焊缝根部的"弱连接"缺陷,采用机械加工去掉1.4 mm厚度焊缝根部材料后,FSW疲劳强度明显提高并接近母材数据.厚板6082-T6铝合金FSW焊缝根部质量控制是影响疲劳性能的关键因素. | 关键词 | 搅拌摩擦焊;铝合金;疲劳性能;弱连接; | 焊接学报 | 2012 |  | 42 | 05 | 5 | 8
[5 empty] | 吴铁 | 天津大学
[5 empty] | 张家龙 | 天津大学
[5 empty] | 秦红珊 | 天津大学
788 |  |  | 基于人机工程的主从机器人遥控焊接焊缝跟踪误差分析 | 中文 | 陈洪堂 | 哈尔滨工业大学 | 主从机器人遥控焊接要求具有较高的运动轨迹跟踪精度和足够的焊接速度,但是当操作者手动操作主机器人控制从机器人末端焊枪跟踪焊缝时,焊缝跟踪精度不能满足焊接要求的原因至今未知.文中开发了一套由主端控制器、从机器人、工控机和激光传感器组成的主从机器人遥控焊接系统.从人机工程的角度分析了操作者手动操作主机器人控制从机器人末端焊枪跟踪直线焊缝时,影响焊缝跟踪精度的因素.结果表明,操作者的反应时间越长,焊缝跟踪精度越低,并且为了保证焊接过程的稳定性和焊接质量,焊接速度应该由机器人控制. | 关键词 | 遥控焊接;主从机器人;焊缝跟踪;误差分析;人机工程; | 焊接学报 | 2012 |  | 42 | 05 | 9 | 12
[5 empty] | 李海超 | 哈尔滨工业大学
[5 empty] | 高洪明 | 哈尔滨工业大学
[5 empty] | 吴林 | 哈尔滨工业大学
789 |  |  | CuCrZr合金表面等离子喷涂Cr3C2-NiCr及NiAl/Cr3C2-NiCr涂层的结合性能 | 中文 | 陈健 | 江苏科技大学 | 在CuCrZr合金表面等离子喷涂Cr3C2-NiCr涂层、NiAl/Cr3C2-NiCr复合涂层.测试涂层与基体间的结合强度及涂层的热震性能,结合SEM,EDS和XRD等分析涂层物相变化,探讨涂层的结合机理.结果表明,涂层的结合强度均较高;Ni-Al发生放热反应,生成Al4Ni3,Al3Ni2,AlNi3,剩余的铝与铜反应生成Cu3Al2,CuAl2,CuAl,局部区域形成微冶金结合;二种涂层均以机械锚合为主,在参数适合且基体相同的情况下,涂层结合强度取决于涂层材料的力学性能;相同试验条件下,NiAl/Cr3C2-NiCr复合涂层的热震性能优于Cr3C2-NiCr涂层. | 关键词 | 等离子喷涂;Cr3C2-NiCr涂层;结合强度;CuCrZr合金; | 焊接学报 | 2012 |  | 42 | 05 | 13 | 16
[5 empty] | 刘雪飘 | 上海市三一科技有限公司
[5 empty] | 梁欢 | 上海三一重机股份有限公司
[5 empty] | 崔庭 | 江苏科技大学
[5 empty] | 方锴 | 江苏科技大学
790 |  |  | 缆式焊丝CO2气体保护焊接头残余应力高效数值计算和试验 | 中文 | 方臣富 | 江苏科技大学 | 文中采用基于焊缝形貌的温度热源模型高效计算其热过程,通过单丝CO2气体保护焊堆焊件的温度场计算和焊缝形貌比较验证该热源模型的正确性,采用小孔法测试表面应力验证基于该热源模型的残余应力计算结果.结果表明,基于焊缝形貌的给定温度热源模型适用于缆式焊丝CO2气体保护焊的焊接温度场高效数值模拟;缆式焊丝CO2气体保护焊的上表面焊缝区域及焊缝中心沿厚度方向的应力分布与埋弧焊基本一致,但远离焊缝区域的纵向压缩应力幅值大于埋弧焊纵向压缩应力. | 关键词 | 缆式焊丝;气体保护焊;残余应力;高效数值计算; | 焊接学报 | 2012 |  | 42 | 05 | 17 | 20
[5 empty] | 王海松 | 江苏科技大学
[5 empty] | 刘川 | 江苏科技大学
[5 empty] | 胡庆贤 | 江苏科技大学
时振
791 |  |  | 时效对铜铝钎焊接头界面化合物和性能的影响 | 中文 | 姬峰 | 南京航空航天大学 | 采用Zn-22Al钎料对铜铝异种合金进行了火焰钎焊,并用加速老化试验模拟了其服役环境.研究了时效过程中铜铝钎焊接头界面化合物的形貌变化及其对铜铝钎焊接头电阻率和抗剪强度的影响,并对其生长规律进行了初步计算.结果表明,铜侧界面化合物在250℃恒温时效过程中不断变厚,其生长规律呈抛物线状,且其生长系数约为6.1×10-13cm2/s;当界面化合物的厚度为4.2μm和18.1μm时,铜铝接头的电阻分别为120.3μΩ和132.9μΩ,该界面化合物厚度对电阻率的影响系数为0.25;铜铝接头抗剪强度在时效过程中先有3%的上升,随后逐渐降低至接头初始值的85%. | 关键词 | 铜铝钎焊接头;时效;电阻率;抗剪强度; | 焊接学报 | 2012 |  | 42 | 05 | 21 | 24
[5 empty] | 薛松柏 | 南京航空航天大学
[5 empty] | 张满 | 南京航空航天大学
[5 empty] | 娄继源 | 浙江新锐焊接材料有限公司
[5 empty] | 王水庆 | 浙江新锐焊接材料有限公司
792 |  |  | 激光切割过程辅助气体动力学性能的数值模拟 | 中文 | 谭向虎 | 清华大学 | 激光切割过程中辅助气体的动力学性能对切缝形成过程具有重要影响.利用VOF算法和深度自适应激光热源,建立了能反映切割过程中辅助气体和切缝之间相互作用的多相流模型,结合切割试验对模型的有效性进行了验证.采用多相流模型分析了从打孔到稳定切割过程中切缝形貌、辅助气体动力学性能和温度场分布.计算结果表明,在未切透阶段,受切割前沿形状和切割深度等的影响,辅助气体动力学性能不断发生变化;当切割过程稳定后,辅助气体流场几乎不发生变化,切缝形状和温度场也不再改变;所建模型能够有效反映辅助气体动力学性能对切割深度和切缝宽度的影响. | 关键词 | 激光切割;辅助气体流场;数值模拟;深度自适应热源; | 焊接学报 | 2012 |  | 42 | 05 | 25 | 28
[5 empty] | 王威 | 中国机械科学研究院哈尔滨焊接研究所
[5 empty] | 单际国 | 清华大学
[5 empty] | 温鹏 | 清华大学
[5 empty] | 王旭友 | 中国机械科学研究院哈尔滨焊接研究所
[5 empty] | 林尚扬 | 中国机械科学研究院哈尔滨焊接研究所
793 |  |  | 基于自相关分析的电弧焊熔滴过渡过程稳定性的定量评价 | 中文 | 高理文 | 华南理工大学 | 文中提出了基于自相关分析的定量评价方法,从电弧焊的电压电流信号中提取自相关函数峰值间距变异系数,作为电弧焊熔滴过渡过程稳定性评价的量值.结果表明,该方法所得的结果与人工分析判定的结果一致,切实可行.此外,该方法所提取的量值与其它量值联合使用,还较好地实现了CO2弧焊电源动特性的自动化评定.其准确率达97.4359%,已接近实际应用的要求. | 关键词 | 熔滴过渡;稳定性;自相关;定量; | 焊接学报 | 2012 |  | 42 | 05 | 29 | 32
[5 empty] | 薛家祥 | 华南理工大学
[5 empty] | 陈辉 | 华南理工大学
[5 empty] | 张雪 | 华南理工大学
[5 empty] | 王瑞超 | 华南理工大学
794 |  |  | Sn-Zn-Ga-xPr钎料组织与性能 | 中文 | 李阳 | 南京航空航天大学 | 研究了添加合金元素Ga及稀土元素Pr对Sn-Zn钎料组织与性能的影响.适量添加镨,可以提高钎料的润湿性能;但当镨含量超过0.12%(质量分数)时,镨会在钎料表面形成氧化渣,恶化钎料的润湿性能.镨的添加可以改善焊点的力学性能,抗剪强度在镨含量为0.08%时增加至最大.镨加入后细化了钎料基体中的富锌相,当镨含量不超过0.08%时,界面层平整且厚度变化不大,但若稀土添加过量,则界面层会明显增厚.镨在Sn9Zn0.5Ga钎料中的最佳添加量为0.08%左右. | 关键词 | SnZn钎料;润湿性;力学性能;显微组织; | 焊接学报 | 2012 |  | 42 | 05 | 33 | 36
[5 empty] | 薛松柏 | 南京航空航天大学
[5 empty] | 杨晶秋 | 哈尔滨焊接研究所
[5 empty] | 叶焕 | 南京航空航天大学
[5 empty] | 陈澄 | 南京航空航天大学
[5 empty] | 顾立勇 | 江苏省常熟市华银焊料有限责任公司
[5 empty] | 顾文华 | 江苏省常熟市华银焊料有限责任公司
795 |  |  | 耐磨铝硅铜合金的双面搅拌摩擦焊 | 中文 | 张志云 | 山东大学 | 对10 mm厚的铝硅铜合金进行了双面搅拌摩擦焊接,研究了焊接接头的显微组织及力学性能.研究表明,铸态金属晶粒和硅粒子在双面搅拌摩擦焊接过程中得到细化,硅颗粒分布均匀化.反面焊道比正面焊道的晶粒细化和硅粒子均匀化作用更明显.异向焊接的接头强度较低,所有接头均断在焊缝的前进侧.同向焊接的接头强度较高,接头断裂位置取决于焊接参数.选用搅拌头旋转频率为950 r/min、焊接速度为10mm/min的参数焊接时,同向接头表面成形好、内部无缺陷,其强度可达母材的87.4%. | 关键词 | 双面搅拌摩擦焊;铝硅铜合金;显微组织;晶粒细化;抗拉强度; | 焊接学报 | 2012 |  | 42 | 05 | 37 | 40
[5 empty] | 陈茂爱 | 山东大学
[5 empty] | 武传松 | 山东大学
796 |  |  | 2A97铝锂合金搅拌摩擦焊 | 中文 | 张华 | 北京科技大学 | 文中采用不同搅拌摩擦焊接工艺参数对2A97铝锂合金的可焊性进行了研究.结果显示,接头抗拉强度和断后伸长率随搅拌头转速的提高而降低,随焊接速度的提高先增后减.在旋转频率为600 r/min,焊接速度200 mm/min时接头抗拉强度最高达到373 MPa,为母材的69%.FSW接头拉伸试验断口位置基本都发生在焊核(NZ)区.焊核区和热力影响区中沉淀相大部分溶解,只有少数存留,热力影响区沉淀相密度高于焊核区. | 关键词 | 铝锂合金;搅拌摩擦焊;微观组织;力学性能; | 焊接学报 | 2012 |  | 42 | 05 | 41 | 44
[5 empty] | 孔德跃 | 首都航天机械公司
[5 empty] | 陈雪峰 | 首都航天机械公司
[5 empty] | 曹健 | 哈尔滨工业大学
[5 empty] | 赵衍华 | 首都航天机械公司
[5 empty] | 黄继华 | 北京科技大学
797 |  |  | 船用薄板焊接接头残余变形有限元模拟 | 中文 | 陆雪冬 | 江苏科技大学 | 运用热弹塑性有限元法,对不同焊接工艺条件下板厚6 mm的AH36钢薄板焊接接头残余变形进行了有限元模拟研究.结果表明,使用不同的焊接方法,纵向挠曲变形和角变形量发生显著变化,采用单一CO2气体保护焊,焊接残余变形量较小;采用CO2气体保护焊+埋弧焊的混合焊方法,焊接残余变形量有所增大;在焊缝背面施加雾化水冷,可以有效控制焊接残余变形,尤其对于控制采用单一CO2气体保护焊的角变形成效显著.为了验证有限元模拟结果的准确性,采用与有限元模拟完全相同的工艺条件对AH36钢薄板进行了焊接残余变形试验,试验结果与数值模拟结论存在一定误差,但基本变化趋势一致,表明采用有限元模拟技术可以预测AH36钢薄板焊接残余变形. | 关键词 | 船用薄板;焊接残余变形;雾化水冷;有限元模拟; | 焊接学报 | 2012 |  | 42 | 05 | 45 | 48
[5 empty] | 吴铭方 | 江苏科技大学
[5 empty] | 岑越 | 中国船舶工业集团沪东中华造船(集团)有限公司
[5 empty] | 王欢 | 中国船舶工业集团沪东中华造船(集团)有限公司
[5 empty] | 沈松培 | 中国船舶工业集团沪东中华造船(集团)有限公司
798 |  |  | SnCuNi-xPr/Cu界面组织和性能分析 | 中文 | 罗家栋 | 南京航空航天大学 | 分析了稀土元素Pr及其两种添加量对Sn0.7Cu0.05Ni无铅钎料焊点界面组织和性能的影响,并对其影响机制进行了初步探讨.结果表明,Pr元素的加入明显改善了钎料/基板的界面组织形貌,使其更为均匀平坦.Pr元素可通过减小界面反应化学驱动力,缩短反应时间,并与Ni元素产生"协同作用"来控制界面反应的进行;稀土元素Pr可通过PrSn3相颗粒的析出对焊点组织起到第二相强化的作用,同时会阻碍晶界或相界迁移以细化晶粒,提高焊点强度和韧性,对钎料焊点抗剪强度的测试验证了该理论. | 关键词 | 无铅钎料;稀土元素;界面反应; | 焊接学报 | 2012 |  | 42 | 05 | 49 | 52
[5 empty] | 薛松柏 | 南京航空航天大学
[5 empty] | 杨晶秋 | 哈尔滨焊接研究所
[5 empty] | 叶焕 | 南京航空航天大学
799 |  |  | 工字形焊件中批量缺陷的自动对应准则 | 中文 | 石端虎 | 徐州工程学院 | 为了实现工字形焊件中批量缺陷空间位置数据的自动提取,在缺陷分割与细化的基础上提出了批量缺陷的自动对应准则,探讨了影响缺陷自动对应判定的因素.应用提出的自动对应准则对实际焊件进行了批量缺陷空间位置数据的自动提取,并与手工对应的结果进行了对比.结果表明,采用文中算法对应到的缺陷与手工检测结果基本一致,但检测效率却大幅度提高,并大大减轻了检测人员的劳动强度,为该焊件的快速无损检测及接头完整性评价奠定了良好的基础. | 关键词 | 工字形焊件;批量缺陷;自动对应准则;空间定位; | 焊接学报 | 2012 |  | 42 | 05 | 53 | 56
[5 empty] | 刚铁 | 哈尔滨工业大学
[5 empty] | 杨峰 | 徐州工程学院
800 |  |  | 激光多层熔覆制备厚陶瓷涂层 | 中文 | 王东生 | 南京航空航天大学 | 研究了压片预置式激光多层熔覆纳米团聚体Al2O3-13%TiO2粉末制备厚陶瓷涂层,试验中通过保温箱对试样进行预热和缓冷处理、引入超声振动及对熔池温度闭环控制等措施来控制熔覆层的裂纹.结果表明,厚陶瓷涂层各层之间无明显界面,过渡缓和自然,涂层内部致密、连续、基本无孔隙及贯穿性大裂纹等缺陷;涂层由等轴晶的完全熔化区和残留纳米颗粒的部分熔化区组成,而且涂层中的裂纹基本集中于部分熔化区;另外由于经历激光的多次加热,下部区域的晶粒组织要大于上部区域,而由于保温箱的缘故,整个涂层晶粒偏大. | 关键词 | 激光熔覆;多层熔覆;压片预置;纳米团聚体粉末;厚陶瓷涂层; | 焊接学报 | 2012 |  | 42 | 05 | 57 | 60
[5 empty] | 田宗军 | 南京航空航天大学
[5 empty] | 王泾文 | 铜陵学院
[5 empty] | 段宗银 | 铜陵学院
[5 empty] | 沈理达 | 南京航空航天大学
[5 empty] | 黄因慧 | 南京航空航天大学
801 |  |  | 压力容器用钢板焊接温度场模拟与验证 | 中文 | 迟露鑫 | 重庆理工大学 | 针对某公司生产的压力容器用钢16MnR,为了优化焊接工艺参数,能够提供不同焊接工艺条件下的准确温度场,有效地为应力应变场分析做准备,采用ANSYS有限元对60 mm厚板埋弧焊进行温度场数值模拟,并将模拟结果与相同工艺条件下焊接试验结果进行比较验证.结果表明,模拟结果与试验结果基本吻合;试验特征点越接近热源,温度升高越迅速且峰值越高;道间温度随着焊接道次的增多而逐步上升,只有控制道次间温度来获得均匀组织;这对获得优良的焊接构件有着重要的意义. | 关键词 | 16MnR钢;数值模拟;温度场;组织; | 焊接学报 | 2012 |  | 42 | 05 | 61 | 64
[5 empty] | 麻永林 | 内蒙古科技大学
[5 empty] | 邢淑清 | 内蒙古科技大学
[5 empty] | 陈芙蓉 | 内蒙古科技大学
802 |  |  | 不同参数下GMAW电信号关联维数分析 | 中文 | 闫晓成 | 中北大学 | GMAW焊接过程的非线性决定了其混沌特性,关联维数是对动力系统混沌特性进行定量分析的主要指标.文中采用相空间重构方法,通过计算关联维数,对GMAW焊接过程中电流信号时间序列进行分析;并改变焊接电压、焊接电流、气体流量等工艺参数,研究不同参数下弧焊过程的混沌特性.结果表明,GMAW焊接过程的混沌现象,不仅存在于短路过渡当中,也存在于滴状过渡中.在此基础上,进一步研究了关联维数随焊接参数的变化规律,认为关联维数可作为焊接过程稳定性评价的依据,即关联维数越小,焊接过程越稳定,焊接工艺参数越优化.上述判据对焊接工艺参数选择的工艺优化试验,焊接过程稳定性监控提供了混沌判识的理论基础. | 关键词 | 混沌;熔化极气体保护电弧焊;关联维数;焊接参数; | 焊接学报 | 2012 |  | 42 | 05 | 65 | 68
[5 empty] | 李志勇 | 中北大学
[5 empty] | 郭勇 | 中北大学
[5 empty] | 李岩 | 中北大学
803 |  |  | 不同条件下的振动焊接残余应力 | 中文 | 卢庆华 | 上海工程技术大学 | 设计不同振动焊接参数下平板表面堆焊试验,研究焊接热输入、振动加速度对焊接残余应力的影响,并对焊缝进行TEM观察.结果表明,在较小焊接热输入(22.8kJ/cm)时,残余应力随着振动加速度的增大而减小,且趋势明显;在中等焊接热输入(26.6 kJ/cm)时,残余应力在10 m/s2的振动加速度下残余应力最小;而对于较大焊接热输入(31.6 kJ/cm),残余应力在加速度为15 m/s2时有明显下降.残余最大主应力的方向较接近于平行于焊缝方向.采用15 m/s2振动加速度时,残余横向应力和残余最小主应力在三种热输入下较常规焊接时的应力降低幅度均超过30%,振动降低残余应力的效果明显.对不同条件下焊缝组织的微观结构分析显示,在一定热输入条件下,振动降低了位错密度. | 关键词 | 振动焊接;焊接热输入;振动加速度;残余应力; | 焊接学报 | 2012 |  | 42 | 05 | 69 | 72
[5 empty] | 陈立功 | 上海交通大学
[5 empty] | 倪纯珍 | 上海交通大学
[5 empty] | 于治水 | 上海工程技术大学
804 |  |  | 电子束预热底板表面温度的测量及数值模拟 | 中文 | 杨钟毓 | 石家庄铁道大学 | 针对电子束选区熔化成形技术中存在的真空辐射环境及表面不允许破坏的情况,提出热电偶测温和数值模拟相结合测温的方法对经电子束预热处理的底板表面温度进行测量.热电偶测温为数值模拟中电子束热效率、电子束作用深度和底板厚度三个因素的水平进行优化,从而得到合理的数值模拟程序,并利用该数值模拟程序和优化的因素水平对底板表面温度进行合理的预报.结果表明,采用数值模拟及热电偶底面测温相结合可以得到精确度较高的表面温度,底板表面温度达到钛合金粉末烧结温度800℃时的电子束预热时间为1 600 s. | 关键词 | 底板表面测温;数值模拟;真空预热;电子束选区熔化成形; | 焊接学报 | 2012 |  | 42 | 05 | 73 | 76
[5 empty] | 齐海波 | 石家庄铁道大学
[5 empty] | 许红彬 | 石家庄铁道大学
805 |  |  | 热影响区几何尺寸对铝合金焊接接头变形及强度影响规律 | 中文 | 朱浩 | 石家庄铁道大学 | 用有限元软件ABAQUS对平板对接铝合金焊接接头进行拉伸模拟,研究了HAZ几何尺寸对焊接接头变形及强度影响规律.结果表明,随着HAZ长度的增加,铝合金焊接接头的屈服强度和抗拉强度均逐渐降低,应力三轴度在母材与HAZ交界处和焊缝与HAZ交界处存在突变,应力三轴度最大值的位置从母材与HAZ交界处转变为焊缝与HAZ的交界处;随着接头厚度的增加,屈服强度和抗拉强度基本上是逐渐增大的,接头中的应力三轴度取决于试样的厚度、焊缝区尺寸及HAZ尺寸;随着接头宽度及标距长度的增加,屈服强度、抗拉强度和焊缝及HAZ范围内的应力三轴度基本上是逐渐增大的.当试样标距长度增加到某一值时,这三个参数将不再发生变化,为一恒值. | 关键词 | 铝合金焊接接头;热影响区;变形;强度;有限元分析; | 焊接学报 | 2012 |  | 42 | 05 | 77 | 81
[5 empty] | 陈强 | 石家庄铁道大学
[5 empty] | 陈剑虹 | 兰州理工大学
806 |  |  | 膜式水冷壁对称单元GMAW多焊道焊接工艺参数与变形的关系 | 中文 | 张宪 | 浙江工业大学 | 基于焊接过程中热弹塑性有限元法,结合膜式水冷壁在实际生产过程中的GMAW焊接工艺参数,采用ANSYS数值模拟和试验相结合的方法,研究了多焊道焊接过程中,各焊道不同的热输入对对称单元焊接变形的影响规律,提出了控制单元焊接变形的方法和热输入的计算模型,并进行了相关试验验证.结果表明,对于对称焊接单元,平焊和仰焊焊道的热输入变化对焊接总变形的影响存在差异,并且存在可使单元总变形减小的仰焊焊道热输入贡献区.在此贡献区内,控制仰焊焊道热输入,将促使焊接单元总变形有效减小. | 关键词 | 焊接工艺参数;焊接变形;多焊道;膜式水冷壁;数值模拟; | 焊接学报 | 2012 |  | 42 | 05 | 82 | 86
[5 empty] | 杨文岗 | 浙江工业大学
[5 empty] | 钟江 | 浙江工业大学
[5 empty] | 赵章风 | 浙江工业大学
807 |  |  | 埋弧焊磁控电弧焊缝跟踪系统中的横向磁场ANSYS模拟 | 中文 | 洪波 | 湘潭大学 | 针对埋弧焊磁控电弧焊缝跟踪系统中磁控电弧传感器产生的外加横向磁场,文中采用有限元分析方法建立了由磁控电弧传感器产生的横向磁场计算模型.应用ANSYS软件对横向磁场进行了模拟;对该横向磁场的纵截面分布、磁流密度矢量的分布规律进行了仿真;并对模拟结果的偏差进行了分析.实际测试结果说明了磁感应强度模拟值与实测值的一致性.针对励磁电流对焊接电弧运动状态的影响进行了实际焊接试验.结果表明,焊接电弧随励磁电流的增大而摆动,且励磁电流越大电弧摆动幅度也越大. | 关键词 | 埋弧焊;焊缝跟踪系统;磁控电弧传感器;横向磁场;ANSYS模拟; | 焊接学报 | 2012 |  | 42 | 05 | 87 | 90
[5 empty] | 马金海 | 湘潭大学
[5 empty] | 李湘文 | 湘潭大学
[5 empty] | 李林 | 湘潭大学
808 |  |  | AZ31B镁合金点焊接头拉剪断裂特征 | 中文 | 陈益平 | 南昌航空大学 | 针对板厚2 mmAZ31B镁合金板材在DZ-3×100三相次级整流点焊机上进行焊接.通过对其焊接接头的拉剪试验、金相显微观察、断口SEM分析、XRD分析,研究了镁合金点焊接头拉剪断裂特征.结果表明,点焊接头拉剪断裂呈现拉剪撕裂和整核断裂两种断裂形式.熔核处断口为韧性-脆性混合型断裂,母材断口处呈现一典型的韧性断裂特征.熔核与母材的物相基本一致.母材焊后,晶界及晶面上析出硬而脆的Mg17Al12金属间化合物,且所占比例远远超过母材基体,熔核区域的断裂倾向增大,Mg17Al12金属间化合物在XRD图谱上衍射峰强. | 关键词 | 镁合金;拉剪撕裂;整核断裂;断口; | 焊接学报 | 2012 |  | 42 | 05 | 91 | 94
[5 empty] | 魏强 | 南昌航空大学
[5 empty] | 胡德安 | 南昌航空大学
[5 empty] | 程东海 | 南昌航空大学
809 |  |  | 电子束熔覆大面积均匀束斑设计及试验 | 中文 | 何俊 | 哈尔滨工业大学 | 文中利用角度等分和热作用等分原理,通过理论计算设计出投影波形束斑模型,该束斑模型具有扫描区域内能量均匀分布的特点.对所设计的投影波形进行离散化处理,利用最小二乘法对波形进行拟合,生成电子束设备数控系统能够识别的图形.针对常用的典型波形和理论计算的投影波形,分别在铌合金硅化物涂层上进行束斑波形均匀性试验.结果表明,投影波形熔覆处理区域在表面均匀性、表面平整性和表面颗粒均匀性等方面,均优于常用典型波形. | 关键词 | 电子束熔覆;投影波形;大面积束斑;最小二乘法;硅化物涂层; | 焊接学报 | 2012 |  | 42 | 05 | 95 | 98
[5 empty] | 张秉刚 | 哈尔滨工业大学
[5 empty] | 郑坤 | 哈尔滨工业大学
[5 empty] | 陈国庆 | 哈尔滨工业大学
810 |  |  | 碳钢-不锈钢爆炸焊接复合板界面的显微结构 | 中文 | 廖东波 | 西华大学 | 通过力学性能测定、SEM检测以及EDS线扫描分析,分别观察了焊态及退火态碳钢-不锈钢爆炸焊接复合板结合界面的显微结构,研究了爆炸焊接形成的波状界面和界面间的过渡层.结果表明,该碳钢-不锈钢复合板的结合界面属于大波状结合界面,这种大波状界面并未使复合板的力学性能出现明显的降低,在爆炸焊接形成结合界面处出现了微观熔化现象,形成了一个宽度仅5μm左右的扩散过渡层. | 关键词 | 不锈钢-碳钢复合板;爆炸焊接;波状界面;显微结构; | 焊接学报 | 2012 |  | 42 | 05 | 99 | 102
[5 empty] | 查五生 | 西华大学
[5 empty] | 李伟 | 西华大学
811 |  |  | 电子束变焦—临界温度极值焦点测量法 | 中文 | 陈云霞 | 河海大学 | 针对电子束焦点难以直接测量的问题,提出一种利用电子束流与金属粉末相互作用产生的熔池温度极值效应测量电子束流焦点的方法.文中分析讨论了电子束流焦点位置的影响因素,通过试验研究了电子束加热过程中粉末熔池温度与聚焦电流的函数规律,发现温度—聚焦电流关系函数的极大值即为聚焦电子束能量密度分布状态的临界转变点.基于扫描电子束粉末烧结过程的这种临界温度特性,提出了一种测量电子束加工过程动态焦点的方法,即变焦-临界温度极值检测的焦点测量法.结果表明,这种方法可以实现电子束焦点位置的快速、高效地检测与定位控制. | 关键词 | 电子束;焦点测量;温度极值;能量控制; | 焊接学报 | 2012 |  | 42 | 05 | 103 | 107
[5 empty] | 李国华 | 上海应用技术学院
812 |  |  | 静止轴肩搅拌摩擦焊的研究进展 | 中文 | 刘会杰 | 哈尔滨工业大学 | 综述了静止轴肩搅拌摩擦焊的研究进展,主要涉及静止轴肩搅拌摩擦焊的基本原理以及高转速、常规转速和角焊缝的静止轴肩搅拌摩擦焊等内容.高旋转频率的静止轴肩搅拌摩擦焊在降低焊接载荷的同时,能够减小、甚至消除飞边和孔洞缺陷.常规旋转频率的静止轴肩搅拌摩擦焊可获得沿板厚方向更均匀的焊缝组织,适合于热导率差的钛合金的焊接.设计与两侧板面完全贴合的静止轴肩,以角焊缝的形式实现T形接头的焊接,拓宽了搅拌摩擦焊的应用范围.无论是高旋转频率、常规旋转频率还是角焊缝的静止轴肩搅拌摩擦焊,都存在搅拌头的磨损和过热问题,尚需开展深入、系统的研究. | 关键词 | 搅拌摩擦焊;静止轴肩;高转速;角焊缝; | 焊接学报 | 2012 |  | 42 | 05 | 108 | 112
[5 empty] | 李金全 | 哈尔滨工业大学
[5 empty] | 段卫军 | 哈尔滨工业大学
813 |  |  | 《焊接电弧现象与焊接材料工艺性》 | 中文 | 王宝 |  | <正>本书以对焊接电弧现象的大量、细致的观察为切入点,揭示熔滴过渡现象与工艺性之间的具体联系。通过焊接质量分析仪提取反映某些工艺状态的电弧现象的数据信息,用电弧物理指数加以描述,从该类电弧过程的属性寻求有效的分析方法,提出了对其特征现象及物理意义的定量认识和解读。 | 关键词 |  | 焊接学报 | 2012 |  | 42 | 06 | 18
宋永伦
814 |  |  | 基于网络及总线技术的海底管道铺设焊接机器人 | 中文 | 焦向东 | 北京石油化工学院 | 以开放式控制网络体系结构为理论指导,研究了海底管道铺设焊接机器人系统中多总线的集成问题.提出了基于CAN-open的数字化焊接电源控制、运动控制、角度传感、电气辅助等功能单元的一体化协同控制策略,并建立了焊接过程数据库.针对双行走电机的同步控制问题,采用同步组"分时通信、同步执行"的协议模型执行同步指令,提出了变负载运行下双电机驱动的主从速度跟随控制算法.借助自动化设备规范通信技术,研究了焊道自动覆盖功能的双机器人协同控制策略.利用先期焊接实验室及建造场地获得的焊接工艺完成了海上铺管焊接试验.结果表明,试验控制机器人系统构成和控制策略合理有效,焊接效率高,焊缝成形良好. | 关键词 | 海底管道铺设;管道焊接机器人;开放式控制网络;主从速度跟随;协同控制; | 焊接学报 | 2012 |  | 42 | 06 | 1 | 4
[5 empty] | 罗雨 | 北京石油化工学院
[5 empty] | 纪文刚 | 北京石油化工学院
[5 empty] | 周灿丰 | 北京石油化工学院
815 |  |  | AA-TIG焊表面氧化层成分及形成过程分析 | 中文 | 樊丁 | 兰州理工大学 | AA-TIG焊(arc assisted activating TIG welding)通过焊前采用小电流辅助电弧以Ar+O2作为保护气体在待焊部位预熔形成表面氧化层,从而引入活性O元素改变熔池流动形态使熔深增加.试验通过改变辅助电弧保护气氛中的氧气流量来获得不同厚度的表面氧化层,分别对表面氧化层进行EPMA,XRD分析,并进行热力学计算.结果表明,表面氧化层中主要以铬、锰、硅的氧化物及其复合氧化物为主,由于电弧力的作用,电弧中心的氧化物被排向电弧边缘区域,最终形成的氧化层中心区域的厚度较两边区域薄,通过热力学计算的氧化层中平均氧含量与XRD分析结果相近. | 关键词 | 不锈钢;AA-TIG焊;氧化层成分;热力学; | 焊接学报 | 2012 |  | 42 | 06 | 5 | 9
[5 empty] | 康再祥 | 兰州理工大学
[5 empty] | 黄勇 | 兰州理工大学
[5 empty] | 王新鑫 | 兰州理工大学
[5 empty] | 瞿怀宇 | 兰州理工大学
[5 empty] | 刘瑞琳 | 兰州理工大学
816 |  |  | 复杂焊接接头多轴疲劳强度评估的等效热点应力法 | 中文 | 刘刚 | 大连理工大学 | 基于焊缝本身引起的非线性分布应力自平衡的性质,在板厚方向非线性分布应力大小为零的位置(零点位置)定义等效热点应力,提出一种新的能够用于复杂焊接接头多轴疲劳应力评价方法.首先,分析了零点位置的影响因素和变化规律,建立了确定零点位置的拟合方程.然后,和公开发表的试验数据以及现有的热点应力法有限元计算结果进行了对比.结果表明,等效热点应力法和现有的热点应力法具有很好的一致性,而且能够在一定程度上考虑厚度效应对疲劳强度的影响,具有更高的精度.文中方法还能够和多轴疲劳理论相结合,用于焊接接头的多轴疲劳强度评估. | 关键词 | 热点应力;多轴疲劳;焊接接头;结构应力;非线性分布应力; | 焊接学报 | 2012 |  | 42 | 06 | 10 | 14
[5 empty] | 黄如旭 | 大连理工大学
[5 empty] | 黄一 | 大连理工大学
817 |  |  | 基于热-力耦合法的高速车地板焊接变形数值模拟 | 中文 | 王苹 | 哈尔滨工业大学 | 基于热-力耦合的有限元法,对高速车地板大型复杂铝合金挤压中空型材结构的拼焊过程进行了数值模拟.为了提高计算精度,试验测试了随温度变化的材料动态力学性能参数及热物理参数,并采用移动双椭球体热源模型模拟MIG焊接热源.对多个高速列车地板结构的焊后挠曲变形进行了现场测试.结果表明,模拟计算结果与测试数据具有很高的吻合度.基于热-力耦合的有限元法并将材料动态高温性能参数带入模拟计算的方案能够为大型复杂结构的焊接变形预测提供高效、高精度的技术手段,为目前结构的制造工艺改进及新产品的开发提供数字化的研究平台. | 关键词 | 高速车地板;铝合金型材;焊接挠曲变形;热-力耦合; | 焊接学报 | 2012 |  | 42 | 06 | 15 | 18
[5 empty] | 方洪渊 | 哈尔滨工业大学
[5 empty] | 韩德成 | 中国南车集团四方机车车辆股份有限公司
[5 empty] | 王强 | 哈尔滨工业大学
[5 empty] | 刘雪松 | 哈尔滨工业大学
818 |  |  | 添加Zn对AgCu钎料在TiC金属陶瓷表面润湿性的影响 | 中文 | 雷敏 | 哈尔滨工业大学 | 分别采用AgCu共晶钎料和AgCu共晶钎料中添加30%(质量分数)Zn的AgCuZn钎料在TiC金属陶瓷表面进行润湿试验.结果表明,Zn元素的添加显著改善了钎料在TiC金属陶瓷表面的润湿性;AgCu钎料润湿TiC金属陶瓷时,从近钎料外表面到钎料/陶瓷界面,组织依次为Ag(s.s)+Cu(s.s)/(Cu,Ni)+Ag(s.s)/TiC金属陶瓷+Ag(s.s)+Cu(s.s)/TiC金属陶瓷;而采用AgCuZn钎料润湿TiC金属陶瓷后,从近钎料外表面到钎料/陶瓷界面,组织依次为Ag(s.s)+Cu(s.s)+(Cu,Ni)/Ag(s.s)+Cu(s.s)/(Cu,Ni)/TiC金属陶瓷+Ag(s.s)+Cu(s.s)/TiC金属陶瓷.Zn元素在真空中挥发促进了界面处Ni原子的溶解和扩散,使钎料在陶瓷表面的润湿角由120.6°减小到33.9°. | 关键词 | 润湿性;界面组织;金属陶瓷;钎料; | 焊接学报 | 2012 |  | 42 | 06 | 19 | 22
[5 empty] | 张丽霞 | 哈尔滨工业大学
[5 empty] | 李宏伟 | 哈尔滨工业大学
[5 empty] | 冯吉才 | 哈尔滨工业大学
819 |  |  | 钛/铝异种合金电弧熔钎焊接头界面特征及力学性能 | 中文 | 吕世雄 | 哈尔滨工业大学 | 采用AlSi5焊丝和交流TIG电弧实现了TC4钛合金和6056铝合金的熔钎焊连接,通过金相显微镜(OM)、扫描电镜(SEM)、能谱分析仪(EDS)和拉伸试验等方法评价了接头界面微观组织特征和力学性能.结果表明,当焊接电流为30,40和60 A时,界面反应层分别呈棒状、块状和锥状分布,过大的热输入使界面产生了粗大柱状金属间化合物层,冷却时在焊接内应力作用下产生了冷裂纹.金属间化合物主要为TiAl3相,Si元素偏聚其内形成过饱和固溶体.接头强度-焊接电流曲线出现了两次峰值强度.焊接电流为30 A时,熔钎焊接头平均抗拉强度为103 MPa.焊接电流为60 A时,电弧形态扩张使能量密度降低,接头强度出现第二次峰值. | 关键词 | 钛/铝异种合金;电弧熔钎焊;金属间化合物;力学性能; | 焊接学报 | 2012 |  | 42 | 06 | 23 | 26
[5 empty] | 敬小军 | 哈尔滨工业大学
[5 empty] | 黄永宪 | 哈尔滨工业大学
[5 empty] | 程晋笠 | 西安航空发动机公司
[5 empty] | 郑传奇 | 哈尔滨工业大学
820 |  |  | AZ91镁合金焊接接头组织及力学行为分析 | 中文 | 刘政军 | 沈阳工业大学 | 采用TIG焊对5 mm厚的AZ91镁合金板材进行焊接,利用X射线衍射(XRD)、光学显微镜(OM)、扫描电镜(SEM)及拉伸试验机等试验设备进行检测、试验,研究不同焊接电流对接头显微组织与性能的影响规律.结果表明,焊缝区由基体α-Mg和附集于晶界的β-Al12Mg17两相组成;随着焊接电流的增加,焊缝晶粒组织逐渐粗化,同时易产生裂纹等缺陷,使接头力学性能降低.当焊接电流为100 A时,接头的抗拉强度达到最佳,其抗拉强度为252 MPa,断后伸长率6.9%. | 关键词 | 焊接电流;镁合金;TIG焊;组织与性能; | 焊接学报 | 2012 |  | 42 | 06 | 27 | 30
[5 empty] | 赵福冬 | 沈阳工业大学
[5 empty] | 苏允海 | 沈阳工业大学
[5 empty] | 綦秀红 | 沈阳工业大学
821 |  |  | 热输入对800MPa级超厚板窄间隙焊缝金属组织和性能的影响 | 中文 | 魏金山 | 中国钢铁研究总院 | 采用三种热输入进行超厚板窄间隙熔化极气体保护焊,借助金相显微镜、扫描电子显微镜及附带EDS系统和透射电子显微镜研究了热输入对焊缝金属组织和性能的影响.结果表明,三种热输入焊缝金属组织主要由板条马氏体、无碳化物贝氏体、M-A组元和残余奥氏体组成.随着焊接热输入的增加,焊缝组织中马氏体含量减少;也使无碳化物贝氏体形核率降低,造成无碳化物贝氏体粗化.并且当贝氏体相变时热输入的增加使碳原子扩散距离变远,促使残余奥氏体形状由膜状向块状转变.另外随着热输入的增加,焊缝金属强度下降,而冲击韧性对热输入不敏感. | 关键词 | 热输入;焊缝金属;组织;性能; | 焊接学报 | 2012 |  | 42 | 06 | 31 | 34
[5 empty] | 齐彦昌 | 中国钢铁研究总院
[5 empty] | 彭云 | 中国钢铁研究总院
[5 empty] | 田志凌 | 中国钢铁研究总院
822 |  |  | 钢管径向摩擦搭接焊加载力数值模拟 | 中文 | 张焱 | 中国机械科学研究院哈尔滨焊接研究所 | 采用ABAQUS软件,以45钢为径向环,对钢管径向摩擦焊在假设变形速率前提下分析焊接界面温度场和径向环的加载力情况.计算采用了Johnson-cook幂硬化弹塑性模型,并考虑材料热物性与摩擦系数随温度变化.结果表明,在不考虑径向环与夹具之间传热的前提下,在焊接界面形成了以夹具体为中心的椭圆状温度梯度分布和以夹具体空隙为中心的条带状温度梯度分布,两处的最高温度达到1 260℃和1 050℃的前提下得到了加载力曲线.为了简化焊接工艺过程将加载力曲线人为拟合为定值三段加压过程,重新代入模型反复修正计算使界面温度场和径向环变形过程与焊接过程吻合良好. | 关键词 | 径向摩擦焊;温度场;摩擦产热;数值模拟; | 焊接学报 | 2012 |  | 42 | 06 | 35 | 38
[5 empty] | 秦国梁 | 山东大学
[5 empty] | 张春波 | 中国机械科学研究院哈尔滨焊接研究所
[5 empty] | 周军 | 中国机械科学研究院哈尔滨焊接研究所
[5 empty] | 赵玉珊 | 中国机械科学研究院哈尔滨焊接研究所
823 |  |  | 钛合金超音频直流脉冲GTAW焊缝组织性能 | 中文 | 杨明轩 | 北京航空航天大学 | 基于1.5 mm厚Ti-6Al-4V(TC4)钛合金平板对接试验,研究分析了超音频直流脉冲氩弧焊焊缝金相组织及焊接接头力学性能.结果表明,与常规直流钨极氩弧焊(gas tungsten arc welding,GTAW)相比,由于超音频直流脉冲方波电流的作用,气泡逸出速度增大,Ti-6Al-4V钛合金焊缝的气孔敏感性降低,熔池高温液态金属流动性增强,电弧能量集中,焊缝晶粒细化明显,其亚晶组织以短棒状a’马氏体组成的网篮状组织或a’片状组织与短棒状a’相交织的状态为主,焊接接头断后伸长率和断面收缩率显著提高. | 关键词 | 超音频脉冲钨极氩弧焊;焊缝组织;力学性能;晶粒细化; | 焊接学报 | 2012 |  | 42 | 06 | 39 | 42
[5 empty] | 齐铂金 | 北京航空航天大学
[5 empty] | 从保强 | 北京航空航天大学
[5 empty] | 王乐笑 | 北京航空航天大学
824 |  |  | 保温时间对TiAl合金与镍基合金扩散连接界面组织结构及连接强度的影响 | 中文 | 李海新 | 哈尔滨工业大学 | 采用纯钛箔做中间层扩散连接TiAl合金与镍基高温合金(GH99).利用扫描电镜、电子探针和X射线衍射等手段对界面产物及接头的界面结构进行分析.结果表明,GH99/Ti界面主要由四个反应层组成,分别为(Ni,Cr)ss,富Ti-(Ni,Cr)ss,TiNi和Ti2Ni.当保温时间较短时,Ti/TiAl界面反应层主要为Ti(Al)ss.延长保温时间,此界面反应层转化为Ti3Al和Al3NiTi2.随着保温时间的延长,TiNi反应层厚度持续增加,而Ti2Ni反应层厚度先增加后减小.随保温时间的延长接头的抗剪强度先增加后减小,然后又增加.由接头断口形貌可以看出,接头主要断裂于Ti2Ni反应层. | 关键词 | 钛铝合金;镍基合金;扩散连接;界面结构;抗剪强度; | 焊接学报 | 2012 |  | 42 | 06 | 43 | 46
[5 empty] | 林铁松 | 哈尔滨工业大学
[5 empty] | 何鹏 | 哈尔滨工业大学
[5 empty] | 冯吉才 | 哈尔滨工业大学
825 |  |  | 双丝间接电弧氩气保护焊的熔滴过渡与电弧形态 | 中文 | 曹梅青 | 山东科技大学 | 用高速摄像系统及示波器对双丝间接电弧氩弧焊的熔滴过渡及电弧形态和电弧电压之间的关系进行了深入分析.结果表明,熔滴过渡和电弧电压、电弧形态的规律性变化存在密切的对应关系.熔滴形成、长大、脱离焊丝端部的规律性变化使极性斑点间距及弧柱电阻发生变化导致了电弧电压的波动,从而使电弧形态发生由暗到明、由小到大的规律性变化.随着焊接电流的增大熔滴的过渡形式发生变化,熔滴尺寸减小.不同的熔滴过渡形式其电弧电压的波动也有所不同,射流过渡电压波动较小,而短路过渡电弧电压的波动最大. | 关键词 | 熔滴过渡;电弧形态;电弧电压; | 焊接学报 | 2012 |  | 42 | 06 | 47 | 50
[5 empty] | 邹增大 | 山东大学
[5 empty] | 曲仕尧 | 山东大学
826 |  |  | 喷射成形7055铝合金FSW焊工艺与性能 | 中文 | 严铿 | 江苏科技大学 | 采用搅拌摩擦焊接方法对厚度为4 mm的喷射成形7055铝合金板进行焊接试验.分析了焊接速度和旋转频率对接头力学性能的影响,对焊缝的显微组织和断口进行了微观分析.结果表明,当焊接工艺参数选择合适时,可得到外形美观,无缺陷的焊缝.另外焊接接头力学性能与焊接工艺参数存在一定的关系,在旋转频率为1 000r/min,且焊接速度为100 mm/min时,可以获得较好的焊接性能,抗拉强度可以达到455MP,断裂形式为韧性和脆性的混合型断裂;焊缝中存在3个组织变化区,其中焊核区内是细小均匀的等轴晶;焊缝显微硬度的最低值出现在前进侧,说明前进侧是焊缝的薄弱环节. | 关键词 | 喷射成形铝合金7055;搅拌摩擦焊;工艺;显微组织; | 焊接学报 | 2012 |  | 42 | 06 | 51 | 54
[5 empty] | 刘俊 | 江苏科技大学
[5 empty] | 史超 | 江苏科技大学
827 |  |  | 不同Ag元素含量Sn-Ag-Cu无铅钎料性能分析 | 中文 | 刘平 | 浙江省冶金研究院有限公司 | 分别研究了Ag元素含量(质量分数,%)为0.3,1.0,2.0,3.0,3.8的Sn-Ag-Cu(SAC)无铅钎料合金的显微结构、熔化行为、力学性能、润湿性和界面金属间化合物(IMC)形貌.结果表明,随着Ag元素含量的增加,钎料内部金属间化合物晶粒越小,晶粒在钎料中的密度越高,晶粒间距越小,金属间化合物产生的弥散强化越明显,钎料的抗拉强度越高,但韧性越低.随Ag元素含量的提高,钎料越接近共晶成分,熔化温度范围越小.Ag元素含量对润湿性影响不明显,SAC0307/Cu焊点界面IMC晶粒比其它钎料细小. | 关键词 | 无铅钎料;金属间化合物;显微组织;熔点; | 焊接学报 | 2012 |  | 42 | 06 | 55 | 58
[5 empty] | 顾小龙 | 浙江省冶金研究院有限公司
[5 empty] | 赵新兵 | 浙江大学
[5 empty] | 刘晓刚 | 浙江省冶金研究院有限公司
[5 empty] | 钟海峰 | 浙江省冶金研究院有限公司
828 |  |  | 核电SA508-3钢厚壁圆筒纵向焊接残余应力分析 | 中文 | 迟露鑫 | 重庆理工大学 | 针对由某公司生产首次应用到核电设备上的SA508-3钢,为了获得焊接残余应力分布及规律,采用ANSYS有限元软件对60 mm厚圆筒纵焊的焊接接头进行温度场及残余应力数值模拟,并将模拟结果与相同工艺条件下焊接试验结果进行比较验证.结果表明,模拟结果与试验结果基本吻合;焊接时热源周围极窄区域温度高,梯度大,远离热源温度峰值急剧下降;圆筒外表面残余应力大于内表面残余应力;焊缝及近焊缝区的残余拉应力值较大,远离焊缝中心残余拉应力值逐渐减小;圆筒两端和中部的残余应力在方向上或数值大小上不同;这对控制圆筒残余应力提供了理论依据. | 关键词 | SA508-3钢;残余应力;数值模拟; | 焊接学报 | 2012 |  | 42 | 06 | 59 | 62
[5 empty] | 麻永林 | 内蒙古科技大学
[5 empty] | 邢淑清 | 内蒙古科技大学
[5 empty] | 陈芙蓉 | 内蒙古科技大学
[5 empty] | 陈重毅 | 内蒙古科技大学
829 |  |  | 旁路耦合电弧焊建模与仿真 | 中文 | 黄健康 | 兰州理工大学 | 针对其焊接过程中的电弧动态特性、焊丝熔化规律,采用等效电流路径的方法建立了其焊接电弧的动态数学解析模型.在此基础上,利用MATLAB/Simulink软件平台对单旁路耦合电弧焊与双熔化极旁路耦合电弧焊过程进行了仿真,仿真分析了焊枪夹角对旁路耦合电弧焊焊接过稳定性影响.结果表明,所建立的数学模型能很好的反映旁路耦合电弧焊接过程;当主路、旁路焊枪夹角为45°时,焊接过程达到稳定所需时间最短,与实际焊接过程中焊枪夹角基本一致,且单旁路耦合电弧焊比双熔化极旁路耦合电弧焊焊接过程更加稳定. | 关键词 | 旁路耦合电弧焊;建模;仿真; | 焊接学报 | 2012 |  | 42 | 06 | 63 | 67
[5 empty] | 朱明 | 兰州理工大学
[5 empty] | 石玗 | 兰州理工大学
[5 empty] | 张裕明 | 美国肯塔基大学
[5 empty] | 樊丁 | 兰州理工大学
830 |  |  | 管线用自保护药芯焊丝低温韧性分析 | 中文 | 宋绍朋 | 北京工业大学 | 通过分析熔敷金属冲击断口宏观及SEM形貌、显微组织形态和定量统计夹杂物,研究三种市售X70管线用自保护药芯焊丝熔敷金属的低温韧性.结果表明,3号焊丝其熔敷金属-40℃冲击吸收功平均值高达330 J,而1号焊丝其熔敷金属-30℃冲击吸收功平均值仅为113 J.熔敷金属夹杂物和显微组织的不同是造成其韧性差异显著的主要原因.均匀弥散分布的细小夹杂物和均匀细小的等轴晶组织有利于提高熔敷金属的低温韧性. | 关键词 | 自保护药芯焊丝;夹杂物;显微组织;低温韧性; | 焊接学报 | 2012 |  | 42 | 06 | 68 | 72
[5 empty] | 栗卓新 | 北京工业大学
[5 empty] | 李国栋 | 北京工业大学
[5 empty] | 史传伟 | 北京工业大学
831 |  |  | CLAM钢激光焊T形接头残余应力及硬度分析 | 中文 | 雷玉成 | 江苏大学 | 采用功率为4 kW的Nd:YAG激光器,对4 mm厚的CLAM钢板组成的T形接头,用不同的激光入射角度进行了激光焊接试验,对焊缝接头的宏观成形,残余应力的分布以及硬度变化进行观察和测试.结果表明,入射角度为14°时焊缝接头具有明显的未熔合现象,随着焊接角度的减小,采用12°和10°时完全熔合,接头表面的残余应力为压应力,入射角度为12°时翼板残余压应力比腹板的大,入射角度为10°时腹板的残余应力较大,接头截面的内部残余应力变化很大,焊缝区的硬度相对于母材有明显提高,焊接热影响区未出现软化现象. | 关键词 | 中国低活化马氏体钢;Nd:YAG激光焊;入射角度;残余应力;硬度; | 焊接学报 | 2012 |  | 42 | 06 | 73 | 76
[5 empty] | 李振南 | 江苏大学
[5 empty] | 朱延山 | 济南钢铁股份有限公司
[5 empty] | 巨新 | 北京科技大学
832 |  |  | 细直径TA2/0Cr18Ni9Ti棒材储能焊接试验分析 | 中文 | 徐峰 | 西安理工大学 | 采用电容储能焊机对直径2.5 mm的TA2纯钛和0Cr18Ni9Ti不锈钢异种棒材进行快速凝固对接研究,分析了接头显微组织和界面结合机制,测试了接头力学性能.结果表明,储能焊能够实现TA2与0Cr18Ni9Ti之间的快速凝固焊接,获得的焊接接头组织细小致密,极快的焊接速度有效抑制了接头中TiFe2,TiFe等脆性金属间化合物的生成.接头缺陷主要为裂纹,并具有脆性断裂特征,裂纹多发于0Cr18Ni9Ti侧,穿过熔合界面向熔核延伸.当焊接电压为195 V,电容为9 900μF,电极力为15 N时,接头抗拉强度达到480 MPa. | 关键词 | 纯钛;不锈钢;储能焊;接头组织与性能; | 焊接学报 | 2012 |  | 42 | 06 | 77 | 80
[5 empty] | 翟秋亚 | 西安理工大学
[5 empty] | 陈凯 | 西安理工大学
833 |  |  | DILLIMAX690E钢超窄间隙熔化极气体保护自动焊 | 中文 | 赵璇 | 武汉大学 | 采用超窄间隙熔化极混合气体保护自动焊接技术,以厚板DILLIMAX690E钢与国产焊丝为对象,依据相关国家标准对690钢超窄间隙MAG焊接头进行了拉伸、侧弯和冲击试验,分析了接头各区显微组织、微区硬度和宏观形貌.结果表明,用超窄间隙熔化极混合气体保护自动焊工艺,在较小焊接热输入下,实现了对低合金调质高强钢DILLIMAX690E厚板的焊接,熔合良好,成形美观,焊态的焊接接头综合力学性能良好,同时实现了高效焊接. | 关键词 | 超窄间隙坡口;自动焊接;DILLIMAX690E钢;针状铁素体;力学性能; | 焊接学报 | 2012 |  | 42 | 06 | 81 | 84
王宇飞
[5 empty] | 张富巨 | 武汉大学
[5 empty] | 郭嘉琳 | 武汉大学
834 |  |  | 400MPa级细晶粒钢电阻点焊接头组织分析 | 中文 | 邓黎鹏 | 西北工业大学 | 以智能型点焊机为试验平台,研究超级钢点焊接头的组织和显微硬度分布情况.结果表明,普通低碳钢的点焊工艺不适用于超级钢,需附加锻压力,以消除气孔等收缩性缺陷.熔核内部组织结构分别为等轴晶区和胞状晶区;熔核外部的热影响区包括过热区和重结晶区.接头区域的显微硬度明显高于母材组织,主要是由于点焊快冷条件下产生了马氏体组织;而热影响区的组织硬度稍低于熔核中心区域,应是残余应力及再生细晶相互作用的结果. | 关键词 | 超细晶粒钢;电阻点焊;焊接工艺;显微组织; | 焊接学报 | 2012 |  | 42 | 06 | 85 | 88
[5 empty] | 刘金合 | 西北工业大学
[5 empty] | 柯黎明 | 南昌航空大学
[5 empty] | 杨成刚 | 南昌航空大学
835 |  |  | CO2激光焊接TA15熔池红外光辐射信号与焊接参数的关系 | 中文 | 高大新 | 华中农业大学 | 以TA15钛合金为研究对象,采用自行研制的红外光辐射信号监测系统,研究了在激光焊接过程中红外光辐射信号的特征以及焊接热输入与熔池红外光辐射信号和焊缝熔宽的关系.结果表明,对于整条焊缝红外光辐射信号可明显分为三个阶段,分别对应焊接起始阶段、准稳态阶段和焊接收弧阶段;当热输入增加(功率不变焊接速度降低)时,焊缝熔宽变大,红外光辐射信号相对强度随之增强,熔宽与红外光辐射信号相对强度之间存在相同的变化规律,因此利用红外光辐射信号可以相当准确地监测焊接过程的熔池的变化,进而监测焊接过程的稳定性. | 关键词 | 激光焊接;钛合金;红外光辐射信号;熔宽; | 焊接学报 | 2012 |  | 42 | 06 | 89 | 92
[5 empty] | 段爱琴 | 北京航空工程制造研究所
[5 empty] | 孟亮 | 华中农业大学
[5 empty] | 周洪亮 | 华中农业大学
836 |  |  | 不锈钢管磁控高速TIG焊多元非线性回归模型 | 中文 | 路林 | 沈阳工业大学 | 采用多元非线性回归正交组合的方法,对不锈钢焊管高速钨极氩弧焊不填充焊丝时外加横向磁场对焊接质量的影响进行试验研究.将焊缝抗拉强度与焊缝成形系数(熔宽/熔深)作为影响焊缝质量的主要考察指标.以磁场强度、氩气流量作为因素,并分析二者之间的相互制约关系.通过正交设计了9组试验,根据回归设计理论,建立二元二次非线性回归方程并进行了剩余标准差计算.结果表明,回归模型能够实现对焊接接头抗拉强度与焊缝成形系数的有效预测.并绘制了其三维视图,在模型的基础上研究磁场强度变化对焊缝质量的影响规律. | 关键词 | 回归分析;横向磁场;高速焊;磁控; | 焊接学报 | 2012 |  | 42 | 06 | 93 | 96
[5 empty] | 常云龙 | 沈阳工业大学
[5 empty] | 李英民 | 沈阳工业大学
[5 empty] | 路明 | 沈阳延锋江森座椅有限责任公司
[5 empty] | 杨旭 | 沈阳工业大学
837 |  |  | 等离子熔覆高铬铁基涂层的开裂行为与控制 | 中文 | 刘均波 | 潍坊学院 | 以钛铁粉、铬粉、铁粉和碳的前驱体(蔗糖)等为原料通过前驱体碳化复合技术制备了复合粉末,并通过等离子熔覆技术在Q235钢表面制备了Fe-Cr-C和Fe-Cr-C-Ti涂层.采用XRD和SEM对涂层的相组成和显微组织结构进行了分析.结果表明,Fe-Cr-C涂层裂纹一般始于熔合区,沿初生碳化物(Cr,Fe)7 C3晶界扩展成结晶裂纹,沿初生碳化物(Cr,Fe)7C3纤维方向扩展到涂层表面,形成垂直于涂层表面的垂直贯穿裂纹.少量裂纹起源于气孔或涂层边缘尖锐处.Fe-Cr-C涂层中添加Ti元素,可以合成大量TiC颗粒,形成奥氏体组织,减少或消除(Cr,Fe)7 C3初生碳化物,改善(Cr,Fe)7 C3共晶组织结构,有效提高了涂层韧性,抑制了涂层裂纹的产生. | 关键词 | 等离子熔覆;Fe-Cr-C-Ti涂层;碳化钛;显微组织;裂纹; | 焊接学报 | 2012 |  | 42 | 06 | 97 | 100
838 |  |  | 35mm厚板铝合金搅拌摩擦焊接头组织和性能 | 中文 | 刘杰 | 长春轨道客车股份有限公司 | 采用搅拌摩擦焊双面焊工艺,对35 mm厚板6005A-T6铝合金型材进行了搅拌摩擦焊接,获得成形良好、表面光滑、无隧道孔和沟槽缺陷的焊接接头.应用光学显微镜、扫描电镜、显微硬度仪及电子拉伸试验机等对搅拌摩擦焊接头组织与性能进行研究.结果表明,接头焊核区组织为细小等轴晶;前进侧出现明显的螺旋纹及清晰的结合线,热力影响区晶粒被明显拉长呈条状组织,热影响区受热晶粒粗大;后退侧未见螺旋纹,晶粒比前进侧细小,过渡区较前进侧宽.在搅拌头旋转频率为650 r/min,焊接速度为200 mm/min工艺条件下接头抗拉强度为213 MPa,达到母材强度的84.8%,断裂起始于焊缝前进侧的热影响区,扩展至双面焊接重合区时,沿着焊缝后退侧热影响区直至断裂;接头显微硬度最低值出现在前进侧热影响区,最低值为50 HV. | 关键词 | 铝合金;搅拌摩擦焊;组织;性能; | 焊接学报 | 2012 |  | 42 | 06 | 101 | 104
[5 empty] | 杨景宏 | 长春轨道客车股份有限公司
[5 empty] | 王炎金 | 长春轨道客车股份有限公司
[5 empty] | 宫文彪 | 长春工业大学
[5 empty] | 屈志军 | 长春轨道客车股份有限公司
839 |  |  | 6061铝合金中温钎焊接头组织与性能 | 中文 | 戴玮 | 南京航空航天大学 | 采用自行研制的AlZnSi中温钎料,对6061铝合金进行了火焰钎焊试验,并对其接头组织及性能进行了研究.结果表明,改进的无腐蚀KCsAlF4钎剂能很好的去除铝合金表面的氧化膜,促进钎料在铝材表面铺展.Si元素在钎料中以片状或者针状相存在,在钎缝中也呈现这两种状态,并且当Si元素含量较高时,针状相明显.钎料中Si元素含量及Al元素含量较高时,钎缝中形成的针状相受力时会产生应力集中;而较高的Si元素含量及Al元素含量同时也有利于钎缝中晶粒细化.6061铝合金火焰钎焊对接接头气密性及强度均满足要求,并且两种钎料的焊接接头断口都呈现出明显的沿晶断裂特征. | 关键词 | 6061铝合金;中温钎焊;微观组织;断口; | 焊接学报 | 2012 |  | 42 | 06 | 105 | 108
[5 empty] | 薛松柏 | 南京航空航天大学
[5 empty] | 蒋士芹 | 哈尔滨焊接研究所
[5 empty] | 娄继源 | 浙江新锐焊接材料有限公司
[5 empty] | 娄银斌 | 浙江新锐焊接材料有限公司
[5 empty] | 王水庆 | 浙江新锐焊接材料有限公司
840 |  |  | 铌合金电子束表面熔覆层裂纹控制 | 中文 | 何俊 | 哈尔滨工业大学 | 在铌合金表面进行了电子束熔覆硅化物涂层试验.利用光学显微镜(OM)、扫描电镜(SEM)观察了涂层表面形貌,通过分析熔覆层表面的裂纹率以及裂纹的最大宽度,对熔覆涂层质量进行评价,研究了电子束熔覆参数对裂纹的影响.结果表明,裂纹倾向随着电子束束流、聚焦电流及扫描速度的增大呈先减小后增大的变化规律,通过控制电子束熔覆参数的合理匹配可以实现对涂层裂纹的控制.通过单变量试验和正交优化试验,筛选出了优化的熔覆处理工艺参数为:电子束束流为17 mA,聚焦电流为1 885mA,扫描速度为540 mm/min.采用优化工艺参数获得的涂层的熔覆效果较理想,表面平整光滑无裂纹,晶粒致密均匀. | 关键词 | 电子束熔覆;裂纹;铌合金;硅化物涂层;正交试验; | 焊接学报 | 2012 |  | 42 | 06 | 109 | 112
[5 empty] | 张秉刚 | 哈尔滨工业大学
[5 empty] | 郑坤 | 哈尔滨工业大学
[5 empty] | 陈国庆 | 哈尔滨工业大学
841 |  |  | DD3单晶合金TLP扩散焊接头组织及持久性能 | 中文 | 李晓红 | 北京航空材料研究院 | 采用粉状中间层合金D1P对镍基单晶高温合金DD3进行了TLP扩散焊,并对接头组织与性能进行分析研究.结果表明,D1P粉状中间层合金TLP扩散焊接头的焊缝主要由γ+γ’双相组织、枝状化合物(Mo,W,Cr,Ni)3B2和条状化合物(Cr,Mo)23(C,B)6组成,近缝区中存在块状或针状化合物相(Mo,W,Cr,Ni)3B2.接头中存在明显的组织不均匀现象,对接头性能具有明显的不利影响.接头组织不均匀现象可经过高温长时间保温消除,1 250℃/24 h/空冷扩散焊的接头,并在焊后进行时效处理,其980℃持久强度可达到母材的90%. | 关键词 | 单晶合金;TLP扩散焊;接头组织;接头持久性能; | 焊接学报 | 2012 |  | 42 | 07 | 1 | 4
[5 empty] | 毛唯 | 北京航空材料研究院
[5 empty] | 钟群鹏 | 北京航空航天大学
[5 empty] | 曹春晓 | 北京航空材料研究院
[5 empty] | 熊华平 | 北京航空材料研究院
842 |  |  | 磁控电弧焊缝跟踪传感器的有限元分析 | 中文 | 洪波 | 湘潭大学 | 为了研究磁控电弧焊缝跟踪传感器的电磁特性,采用ANSYS软件对传感器进行了谐波磁场分析,当线圈匝数、空气隙长度、铁心磁导率等因素分别发生改变时,得出了磁控电弧焊缝跟踪传感器的磁力线分布和磁场矢量图;分析了电弧传感器主要参数对磁场分布和磁感应强度大小的影响规律,并与采用高斯计测得的实际磁感应强度进行了对比.结果表明,采用有限元方法对磁控电弧传感器的电磁特性的分析结果与试验结果吻合,为磁控电弧焊缝跟踪技术提供了基本的理论指导. | 关键词 | 磁控电弧;焊缝跟踪;传感器;有限元分析; | 焊接学报 | 2012 |  | 42 | 07 | 5 | 8
[5 empty] | 王哲情 | 湘潭大学
[5 empty] | 洪宇翔 | 湘潭大学
[5 empty] | 阳佳旺 | 湘潭大学
843 |  |  | 高速列车6005A-T6铝合金型材激光-双丝MIG复合焊 | 中文 | 王旭友 | 中国机械科学研究院哈尔滨焊接研究所 | 分别利用双丝MIG焊和激光-双丝MIG复合焊进行了高速列车6005A-T6铝合金型材的焊接试验研究,对比分析了两种焊接方法的焊缝成形、焊接变形、接头力学性能及其接头微观组织.结果表明,激光-双丝MIG复合焊接6005A-T6铝合金型材时的焊接速度可达4.5 m/min,焊接过程具有较好的搭桥能力,对接间隙达到1.4 mm时,仍可以获得良好的焊缝成形.当焊接速度大于或等于4 m/min时,复合焊接头的焊接变形量仅为常规双丝MIG焊的40%左右,其抗拉强度达到了母材强度的83%,比常规双丝MIG焊接头的抗拉强度提高了9%左右. | 关键词 | 高速列车;铝合金型材;激光;双丝MIG电弧;复合焊; | 焊接学报 | 2012 |  | 42 | 07 | 9 | 12
[5 empty] | 雷振 | 中国机械科学研究院哈尔滨焊接研究所
[5 empty] | 张健 | 中国机械科学研究院哈尔滨焊接研究所
[5 empty] | 王炎金 | 长春轨道客车股份有限公司
844 |  |  | Ti/Al异种合金电弧熔钎焊接头温度场与界面微观组织 | 中文 | 吕世雄 | 哈尔滨工业大学 | 采用交流TIG焊电弧与AlSi12焊丝实现了TC4钛合金与LF6铝合金熔钎焊连接,通过有限元软件分析接头温度场,并利用扫描电镜观察接头钎焊界面的微观组织特征.结果表明,接头温度分布极不均匀,钛侧梯度大高温区窄,铝侧梯度小高温区范围广,冷却时高温区逐渐向钛侧偏移.当钨极正对钛钝边时,等温线平行于钎焊界面,温度分布均匀,有利于形成组织均匀的界面反应层.冷体熔钎焊加速了钎焊界面的冷却,降低了钛的溶解量,可抑制金属间化合物的生长.化合物层形貌由空冷时的锯齿状转变为胞状生长. | 关键词 | Ti/Al异种合金;熔钎焊;温度场; | 焊接学报 | 2012 |  | 42 | 07 | 13 | 16
[5 empty] | 敬小军 | 哈尔滨工业大学
[5 empty] | 黄永宪 | 哈尔滨工业大学
[5 empty] | 王远荣 | 成都四威高科技产业园有限公司
[5 empty] | 李蜀非 | 成都四威高科技产业园有限公司
[5 empty] | 徐永强 | 哈尔滨工业大学
845 |  |  | 一种基于亚射流的PMIG焊电弧电压控制方法 | 中文 | 林放 | 江门职业技术学院 | 针对熔化极脉冲氩弧焊(PMIG焊)主要采用恒流控制和等速送丝的焊接方式,提出了一种基于亚射流的PMIG焊电弧电压控制方法;其控制原理是对每个脉冲周期的平均电弧电压进行检测,当平均电弧电压在亚射流区域内,则完全依靠其在亚射流区域内固有的自身调节能力进行调节,当平均电弧电压超出亚射流区域后,在其它焊接参数不变的条件下,通过改变基值时间来改变脉冲周期内的平均电流值,从而改变焊丝熔化速度,提高电弧调节能力和抗扰动能力.结果表明,采用该控制方法可以显著改善焊接电弧的动态响应特性,有效抑制电弧电压的扰动,焊缝成形均匀一致. | 关键词 | 熔化极脉冲氩弧焊;亚射流;电弧电压控制; | 焊接学报 | 2012 |  | 42 | 07 | 17 | 20
[5 empty] | 魏仲华 | 华南理工大学
[5 empty] | 陈小峰 | 华南理工大学
[5 empty] | 崔龙彬 | 华南理工大学
[5 empty] | 薛家祥 | 华南理工大学
846 |  |  | 双丝MIG焊对称过渡波形控制及其工艺 | 中文 | 姚屏 | 广东技术师范学院 | 为了减小双丝焊接中电磁力的影响,降低峰基值电流切换时的断弧概率,提出了一种双丝MIG焊对称过渡波形控制工艺方法.在两丝电流相位变化时增加对称过渡阶段,引入前丝过渡电流Is1、双丝过渡阶段时间ts、后丝过渡电流Is2三个控制参数.设计了正交试验并利用极差分析法对结果进行了分析和评定.结果表明,前丝过渡电流Is1、双丝过渡阶段时间ts、后丝过渡电流Is2对焊接质量的影响依次减小.验证试验进一步说明对称过渡波形控制方法工作点更宽,使焊接过程更为平稳、柔和,焊缝表面会产生光泽感强的过渡带,较为美观,为双丝波形控制研究提供了一种新思路. | 关键词 | 双丝MIG焊;对称过渡;波控;正交试验;极差分析; | 焊接学报 | 2012 |  | 42 | 07 | 21 | 24
[5 empty] | 薛家祥 | 华南理工大学
[5 empty] | 马前进 | 华南理工大学
[5 empty] | 陈辉 | 华南理工大学
[5 empty] | 陈晓东 | 华南理工大学
847 |  |  | TIG-MIG复合焊电弧特性机理分析 | 中文 | 杨涛 | 哈尔滨工业大学 | 采用TIG-MIG复合焊电弧改善传统单一TIG及MIG焊的不足.基于PID闭环控制,实现恒流恒压外特性输出,从而实现TIG-MIG电弧复合.研究了复合电弧的电弧特性、熔滴过渡形式及不同极性接法对焊缝的影响.结果表明,TIG焊电弧对MIG焊电弧具有良好的维弧作用.TIG-MIG焊电弧复合熔滴过渡过程,TIG焊电弧稳定燃烧,为了保持最小的能量消耗而作用于熔滴上,对熔滴具有加热作用.直流反接具有良好的阴极雾化清理作用.TIG-MIG焊电弧复合能够有效降低焊接飞溅,促进焊缝铺展及成形,实现高效化、优质化的焊接. | 关键词 | 电弧复合;熔滴过渡;焊缝成形;高效化焊接; | 焊接学报 | 2012 |  | 42 | 07 | 25 | 28
[5 empty] | 张生虎 | 哈尔滨工业大学
[5 empty] | 高洪明 | 哈尔滨工业大学
[5 empty] | 吴林 | 哈尔滨工业大学
[5 empty] | 许可望 | 海洋石油工程股份有限公司
[5 empty] | 刘永贞 | 海洋石油工程股份有限公司
848 |  |  | 基于DSP控制的超声金属焊接电源 | 中文 | 杨景卫 | 华南理工大学 | 为了进一步提高超声金属焊接的可靠性与稳定性,针对现有模拟超声焊接电源频率跟踪性能差、焊接过程振幅不可调的缺陷,文中提出了基于数字信号处理器(DSP)控制的超声电源方案.通过采集压电换能器两端电压、电流相位差,利用增量式PI控制算法实现了焊接过程的频率跟踪;采用脉冲宽度调节的方式实现了焊接过程超声振幅大小的调节.结果表明,采用数字控制的超声电源,实现了焊接过程振幅的连续可调;负载突变时,0.32 ms时间内可以实现频率跟踪过程. | 关键词 | 超声金属焊接电源;频率跟踪;压电换能器;增量式PI控制算法; | 焊接学报 | 2012 |  | 42 | 07 | 29 | 32
[5 empty] | 曹彪 | 华南理工大学
[5 empty] | 尹天罡 | 华南理工大学
849 |  |  | Cu+B复合钎料配比对Al2O3/TC4合金钎焊接头界面组织的影响 | 中文 | 杨敏旋 | 哈尔滨工业大学 | 分别以不同配比的铜和硼混合粉末作为钎料,在钎焊温度930℃,保温时间10 min条件下钎焊连接Al2O3与TC4合金,并结合SEM与EDS观察对钎焊接头的连接状况及组织结构进行分析.结果表明,Al2O3/TC4合金钎焊接头的界面组织为Al2O3/Ti3(Cu,Al)3O/Ti2Cu+Ti2(Cu,Al)/Ti+Ti2(Cu,Al)+Ti(Cu,Al)+AlCu2Ti+Ti2Cu/Ti2Cu+AlCu2Ti+TiB/Ti+Ti2Cu/TC4合金.钎焊过程中,复合钎料中的铜与TC4合金中的钛发生互扩散,在连接层与TC4合金界面形成不同成分的Cu-Ti化合物.硼与液相中的钛反应,在接头中原位生成TiB晶须,且主要分布在Ti2Cu和AlCu2Ti上.随TiB生成量的增加,Ti2(Cu,Al)生成量增加,并逐渐变得连续,同时向Al2O3侧移动. | 关键词 | Al2O3陶瓷;TC4合金;钎焊;界面组织;抗剪强度; | 焊接学报 | 2012 |  | 42 | 07 | 33 | 36
[5 empty] | 林铁松 | 哈尔滨工业大学
[5 empty] | 韩春 | 哈尔滨工业大学
[5 empty] | 何鹏 | 哈尔滨工业大学
[5 empty] | 魏红梅 | 哈尔滨工业大学
850 |  |  | 混流式转轮焊接工艺优化与局部压应力化的实现 | 中文 | 程广福 | 哈尔滨大电机研究所 | 焊接残余拉应力的存在是引起混流式转轮疲劳断裂的重要原因之一,焊接残余压应力的存在能够有效提高焊接结构的抗疲劳性能.采用数值模拟方法对混流式转轮焊接残余应力场进行了模拟,转轮出水边焊缝区域存在较高的残余拉应力,适当减小出水边焊段长度,可有效降低残余拉应力峰值.对转轮原有及优化焊接工艺下的焊接残余应力场进行了测试分析.结果表明,通过优化分段焊接工艺可以对转轮的残余应力场分布进行调控,叶片出水边焊缝区域的残余拉应力明显降低,并转化为压应力,实现了转轮易开裂区域焊接残余应力的局部压应力化,从而有效提高转轮的抗疲劳性能. | 关键词 | 混流式转轮;焊接工艺优化;残余应力;局部压应力化; | 焊接学报 | 2012 |  | 42 | 07 | 37 | 40
[5 empty] | 过洁 | 哈尔滨大电机研究所
[5 empty] | 姬书得 | 沈阳航空工业学院
[5 empty] | 方洪渊 | 哈尔滨工业大学
851 |  |  | Zn元素含量对AgCuZn钎料在TiC金属陶瓷表面润湿性的影响 | 中文 | 雷敏 | 哈尔滨工业大学 | 在AgCu共晶钎料中添加不同量的Zn元素熔炼成AgCuZn钎料,并在陶瓷表面进行润湿试验.结果表明,当Zn元素含量为25%(质量分数)时,钎料在陶瓷表面润湿角最小,为23.5°;从近钎料外表面到钎料/陶瓷界面,组织依次为(Cu,Ni)+Ag(s.s)+Cu(s.s)/Ag(s.s)+Cu(s.s)/(Cu,Ni)/Ag(s.s)+Cu(s.s)+TiC金属陶瓷/TiC金属陶瓷.随着钎料中Zn元素含量增加,钎料/TiC金属陶瓷界面处(Cu,Ni)固溶体形态由块状弥散分布变为层状分布;Zn元素在真空中挥发能促进界面元素的溶解和扩散,从而使固液界面张力减小、钎料表面张力增大,最终导致润湿角随着钎料中Zn元素含量增加而出现最小值. | 关键词 | 润湿性;TiC金属陶瓷;钎料;界面组织; | 焊接学报 | 2012 |  | 42 | 07 | 41 | 44
[5 empty] | 张丽霞 | 哈尔滨工业大学
[5 empty] | 李宏伟 | 哈尔滨工业大学
[5 empty] | 冯吉才 | 哈尔滨工业大学
852 |  |  | 基于OpenCV的移动焊接机器人视觉系统自主标定方法 | 中文 | 邓勇军 | 上海交通大学 | 标定工作是实现机器人视觉计算的前提.根据移动焊接机器人工作场合的特殊性,基于OpenCV,提出一套针对手眼双目视觉系统的自主标定方法.自动提取角点,自主筛选有效标定图像序列,由亚像素角点提取结果求取相机内参数,由同时刻获取的标定图像对估算双目间几何矩阵,由标定板面在摄像机坐标系下位姿矩阵改变量间接求取摄像机运动矩阵,用最小二乘法快速计算出手眼关系.标定试验结果表明,相对于传统的Matlab标定工具箱,该方法能够满足用于机器人焊接的视觉系统所需标定精度,同时因无人为参与可很大程度地提高移动焊接机器人的自主性. | 关键词 | 视觉传感;自主标定;移动机器人;焊接; | 焊接学报 | 2012 |  | 42 | 07 | 45 | 48
[5 empty] | 陈华斌 | 上海交通大学
[5 empty] | 林涛 | 上海交通大学
[5 empty] | 陈善本 | 上海交通大学
853 |  |  | 基于新型回火焊道的焊接残余应力评价 | 中文 | 张亦良 | 北京工业大学 | 某扩建工程为降低III类容器改建中的焊接残余应力,尝试采用新型回火焊道工艺.针对焊接工艺优化与评价问题,采用Q345钢焊接试板,对3种工艺(普通焊接及2种新型回火焊接)、2种模式(平板及T形板)的6块试板(600 mm×300 mm×30 mm)应用X射线法进行全面的测试与评价.结果表明,采用回火焊接工艺的1号及3号T形板在焊缝处的应力比普通焊接工艺试件分别降低46%及36%,回火焊接工艺使纵向应力降低,横向应力成为第一主应力;A面的残余应力高于B面25%以上.实际工程中为降低残余应力可去除焊缝余高. | 关键词 | 回火焊道;X射线;残余应力;工艺评定; | 焊接学报 | 2012 |  | 42 | 07 | 49
[5 empty] | 石显 | 北京工业大学
[5 empty] | 赵建平 | 南京工业大学
[5 empty] | 赵石雷 | 北京工业大学
854 |  |  | WLCSP器件结构优化模拟及无铅焊点可靠性 | 中文 | 张亮 | 江苏师范大学 | 构建WLCSP144器件四分之一模型,研究无铅焊点阵列的应力-应变响应.结果表明,焊点应力-应变大小和焊点的位置有密切关系,中心焊点的应力-应变最小,拐角焊点的应力-应变最大,应力和焊点位置的关系为σ(x,y)=1.78x+1.78y+0.33,焊点蠕变应变和焊点位置的关系为ε(x,y)=0.006x+0.006y+0.009.同时发现焊点可靠性与器件结构有明显关系,在结构中选择聚合物作为封装材料对应的焊点可靠性较低,应该选择与PCB线膨胀系数较为匹配的材料最为适宜.焊点阵列数(焊点间距相同)的增加会降低焊点的可靠性,这主要是和阵列拐角焊点与芯片中心的距离有明显的关系. | 关键词 | 无铅焊点;焊点阵列;线膨胀系数;芯片中心; | 焊接学报 | 2012 |  | 42 | 07 | 53 | 56
[5 empty] | 韩继光 | 江苏师范大学
[5 empty] | 郭永环 | 江苏师范大学
[5 empty] | 何成文 | 江苏师范大学
855 |  |  | Q390钢焊接CCT曲线的测定 | 中文 | 赵勇桃 | 内蒙古科技大学 | 模拟Q390钢焊接工况,利用热膨胀法通过Gleeble1500热模拟机测定Q390钢的连续冷却转变曲线(CCT曲线).采用光学显微镜、扫描电镜对不同冷却速度下的试样进行显微组织观察及分析,通过对Q390钢连续冷却特性的分析和比较得出Q390钢的SH-CCT曲线.结果表明,SH-CCT曲线分为3个区域,高温区的铁素体+珠光体转变区,中温区内的贝氏体转变区,低温区的马氏体转变区.在0.015～0.1℃/s的冷却速度范围内获得铁素体+珠光体+粒状贝氏体的整合组织;在0.5～1℃/s冷却速度范围内有大量的粒状贝氏体组织生成;当冷却速度大于25℃/s时,有马氏体与残余奥氏体整合组织生成. | 关键词 | Q390钢;热模拟;焊接CCT曲线; | 焊接学报 | 2012 |  | 42 | 07 | 57 | 60
[5 empty] | 董俊慧 | 内蒙古工业大学
[5 empty] | 麻永林 | 内蒙古科技大学
[5 empty] | 周军伟 | 包头钢铁集团炼钢厂
856 |  |  | 开放式管道插接专用焊接机器人控制系统 | 中文 | 任福深 | 东北石油大学 | 针对管道插接形成的空间相贯线焊缝,开发了一套基于PC+PMAC模式的开放式焊接机器人控制系统.提出以焊缝位姿信息为基准的焊枪轨迹控制、焊枪姿态控制和焊接工艺参数控制的三位一体逻辑控制模式,实现了真正意义上的焊接机器人运动与焊接电源参数的集成化控制.提出连续参数控制和规划参数控制两种控制方法,建立了分层递阶结构的控制系统软件,实现了焊接过程的状态检测.结果表明,该控制系统适应性强,系统运行平稳可靠,能够很好的完成空间相贯线的焊接任务. | 关键词 | 焊接机器人;相贯线焊缝;三位一体;连续参数控制;规划参数控制; | 焊接学报 | 2012 |  | 42 | 07 | 61 | 64
[5 empty] | 陈树君 | 北京工业大学
[5 empty] | 高胜 | 东北石油大学
[5 empty] | 常玉连 | 东北石油大学
[5 empty] | 刘彩玉 | 东北石油大学
857 |  |  | 铜基钎料焊接金刚石的界面结构与强度 | 中文 | 关砚聪 | 哈尔滨理工大学 | 选用Cu-Sn-Ti活性钎料在钢基体上焊接金刚石磨粒,研究钎料合金与金刚石焊接界面的组织形貌与物相组成,分析不同钎焊温度对焊接界面结构及结合强度的影响.结果表明,钎料合金元素与金刚石在钎焊过程中发生化学反应,生成化合物TiC,CuTi和CuSn等,实现了铜基钎料、金刚石颗粒与钢基体之间的化学冶金结合.当钎焊温度为880～930℃时,均可获得连接良好的钎焊接头;钎焊温度900℃时,焊接界面形成的化合物层均匀连续且界面致密,此时在相同磨削条件下,钎焊金刚石试件的磨损失重很小,达到了焊接界面的强力结合. | 关键词 | 金刚石磨粒;焊接;铜基钎料;界面结构;结合强度; | 焊接学报 | 2012 |  | 42 | 07 | 65 | 68
[5 empty] | 郑敏利 | 哈尔滨理工大学
[5 empty] | 姚德明 | 哈尔滨理工大学
858 |  |  | Pr元素对Sn-Zn-Ga钎料锡须生长的影响 | 中文 | 陈澄 | 南京航空航天大学 | 研究了锡须生长与稀土含量之间的关联性,对影响锡须生长的相关因素进行了初步分析,着重研究时效时间与冷却速率对锡须生长的影响规律,并对块状钎料合金表面锡须形成的生长机制进行了初步探讨.结果表明,当Sn-Zn-Ga-xPr钎料中镨的添加量达到0.7%(质量分数)时,钎料表面在室温时效12 h后会生长出锡须.随着时效时间的延长,Sn-Zn-Ga-0.7Pr钎料锡须长度增长,且在时效时间45 d左右达到电子元器件失效的临界值.此外研究发现不同冷却速率对锡须的生长有很大差异,对Sn-Zn-Ga-xPr钎料锡须生长机制进行了初步的理论分析. | 关键词 | 无铅钎料;锡须;稀土元素;影响因素;生长机制; | 焊接学报 | 2012 |  | 42 | 07 | 69 | 72
[5 empty] | 薛松柏 | 南京航空航天大学
[5 empty] | 杨晶秋 | 哈尔滨焊接研究所
[5 empty] | 叶焕 | 南京航空航天大学
[5 empty] | 李阳 | 南京航空航天大学
859 |  |  | AZ91D镁合金真空电子束深熔焊接熔池气泡流数值模拟 | 中文 | 叶宏 | 重庆理工大学 | 针对AZ91D镁合金焊接熔池的气—液两相流系统,在质量守恒和动量守恒的基础上,建立了真空电子束焊接熔池二维气泡流数学模型,模拟计算了熔池中的气相分布、气泡流流动现象,分析了对空腔型缺陷形成、分布的实际影响.结果表明,完全穿透型焊缝熔池中的气体逸出可能性大大高于非穿透型焊缝,使其出现空腔型缺陷的几率在一定程度上低于非穿透型焊缝.典型空腔型缺陷的形成过程与电子束焊特有的深熔焊缝熔池中气泡流的流型及其流动特征有密切关系.较高的液相对流速度更有利于熔池中气体的逸出,从而使焊缝最终的含气率较低. | 关键词 | 数值模拟;真空电子束焊;气泡流;空腔型缺陷; | 焊接学报 | 2012 |  | 42 | 07 | 73 | 76
[5 empty] | 罗怡 | 重庆理工大学
[5 empty] | 余耀华 | 四川大西洋焊接材料股份有限公司
860 |  |  | 2219铝合金FSW-VPPA交叉焊缝组织与力学性能 | 中文 | 张海 | 南京航空航天大学 | 采用搅拌摩擦焊(FSW)和变极性等离子弧焊(VPPA),在2219铝合金6 mm板上沿着相互垂直的方向施焊以形成FSW-VPPA交叉焊缝.对交叉焊缝的组织形貌进行了观察分析,并对交叉焊缝和单一VPPA焊缝的拉伸力学性能及断口形貌进行了对比研究.结果表明,交叉焊缝微观组织呈现不对称、不均匀的特征,其焊缝区组织主要由α-Al基体和(α-Al+CuAl2)共晶组成,熔合区以及近熔合区的热影响区易于出现聚集性气孔;熔合区附近气孔发生率增加导致交叉接头抗拉强度及断后伸长率明显下降. | 关键词 | 搅拌摩擦焊;变极性等离子弧焊;交叉焊缝;显微组织;抗拉强度; | 焊接学报 | 2012 |  | 42 | 07 | 77 | 80
[5 empty] | 封小松 | 上海航天设备制造总厂
[5 empty] | 刘仁培 | 南京航空航天大学
861 |  |  | 波控CO2短路过渡焊电流信号的近似熵分析 | 中文 | 徐文豪 | 天津大学 | 为了评定波控CO2短路过渡焊的稳定性,将非线性参量近似熵理论引入到研究中.利用近似熵对波控CO2短路过渡焊电弧的电流信号进行特征分析.通过对不同的焊接参数下的电流近似熵比较,表明不同工艺参数下,近似熵明显不同,其可作为焊接过程稳定性的评判标准,近似熵越小、方差越小,焊接过程就越稳定.结果表明,近似熵分析在表征信号的复杂性方面有明显的效果,从而为波控CO2短路过渡稳定性分析提供了一种很有效的方法. | 关键词 | 波形控制;二氧化碳短路过渡焊;电流信号;近似熵; | 焊接学报 | 2012 |  | 42 | 07 | 81 | 84
[5 empty] | 杨立军 | 天津大学
[5 empty] | 毕超 | 天津大学
[5 empty] | 张广开 | 天津大学
862 |  |  | 回流焊冷却过程中PBGA焊点力学行为分析 | 中文 | 魏鹤琳 | 北京化工大学 | 以热弹塑性理论为基础,建立球栅阵列PBGA焊点在回流焊工艺中焊接应力的有限元模型,利用ANSYS的热结构耦合功能,采用生死单元法对Sn-Ag-Cu焊点回流焊的冷却过程进行数值模拟分析.焊点冷却结晶后的初始阶段,等效应力随温度的降低快速增加,当焊点的温度逐渐降低至室温时,等效应力为最大.结果表明,在回流焊接工艺中,PBGA焊点的裂纹极可能发生在焊料冷却结晶后的初始阶段,在焊点高应力集中区首先开裂,并在应力的作用下沿界面逐渐扩展.对焊料凝固初期冷却速率的控制是减少焊接裂纹产生的有效方法. | 关键词 | 力学行为;焊点;回流焊接;裂纹;热疲劳; | 焊接学报 | 2012 |  | 42 | 07 | 85 | 88
[5 empty] | 王奎升 | 北京化工大学
863 |  |  | 激光焊接头超塑变形组织表征 | 中文 | 程东海 | 南昌航空大学 | 采用高温拉伸研究激光焊接头超塑性变形行为,分析了焊缝及热影响区在超塑性变形过程中的显微组织演变规律,并提出采用等轴化系数来表征焊缝组织的等轴化进程,采用平均晶粒尺寸来表征热影响区组织的转变程度.结果表明,随着变形的进行,等轴化系数逐渐升高;在相同变形量时,变形温度升高或初始应变速率降低均有利于等轴化系数上升,促进焊缝超塑性变形的进行.随着变形的进行,热影响区平均晶粒尺寸逐渐升高;在相同变形量时,变形温度升高或初始应变速率降低均有利于平均晶粒尺寸上升,促进焊缝超塑性变形的进行. | 关键词 | 组织演变;激光焊;超塑性; | 焊接学报 | 2012 |  | 42 | 07 | 89 | 92
[5 empty] | 黄继华 | 北京科技大学
[5 empty] | 陈益平 | 南昌航空大学
[5 empty] | 胡德安 | 南昌航空大学
864 |  |  | 镁铝异种金属搅拌摩擦焊搭接接头组织与性能分析 | 中文 | 陈影 | 大连交通大学 | 采用搅拌摩擦焊技术对异种金属铝合金5083和镁合金AZ31进行了搭接焊试验.对接头的力学性能、组织形貌及断口形貌进行了观察和分析.结果表明,在铝板置于上层、搅拌针长度小于铝板板厚的情况下,使用合适的工艺参数,这两种轻合金可以获得抗剪性能良好、界面结合紧密、无缺陷的搭接接头,从而使镁板和铝板通过由一定金属间化合物组成的界面区过渡层形成了良好的连接;接头都断裂于界面结合处,铝侧是由塑性撕裂导致的"小坑"组成,而镁侧主要为河流状花样;在界面中心区出现了明显的硬度升高现象. | 关键词 | 搅拌摩擦焊;镁合金;铝合金;过渡层; | 焊接学报 | 2012 |  | 42 | 07 | 93 | 96
[5 empty] | 付宁宁 | 大连交通大学
[5 empty] | 沈长斌 | 大连交通大学
[5 empty] | 葛继平 | 大连交通大学
865 |  |  | 包覆钎料铝-钢螺柱焊接头组织及性能 | 中文 | 葛佳棋 | 南京理工大学 | 采用包覆钎料感应加热方法,以AlSi钎料作为焊缝填充金属,对Q235钢螺柱和6061铝合金进行钎焊.利用光学显微镜、扫描电镜、能谱分析等表征方法,对接头的组织、成分和相组成等进行了分析.结果表明,AlSi钎料与铝母材反应充分,Si元素扩散至铝母材形成针叶状的共晶组织,焊缝近钢侧生成一条狭窄连续的Fe-Al金属间化合物,并沿垂直于铝基体的方向生成出胞状晶,金属间化合物层由Fe2Al5和FeAl3的混合相组织组成.力学性能测试表明,接头的抗剪强度最大为65 MPa,近钢侧金属间化合物的显微硬度值较高,接头断裂在金属间化合物区域,属于延性断裂. | 关键词 | 感应加热钎焊;异种金属焊接;微观组织;金属间化合物; | 焊接学报 | 2012 |  | 42 | 07 | 97 | 100
[5 empty] | 蒋勇 | 南京理工大学
[5 empty] | 王克鸿 | 南京理工大学
866 |  |  | 激光胶接复合点焊工艺特性 | 中文 | 王铭茂 | 哈尔滨工业大学 | 分析激光胶接复合点焊工艺的稳定性,研究不同性能胶层的气体排出方式,解决激光胶接点焊工艺的焊接缺陷.结果表明,胶焊工艺的关键在于给胶层分解产生的气体合适的排气方式,胶层粘度越大,板间隙排气越困难,胶焊稳定性越差.对于低粘度的胶层,可以采用缓升激光脉冲工艺实现可靠连接;对于大粘度的胶层,采用尖峰激光脉冲加填丝的工艺才能实现可靠连接.这些焊接工艺能够解决不同粘度胶粘剂的胶焊工艺缺陷,扩大激光胶接复合点焊技术的应用范围. | 关键词 | 激光胶接复合点焊;胶层;粘度;飞溅;脉冲; | 焊接学报 | 2012 |  | 42 | 07 | 101 | 104
[5 empty] | 陶汪 | 哈尔滨工业大学
[5 empty] | 马轶男 | 哈尔滨工业大学
[5 empty] | 陈彦宾 | 哈尔滨工业大学
[5 empty] | 王扬 | 哈尔滨工业大学
867 |  |  | 异质钛合金线性摩擦焊接头微观组织 | 中文 | 郎波 | 北京航空工程制造研究所 | 为了探明TC11与TC17异质钛合金线性摩擦焊接头微观组织形成机制,采用光学显微镜和扫描电镜研究接头不同区域的微观组织.结果表明,线性摩擦焊接头由TC11一侧的热力影响区(TMAZ)、TC11一侧的焊缝区、TC17一侧的焊缝区和TC17一侧的TMAZ所组成.在TMAZ未发现有动态再结晶发生,而材料的相变与变形是同时进行的.在焊缝区内发生了动态再结晶过程,摩擦停止后在摩擦界面上形成初生β共生晶粒.在振幅为3 mm、频率为40 Hz、摩擦压力为66.7 MPa条件下,随着摩擦时间的延长,初生β相动态再结晶晶粒尺寸和α相片层宽度增加. | 关键词 | 钛合金;线性摩擦焊;微观组织; | 焊接学报 | 2012 |  | 42 | 07 | 105 | 108
[5 empty] | 张田仓 | 北京航空工程制造研究所
[5 empty] | 陶军 | 北京航空工程制造研究所
[5 empty] | 郭德伦 | 北京航空工程制造研究所
868 |  |  | 基于B样条曲线的X射线图像焊缝缺陷分割与提取 | 中文 | 梁硼 | 南京航空航天大学 | 针对大部分X射线数字图像低对比度、背景起伏大以及纹理复杂的问题,在X射线数字焊缝图像预处理之后,采用B样条曲线对列灰度曲线进行拟合,获得光滑而且顺畅的曲线.在此基础上进一步提取曲线的极值点,并通过定义的波动阈值以及边界阈值进行两次极值点集合的修正.最后利用数学形态学及中值滤波对缺陷的形状和大小进行了修正.结果表明,该技术有效地解决了X射线图像由于焊缝纹理复杂导致缺陷提取困难的问题,有利于实现X射线图像焊接缺陷的自动提取. | 关键词 | 样条曲线;焊接缺陷;图像处理; | 焊接学报 | 2012 |  | 42 | 07 | 109 | 112
[5 empty] | 魏艳红 | 南京航空航天大学
[5 empty] | 占小红 | 南京航空航天大学
869 |  |  | 高铬铸钢激光熔覆NiAl涂层高温冲蚀性能 | 中文 | 韩彬 | 中国石油大学(华东) | 在高铬铸钢表面采用激光熔覆技术制备NiAl金属间化合物涂层,以提高电站锅炉高铬铸钢燃烧器喷嘴耐高温冲蚀性能.采用电子探针及高温冲蚀设备研究其组织及高温冲蚀性能.结果表明,高铬铸钢激光熔覆NiAl涂层成形良好,与基体呈冶金结合,涂层由NiAl金属间化合物和γ-(FeNi)固溶体组成.熔覆层硬度达到450 HV0.2以上,且过渡较为平缓.激光熔覆NiAl涂层的耐高温冲蚀磨损性能较高铬铸钢基体明显提高,冲蚀磨损机制为脆性剥落. | 关键词 | 高铬铸钢;激光熔覆;NiAl涂层;高温冲蚀性能; | 焊接学报 | 2012 |  | 42 | 08 | 1 | 4
[5 empty] | 李美艳 | 中国石油大学(华东)
[5 empty] | 王勇 | 中国石油大学(华东)
870 |  |  | 等离子喷涂和激光熔覆热障涂层隔热性能比较 | 中文 | 王东生 | 南京航空航天大学 | 采用多种方法制备不同类型的Al2O3-13%TiO2热障涂层,即等离子喷涂常规涂层、纳米结构涂层及激光熔覆纳米结构涂层.在分析三类涂层微观组织的基础上,对其隔热性能进行了比较.结果表明,即等离子喷涂常规陶瓷涂层呈典型的层状堆积特征,纳米结构涂层都为特殊的两相结构,其中部分熔化区由类似的残留纳米粒子组成,等离子喷涂纳米结构涂层的完全熔化区为片层状结构,而相应的激光熔覆涂层的完全熔化区则为细小等轴晶.在相同条件下,等离子喷涂纳米结构热障涂层具有最好的隔热性能,而激光熔覆纳米结构涂层的隔热性能要好于等离子喷涂常规涂层. | 关键词 | 等离子喷涂;激光熔覆;热障涂层;隔热性能; | 焊接学报 | 2012 |  | 42 | 08 | 5 | 8
[5 empty] | 田宗军 | 南京航空航天大学
[5 empty] | 张少伍 | 铜陵学院
[5 empty] | 屈光 | 铜陵学院
[5 empty] | 沈理达 | 南京航空航天大学
[5 empty] | 黄因慧 | 南京航空航天大学
871 |  |  | 镍箔中间层对不锈钢/铝合金激光深熔焊的影响 | 中文 | 陈树海 | 北京科技大学 | 以不锈钢201和铝合金5052作为试验材料,添加镍箔作为中间层,配合钢上铝下的搭接接头形式,采用激光深熔焊方法进行了焊接试验,分析了热输入对焊缝成形的影响以及添加镍箔后接头力学性能与不锈钢/铝合金焊接性的变化,并提出了焊缝下凹深宽比r以表征焊缝对应力集中的敏感程度.结果表明,热输入升高会导致焊接过程中飞溅增加,焊缝宽度与下凹程度增大,熔穿深度升高;不锈钢焊缝金属嵌入到铝合金内的熔穿深度对焊缝的力学性能有着重要的影响;镍中间层的添加有效地改善了接头力学性能,扩大了可用的工艺参数范围. | 关键词 | 激光深熔焊;不锈钢;铝合金;镍箔; | 焊接学报 | 2012 |  | 42 | 08 | 9 | 12
[5 empty] | 黄继华 | 北京科技大学
[5 empty] | 杨冬冬 | 北京科技大学
[5 empty] | 马柯 | 北京科技大学
[5 empty] | 张华 | 北京科技大学
872 |  |  | 基于ACFM技术的焊缝跟踪传感器空间磁场建模 | 中文 | 洪波 | 湘潭大学 | 针对窄间隙I形坡口对接焊缝因其结构特殊性而缺乏直接有效的跟踪方法这一难题,设计了一种基于交流电磁场检测(ACFM)技术的新型焊缝跟踪传感器.建立了传感器焊缝表面感应电流的三维空间简化磁场模型,推导出了空间磁场磁感应强度计算解析式,利用MATLAB软件分析了三维方向的磁感应强度分布规律,重点分析工件焊缝引起的磁场畸变信号与焊缝位置之间的内在联系,采用近似二次多项式曲线拟合表征垂直焊缝方向磁感应强度Bz与焊缝左右偏离距离两者的数学关系,提出了一种新的焊缝偏差检测方法,为I形对接坡口焊缝自动跟踪系统的设计提供理论依据. | 关键词 | 窄间隙I形坡口;交流电磁场检测;焊缝跟踪传感器;磁场建模; | 焊接学报 | 2012 |  | 42 | 08 | 13 | 16
[5 empty] | 汤迪铭 | 湘潭大学
[5 empty] | 李湘文 | 湘潭大学
[5 empty] | 洪宇翔 | 湘潭大学
873 |  |  | 三维封装芯片键合IMC焊点应力分析及结构优化 | 中文 | 田艳红 | 哈尔滨工业大学 | 利用ANSYS有限元软件对三维封装芯片键合过程中金属间化合物焊点及芯片的应力分布情况进行模拟,并对三维封装的结构进行了优化设计.结果表明,铜柱及焊点的第一主应力最大点出现在底层外部边缘拐角处,芯片应力最大点出现在通孔内表面;以焊点的最大应力作为响应设计正交试验,来模拟封装结构参数对焊点残余应力的影响,采用3因素3水平的正交试验,选择填充树脂的厚度、芯片厚度和填充树脂的硬度3个影响封装体内部残余应力的主要因素作为封装结构参数.填充树脂的厚度对焊点应力的影响最大,影响适中的是芯片厚度,最弱的是填充树脂的硬度. | 关键词 | 三维封装;金属间化合物焊点;有限元模拟;优化参数; | 焊接学报 | 2012 |  | 42 | 08 | 17 | 20
[5 empty] | 王宁 | 哈尔滨工业大学
[5 empty] | 杨东升 | 哈尔滨工业大学
[5 empty] | 王春青 | 哈尔滨工业大学
874 |  |  | 具有自主定位功能的水轮机叶片坑内修焊机器人 | 中文 | 马献德 | 清华大学 | 以实现大型水电站机坑内的相对封闭环境下、具有复杂曲面形貌的水轮机叶片自主修焊作业为目标,研制了具有自主定位功能的移动式修焊机器人.该机器人由间隙吸附式移动平台、多自由度作业臂和多功能作业单元组成,既能可靠吸附又能灵活运动于叶片表面,完成全位置焊接、气刨、磨削作业.构建了自主定位硬件平台,采用倾角传感单元修正惯导法获取机器人姿态信息,采用叶片表面几何特征修正平面航迹法获取机器人位置信息.结果表明,姿态定位误差约为0.5°,位置定位误差约为35 mm,满足叶片修焊作业对机器人系统定位精度的要求. | 关键词 | 水轮机叶片;修焊;移动机器人;自主定位;几何修正; | 焊接学报 | 2012 |  | 42 | 08 | 21 | 24
[5 empty] | 陈强 | 清华大学
[5 empty] | 孙振国 | 清华大学
[5 empty] | 张文增 | 清华大学
875 |  |  | 激光原位合成TiB2-TiC颗粒增强铁基涂层 | 中文 | 王新洪 | 山东大学 | 采用B4C,TiO2,石墨以及铁基粉末为激光熔覆材料,利用激光多道搭接熔覆技术在碳钢基体上制备TiB2-TiC颗粒增强铁基复合涂层.利用XRD,SEM对涂层的相结构和显微组织进行了研究.采用显微硬度计和滑动磨损试验机分别测试了涂层的硬度和耐磨性能.结果表明,激光熔覆过程B4C,TiO2和石墨反应生成了TiB2和TiC颗粒,并均匀分布在基体中.随着激光功率密度增加,涂层中TiC含量减少,甚至出现FeB脆性相.TiB2-TiC颗粒增强的涂层其硬度和耐磨性能优于基材45钢. | 关键词 | TiB2-TiC颗粒;激光熔覆;显微组织;耐磨性能; | 焊接学报 | 2012 |  | 42 | 08 | 25 | 28
[5 empty] | 邹增大 | 山东大学
[5 empty] | 曲仕尧 | 山东大学
876 |  |  | 球铁光纤激光-MIG复合焊接头的裂纹倾向与力学性能 | 中文 | 郑世卿 | 清华大学 | 以308L不锈钢焊丝作为填充材料,采用光纤激光-MIG电弧复合焊在5 mm厚的球墨铸铁上进行焊接,重点关注了工艺参数对裂纹倾向的影响,获得了成形良好且无裂纹的焊接接头.结果表明,随着激光功率的减小和电弧电流的增加,接头熔合比减小,裂纹倾向降低.接头显微硬度和组织的分析结果表明,由熔合比带来的碳含量变化是影响裂纹倾向的直接原因.在厚度10 mm的球墨铸铁试件上开X形坡口进行多层多道焊,所得焊接接头的强度和断后伸长率分别为母材的73%和20%,接头断裂机制为脆性断裂,半熔化区的莱氏体是造成断裂的原因. | 关键词 | 激光电弧复合焊;球墨铸铁;半熔化区组织;裂纹;力学性能; | 焊接学报 | 2012 |  | 42 | 08 | 29 | 32
[5 empty] | 温鹏 | 清华大学
[5 empty] | 单际国 | 清华大学
877 |  |  | 热暴露对Ti-24Al-15Nb-1.5Mo/TC11焊接界面显微硬度和元素分布的影响 | 中文 | 秦春 | 西北工业大学 | 通过550℃,50 h热暴露试验研究了Ti-24Al-15Nb-1.5Mo/TC11焊接界面显微硬度和元素分布的变化规律.结果表明,梯度热处理后Ti-24Al-15Nb-1.5Mo合金基体组织的显微硬度高于双重热处理.梯度热处理条件下,变形30%试样在热暴露期间由于焊缝组织中细针状α相数量的减少,造成显微硬度升高;而在Ti-24Al-15Nb-1.5Mo合金侧由于晶格畸变能的释放,造成显微硬度的降低.而变形量40%,50%+梯度热处理试样焊缝组织在热暴露期间继续分解、长大,造成显微硬度的降低.热暴露过程中,焊缝界面处的元素继续扩散;Nb元素在焊缝区域中的含量明显增加,增加了晶格畸变,也是引起显微硬度升高的原因之一. | 关键词 | 双合金;显微硬度;元素扩散; | 焊接学报 | 2012 |  | 42 | 08 | 33 | 36
[5 empty] | 姚泽坤 | 西北工业大学
[5 empty] | 周伟 | 西北工业大学
[5 empty] | 郭鸿镇 | 西北工业大学
[5 empty] | 曹京霞 | 北京航空材料研究院
878 |  |  | 弹性阶段低匹配对接接头三点弯曲余高形状设计 | 中文 | 王佳杰 | 哈尔滨工业大学 | 弹性阶段以提高低匹配接头弯曲承载能力为目标,基于材料力学方法针对三点弯曲时低匹配对接接头的余高形状设计,提出了等弯曲承载能力(EBLCC)的设计思想、判据及实现条件,并给出了三点弯曲接头余高形状设计方案,同时对理论分析结果进行了有限元验证.结果表明,理论计算余高形状为抛物线形,有限元结果与理论分析基本吻合,EBLCC设计使峰值应力从低匹配接头承载薄弱的焊缝区转移到近焊趾的母材部位,从而提高了低强焊缝的弯曲承载与抵抗弯曲变形能力.余高双侧对称圆弧型可以替代抛物线型.这种设计方法对高强钢低匹配对接接头设计及应用具有参考和指导意义. | 关键词 | 高强钢;低匹配对接接头;等弯曲承载能力;余高形状设计;有限元验证; | 焊接学报 | 2012 |  | 42 | 08 | 37 | 40
[5 empty] | 董志波 | 哈尔滨工业大学
[5 empty] | 刘雪松 | 哈尔滨工业大学
[5 empty] | 方洪渊 | 哈尔滨工业大学
[5 empty] | 刚铁 | 哈尔滨工业大学
879 |  |  | 管道MIG焊双通道电弧声信号采集与特征分析 | 中文 | 刘立君 | 哈尔滨理工大学 | 对管道MIG焊双通道信号采集和特征分析做了初步研究.因管道其内部是一个相对狭小密闭的空间,回声的干扰相对较大,经过对采集的双通道电弧声信号进行ICA信号分离,对分离后的信号做小波降噪处理,信噪比得到明显提高.对降噪后的信号从时域、频域和时频域角度,综合分析管内和管外电弧声信号与焊缝熔透状态之间的内在相关性,发现电弧声信号能量及其频谱特性与熔透状态高度相关,焊接过程中信号能量幅值随熔透增大而增大,为后续利用电弧声信号来控制焊接质量提供了基础. | 关键词 | 管道MIG焊;电弧声;独立分量分析;小波变换;焊缝熔透; | 焊接学报 | 2012 |  | 42 | 08 | 41 | 44
[5 empty] | 周滨涛 | 哈尔滨理工大学
[5 empty] | 戴鸿滨 | 哈尔滨理工大学
[5 empty] | 毕淑娟 | 哈尔滨理工大学
[5 empty] | 兰虎 | 哈尔滨理工大学
[5 empty] | 张华军 | 哈尔滨理工大学
880 |  |  | 基于FEM的高速列车地板结构焊接顺序优化 | 中文 | 王苹 | 哈尔滨工业大学 | 借助非线性有限元软件MSC.Marc,模拟了高速列车铝合金挤压型材地板结构在现行工艺条件下的焊接变形.为提高计算精度,采用移动的双椭球热源模型模拟MIG焊接过程,母材6N01和焊丝ER5356两种材料随温度变化的热物理性能参量.结果表明,采用7块铝合金挤压型材拼焊的高速列车地板结构,焊后地板结构在各焊缝位置上沿厚度方向上(y向)产生正V形的角变形,地板结构纵向中心横截面上最大挠曲变形为14.86 mm.在此工作基础上提出由外侧向中心侧对称焊接地板结构的优化方案,焊后变形规律与现行工艺一致,但是横向挠曲变形量仅为现行工艺条件下的78.6%.对于大型复杂构件,可以利用结构自身重力的作用控制焊接变形. | 关键词 | 高速列车地板;铝合金挤压型材;控制变形;焊接顺序; | 焊接学报 | 2012 |  | 42 | 08 | 45 | 48
[5 empty] | 王强 | 哈尔滨工业大学
[5 empty] | 刘雪松 | 哈尔滨工业大学
[5 empty] | 方洪渊 | 哈尔滨工业大学
881 |  |  | Zr-Ti复合微合金化高强高韧结构钢的焊接性 | 中文 | 卢伟煜 | 武汉科技大学 | 通过热模拟试验建立了F550钢板的焊接热影响区连续冷却转变曲线,研究了焊接热影响区组织转变与性能变化规律.结果表明,钢板经过Zr-Ti复合脱氧处理后,在钢中形成了许多可以在焊接过程中钉扎焊接粗晶区奥氏体晶界的细小弥散Zr-Ti复合氧化物粒子,同时采用低碳设计,并进行镍、铬、铜、钼的适量合金化,所以在较大焊接热输入范围内(25～100 kJ/cm)可以获得优良强韧性的贝氏体组织,M-A组元细小呈弥散分布.50 kJ/cm的实际埋弧焊接粗晶区V形冲击韧性结果表明,该钢焊接粗晶区在-60℃下具有良好的低温冲击韧性. | 关键词 | Zr-Ti复合微合金化;SH-CCT曲线;焊接性能;低温冲击韧性;埋弧焊; | 焊接学报 | 2012 |  | 42 | 08 | 49 | 52
[5 empty] | 吴开明 | 武汉科技大学
[5 empty] | 王红鸿 | 武汉科技大学
[5 empty] | 雷玄威 | 武汉科技大学
[5 empty] | 尹雨群 | 南京钢铁集团有限公司
[5 empty] | 姚永宽 | 南京钢铁集团有限公司
[5 empty] | 王道远 | 南京钢铁集团有限公司
882 |  |  | 工艺参数对Al2O3/TC4合金接头界面组织及力学性能的影响 | 中文 | 杨敏旋 | 哈尔滨工业大学 | 采用Cu+B钎料分别在钎焊温度890～970℃,保温时间为10 min;钎焊温度为930℃,保温时间0～30 min条件下,钎焊Al2O3陶瓷与TC4合金.利用SEM,EDS和压剪试验研究接头界面组织及力学性能.结果表明,随钎焊温度升高或保温时间的延长,Ti4(Cu,Al)2O层增厚,紧邻其侧生成连续并增厚的Ti2(Cu,Al),Ti2(Cu,Al)含量增加;Ti+Ti2(Cu,Al)含量增加,尺寸变大,分布范围逐渐变宽并向TC4合金侧迁移,TC4合金侧过共析组织区变宽.钎焊温度低于950℃时,TiB晶须主要分布在Ti2Cu晶界处的AlCu2Ti上;当钎焊温度高于950℃时,AlCu2Ti相逐渐消失,TiB晶须主要分布于Ti2Cu上.当保温时间为10 min,钎焊温度为950℃时,接头最大强度为96 MPa;而当钎焊温度为930℃,保温时间为20 min时,接头最大强度为83 MPa. | 关键词 | Al2O3陶瓷;TC4合金;钎焊参数;界面组织;抗剪强度; | 焊接学报 | 2012 |  | 42 | 08 | 53 | 56
[5 empty] | 林铁松 | 哈尔滨工业大学
[5 empty] | 韩春 | 哈尔滨工业大学
[5 empty] | 何鹏 | 哈尔滨工业大学
[5 empty] | 魏红梅 | 哈尔滨工业大学
883 |  |  | 高铬铸铁芯焊条堆焊层组织分析 | 中文 | 徐锦锋 | 西安理工大学 | 基于焊芯过渡合金元素的技术思路,研制了高铬合金铸铁同质堆焊焊条.分析了不同药皮堆焊焊条的堆焊层组织及性能,定量表征了合金元素的过渡系数.结果表明,通过焊芯过渡合金元素的高铬合金铸铁堆焊焊条可获得组织和性能均匀的堆焊层.合金过渡系数高于85%.碱性药皮堆焊焊条堆焊层为亚共晶成分高铬合金铸铁,组织由奥氏体γ+马氏体M+碳化物Cr7C3组成.堆焊层硬度为44.5～56.5 HRC.碱性石墨化型药皮堆焊焊条堆焊层组织由初生碳化物Cr7C3+马氏体M+碳化物Fe7C3+少量石墨G组成,堆焊层硬度可达59～67 HRC. | 关键词 | 高铬合金铸铁;堆焊焊条;合金过渡系数;堆焊层组织; | 焊接学报 | 2012 |  | 42 | 08 | 57 | 59
[5 empty] | 唐桢 | 西安理工大学
[5 empty] | 任永明 | 西安理工大学
[5 empty] | 翟秋亚 | 西安理工大学
884 |  |  | 高速列车6005A铝合金型材焊接热裂纹分析 | 中文 | 张健 | 中国机械科学研究院哈尔滨焊接研究所 | 利用热塑性试验研究了6005A铝合金的热裂纹敏感性,分析了激光-MIG复合热源焊接6005A铝合金型材的焊接热裂纹问题.热塑性试验结果表明,6005A铝合金的脆性温度区间为550～640℃,具有较高的热裂纹敏感性.利用激光-MIG复合焊,采用I形坡口,可以在4.5 m/min的焊接速度下实现6005A铝合金型材的高速焊接.获得的复合焊缝背面局部区域出现垂直于焊缝的热裂纹.热裂纹产生的原因是由更改坡口后致使焊缝金属中母材的稀释率增大引起的,采用适当角度的V形坡口可以消除激光-MIG复合焊中的热裂纹. | 关键词 | 铝合金型材;脆性温度区间;热裂纹;激光;复合热源; | 焊接学报 | 2012 |  | 42 | 08 | 60 | 64
[5 empty] | 雷振 | 中国机械科学研究院哈尔滨焊接研究所
[5 empty] | 王旭友 | 中国机械科学研究院哈尔滨焊接研究所
885 |  |  | 层间温度对690MPa级HSLA钢熔敷金属裂纹扩展功的影响 | 中文 | 王爱华 | 钢铁研究总院 | 对层间温度分别在80,200℃的690 MPa级HSLA钢熔敷金属进行了示波冲击试验,通过金相显微镜(OM)、扫描电子显微镜(SEM)和电子背散射衍射(EBSD)分析手段,并结合载荷—位移曲线,对阻碍裂纹扩展的因素进行了探讨.结果表明,层间温度为80,200℃时,冲击吸收功分别为103.9,63.2 J,裂纹形成功和扩展功分别相差6.7,34 J.扩展功不同是造成冲击吸收功差异的主要原因.对裂纹扩展阶段研究表明,层间温度为80,200℃时,纤维区扩展的最大距离分别为1.68,0.6 mm;二者晶状区断口都以准解理为主,但在层间温度为80℃时,除准解理外还发现了韧窝带,说明裂纹在层间温度为80℃的熔敷金属中扩展的阻碍较大.导致扩展功不同的主要因素是大角度晶界的数量和晶界位相差在55°～60°之间比例的不同. | 关键词 | 层间温度;冲击吸收功;裂纹扩展功;大角度晶界; | 焊接学报 | 2012 |  | 42 | 08 | 65 | 68
[5 empty] | 彭云 | 中国钢铁研究总院
[5 empty] | 肖红军 | 中国钢铁研究总院
[5 empty] | 田志凌 | 中国钢铁研究总院
886 |  |  | YAG脉冲激光焊接AZ61镁合金薄板对接接头的组织与性能 | 中文 | 李志军 | 深圳职业技术学院 | 采用YAG脉冲激光焊方法对AZ61镁合金薄板进行焊接.利用光学显微镜、X射线能谱分析仪等手段分析焊接接头的宏观形貌、显微组织和化学成分,并对焊接接头的显微硬度和拉伸强度进行了测试.结果表明,焊缝正面有轻微塌陷,反面成形良好.焊缝表面圆滑、连续、鱼鳞纹细密均匀,接头成形良好.母材为粗大的等轴晶,焊缝区的晶粒比母材细小.焊缝区的显微硬度比母材区域明显提高,焊接接头的抗拉强度与母材相当,约为250 MPa,焊接接头具有良好的力学性能;焊缝表面由于Mg元素的大量蒸发使铝的含量升高,而焊缝表面Zn元素含量很低. | 关键词 | AZ61镁合金;激光焊;微观组织;力学性能; | 焊接学报 | 2012 |  | 42 | 08 | 69 | 72
[5 empty] | 王红英 | 深圳职业技术学院
887 |  |  | 7A52铝合金电子束焊接参数及性能 | 中文 | 翟熙伟 | 内蒙古工业大学 | 对20 mm厚7A52铝合金板材采用试件法进行电子束焊接,确定了焊接参数并对力学性能进行分析.结果表明,采用加速电压60 kV,电子束流120 mA,聚焦电流763mA,焊接速度800 mm/min,可得到良好的焊缝表面.电子束流增大焊缝深宽比显著增加,聚焦电流微小的数值变化可引起焊缝形状突变.接头焊缝区晶粒细小均匀,抗拉强度为母材的87%,焊缝维氏硬度最低值为母材的61%,焊缝冲击韧度为母材的95.4%,表明了电子束接头的性能很高. | 关键词 | 7A52铝合金;电子束焊接;焊接参数;力学性能; | 焊接学报 | 2012 |  | 42 | 08 | 73 | 76
[5 empty] | 陈芙蓉 | 内蒙古工业大学
[5 empty] | 毕良艳 | 内蒙古工业大学
[5 empty] | 张传臣 | 北京科技大学
888 |  |  | 超(超)临界火电机组SA335P91钢与12Cr1MoV钢焊接性能 | 中文 | 郑楷 | 吉林大学 | 国内超临界(SC)、超超临界(USC)火力发电机组锅炉制造及管道安装中,主蒸汽管道及锅炉受热面的再热器采用SA335P91钢与12Cr1MoV钢实施的焊接,对其异种铁素体耐热钢的焊接机理进行研究,阐述了两种耐热钢的金属结构特点和焊接性能.通过理论分析和实践确认了该两种异种耐热钢在焊接过程产生热冷裂纹、韧性降低、脆化及Ⅳ型软化开裂的倾向和主要因素.有针对性的采取了相适应的工艺措施和合理的热处理方案,获得了优良的焊接接头.对即将应用到实际生产的其它异种耐热钢,特别是铁素体异种钢的焊接具有较好的参考价值. | 关键词 | 超临界;超超临界;异种耐热钢;铁素体;焊接; | 焊接学报 | 2012 |  | 42 | 08 | 77 | 80
[5 empty] | 赵大军 | 吉林大学
[5 empty] | 张雪莲 | 广东省粤电集团有限公司
889 |  |  | 厚板钛合金窄间隙TIG焊接头组织与性能 | 中文 | 吕世雄 | 哈尔滨工业大学 | 采用氩弧焊的方法在窄间隙条件下,采用TIG填丝多层焊的方式实现了TC4厚板钛合金的优质连接.结果表明,通过优化焊接参数和合理的惰性气体保护方案设计,保证了接头的完整性与可靠性.通过宏观和微观金相分析,发现窄间隙焊接条件下晶粒生长遵循联生结晶生长规律;由于受到焊接热循环的作用,致使接头显微结构随着冷却速度变化呈现不同的组织结构;窄间隙TIG焊接头因啮合强化而使得接头强度得到提高,焊缝的平均强度达到母材的90%以上. | 关键词 | 厚板钛合金;窄间隙TIG焊;组织;力学性能; | 焊接学报 | 2012 |  | 42 | 08 | 81 | 84
[5 empty] | 崔庆龙 | 哈尔滨工业大学
[5 empty] | 黄永宪 | 哈尔滨工业大学
[5 empty] | 郑传奇 | 哈尔滨工业大学
[5 empty] | 王洋 | 浙江钱江摩托车集团股份有限公司
890 |  |  | 锗的表面吸附作用对Sn2.5Ag0.7Cu/Cu界面及润湿性能的影响 | 中文 | 杨拓宇 | 安徽科技学院 | 分析了Sn2.5Ag0.7Cu钎料在添加活性元素前后,润湿性能及界面形貌的演变规律.测定了Ge元素含量不同时钎料的铺展面积,用扫描电镜对化合物的形态进行了分析.分析了钎焊时固液相界面张力与活性元素在该处吸附量的关系及其对润湿性能的影响.结果表明,在钎料中Ge元素质量分数为0.5%时,其在界面处的吸附量明显增加,化合物向前生长趋势强烈,润湿铺展面积最大.在质量分数为1.0%时其吸附量依然明显,但润湿效果减弱,且化合物的厚度相对变薄.这说明Ge元素在一定的范围内会降低钎焊界面处的张力,并且当偏聚量较大时可抑制铜和钎料之间的扩散作用,阻碍化合物生长. | 关键词 | 无铅钎料;活性元素;钎焊界面;吸附; | 焊接学报 | 2012 |  | 42 | 08 | 85 | 88
[5 empty] | 孟工戈 | 哈尔滨理工大学
[5 empty] | 陈丰 | 安徽科技学院
[5 empty] | 夏显明 | 安徽科技学院
891 |  |  | 7050铝合金搅拌摩擦焊动态再结晶组织影响因素 | 中文 | 张成聪 | 清华大学 | 进行了不同旋转频率和焊接速度下的7050铝合金搅拌摩擦焊试验,研究了搅拌头旋转频率和焊接速度对焊核区晶粒尺寸的影响.为进一步分析焊接参数影响焊核区晶粒尺寸的机理,进行了不同应变速率和变形温度下的等温压缩试验.分析了变形参数对动态再结晶的影响规律.结果表明,焊核区晶粒尺寸随搅拌头旋转频率的变化不大,随焊接速度的增加而减小.在发生完全动态再结晶的范围之内,再结晶晶粒尺寸随着lnZ值的增大而减小.焊接参数对Z参数具有不同的影响规律,进而影响焊核区晶粒尺寸. | 关键词 | 7050铝合金;搅拌摩擦焊;动态再结晶;热物理模拟; | 焊接学报 | 2012 |  | 42 | 08 | 89 | 92
[5 empty] | 常保华 | 清华大学
[5 empty] | 陶军 | 北京航空工程制造研究所
[5 empty] | 张田仓 | 北京航空工程制造研究所
892 |  |  | 不锈钢低真空加热过程去膜机理分析 | 中文 | 何鹏 | 哈尔滨工业大学 | 在低真空条件下对供应态及800℃空气中氧化过的0Cr18Ni9不锈钢进行加热,同时对供应态不锈钢板进行熔融铜中浸泡试验.结果表明,低真空加热使不锈钢表面氧化膜结构发生变化,而这种氧化膜不能阻止熔融铜对不锈钢板的大量溶解.通过对真空钎焊不锈钢去膜机理的探讨以及热力学计算,提出低真空条件下碳能够起到还原松动氧化膜的作用;当熔融铜沿着开裂的氧化膜流动接触到不锈钢基体,在Ni原子向液态铜中优先扩散的带动下,不锈钢快速溶解并将氧化膜抬起,在表面张力作用下最终实现低真空钎焊氧化膜的彻底破除. | 关键词 | 不锈钢低真空钎焊;去膜机理;碳还原作用;氧化膜;溶解; | 焊接学报 | 2012 |  | 42 | 08 | 93 | 96
[5 empty] | 郑岩松 | 哈尔滨工业大学
[5 empty] | 李军 | 哈尔滨工业大学
[5 empty] | 钱乙余 | 哈尔滨工业大学
[5 empty] | 娄豪月 | 浙江银轮机械股份有限公司
[5 empty] | 张文锋 | 浙江银轮机械股份有限公司
893 |  |  | 混流式转轮局部处理技术与局部压应力区的优化 | 中文 | 程广福 | 哈尔滨大电机研究所 | 焊接残余压应力的存在能够有效提高焊接结构的抗疲劳性能.在优化混流式转轮焊接工艺、实现转轮叶片出水边焊接接头熔合区附近易开裂区域压应力化的基础上,对局部加热及锤击处理对转轮易开裂区域的应力场分布的影响进行了数值模拟和真机试验测试分析.结果表明,采用局部加热和局部锤击的方法均可以对转轮易开裂区域的焊接残余应力场进行调控,优化转轮的局部压应力区,进一步提高转轮易开裂区域的残余压应力值,形成高压应力区,扩大压应力区范围,促进转轮易开裂区域压应力化的实现,有效的提高转轮的抗疲劳性能. | 关键词 | 混流式转轮;焊接残余应力;局部加热;锤击;局部压应力化; | 焊接学报 | 2012 |  | 42 | 08 | 97 | 100
[5 empty] | 王辉亭 | 哈尔滨大电机研究所
[5 empty] | 姬书得 | 沈阳航空工业学院
[5 empty] | 方洪渊 | 哈尔滨工业大学
894 |  |  | 等离子割炬中的电极冷却流场分析 | 中文 | 陈丽华 | 常州机电职业技术学院 | 利用Fluent流体数值模拟软件建立了等离子割炬电极冷却流道的二维模型、对其进行仿真分析,研究电极的冷却介质流场与电极结构几何形状的关系,获得4种不同电极结构对冷却介质流场分布的影响.A型电极冷却介质存在滞止区,B型和C型电极冷却介质的流动存在回水区和死水区,D型带圆弧过渡的圆台型电极流场分布有利于电极的冷却.同时模拟了毛细管插入深度对冷却流速的影响,当毛细管插入深度与毛细管直径之比大于0.5时存在死水区,当毛细管插入深度与毛细管直径之比在0.2左右时,流场的分布有利于对电极的冷却,为等离子割炬的设计提供了依据. | 关键词 | 电极内腔结构;数值模拟;流场分布; | 焊接学报 | 2012 |  | 42 | 08 | 101 | 104
[5 empty] | 韦婧宇 | 河海大学
895 |  |  | 全数字智能脉冲弧焊电源系统设计与实现 | 中文 | 段彬 | 山东大学 | 高性能的焊接电源系统是满足脉冲焊接工艺、实现电弧精细控制、保证高质量焊接效果的关键.提出了全数字脉冲逆变弧焊电源的系统方案,阐述了电源主回路结构,详细描述了控制系统硬件电路设计,提出了基于VHDL的焊接工艺时序和焊接电弧稳定控制的主控系统软件设计方法和基于32位单片机的上位机功能定位,深入研究了可实现的抗干扰措施和提高系统实时性的方法.最后介绍了系统设计过程中所需的测试试验.结果表明,所设计的全数字智能脉冲弧焊电源具有较高的灵活性、抗干扰性和可靠性,能够满足苛刻的电弧特性要求,获得满意的焊接质量. | 关键词 | 弧焊电源;可编程门阵列;硬件描述语言;抗干扰; | 焊接学报 | 2012 |  | 42 | 08 | 105 | 108
[5 empty] | 张承慧 | 山东大学
[5 empty] | 孙同景 | 山东大学
[5 empty] | 张光先 | 山东大学
896 |  |  | IC10单晶过渡液相扩散焊接头微观组织与力学性能 | 中文 | 郎波 | 北京航空工程制造研究所 | 采用扫描电镜(SEM)和能谱分析仪(EDS)研究IC10单晶高温合金过渡液相(TLP)扩散焊接头微观组织演变.结果表明,接头由连接区和基体区所组成,连接区由等温凝固区和快速凝固区组成.快速凝固区可以通过延长保温时间的方法予以消除.随着保温时间从2 h增加到8 h,基体内的γ’相尺寸达到了0.9μm.通过限制TLP扩散焊接头内晶界的形成,以及焊后固溶处理的方法可以有效提高接头的力学性能.在温度1 000℃下,接头平均抗拉强度为507 MPa.在温度1 000℃、应力144 MPa下接头持久寿命可达到120 h以上. | 关键词 | IC10单晶;TLP扩散焊;微观组织; | 焊接学报 | 2012 |  | 42 | 08 | 109 | 112
[5 empty] | 侯金保 | 北京航空工程制造研究所
[5 empty] | 吴松 | 北京航空工程制造研究所
897 |  |  | “扬工艺开发之魂，强装备提升之本”论坛在哈尔滨焊接研究所新址举行 | 中文 | 齐秀滨 |  | <正>2012年7月3日-7月4日为纪念中国焊接学会成立50周年,中国焊接专业建立六十周年,哈尔滨焊接研究所举办了"扬工艺开发之魂,强装备提升之本"论坛。应邀出席论坛的国内外焊接界专家学者近百人。论坛由哈尔滨焊接研究所党委书记杨玉亭主持,中国机械工程学会副理事长 | 关键词 |  | 焊接学报 | 2012 |  | 42 | 08 | 119
898 |  |  | 金属零件熔积成形过程形状质量的可视化诊断 | 中文 | 张海鸥 | 华中科技大学 | 利用单目视觉技术进行熔积成形过程监测;借助数字图像处理技术对熔积层形貌信息进行处理获得熔积层的宽度信息;以图像处理获得的熔积层缺陷点像素坐标为源头,通过文中建立的空间定位数学模型还原其三维空间位置信息,最后进行熔积层检测试验.结果表明,文中提出的单目视觉定位数学模型和数字图像处理算法能够准确的对熔积层宽度进行非接触地实时监测,并能够对可能出现的缺陷点进行快速的识别与准确的定位.因此文中方法能够实时调整与优化快速成形过程中的熔积工艺参数,保证制件形状与尺寸精度. | 关键词 | 熔积成形;图像数字化分析;熔积轮廓识别;熔宽监测;缺陷点定位; | 焊接学报 | 2012 |  | 42 | 09 | 1 | 4
[5 empty] | 邱立朋 | 华中科技大学
[5 empty] | 芮道满 | 华中科技大学
[5 empty] | 王桂兰 | 华中科技大学
[5 empty] | 于洋 | 华中科技大学
899 |  |  | 高强结构钢材Q460C焊接接头的断裂韧性试验 | 中文 | 王元清 | 清华大学 | 对14 mm厚的焊接Q460C高强度结构钢材焊缝区及其热影响区进行不同低温下的三点弯断裂韧性的试验研究,以便获得其焊缝区及其热影响区的断裂韧性指标δm值,同时利用Boltzmann函数对结果进行了拟合分析,得到其韧脆转变温度及其随温度变化的规律,并对试件断口进行扫描电镜分析.结果表明,低温对Q460C结构钢的焊缝区和热影响区断裂韧性有明显的影响,随温度的降低,其断裂韧性也随之呈下降趋势;Q460C焊缝区韧脆转变温度约为-53.6℃,热影响区的约为-40.3℃;在温度低于-20℃时,Q460C焊缝区及热影响区的断口形貌已表现出明显的脆性特征. | 关键词 | 高强度钢材;断裂韧性;焊接接头;裂纹尖端张开位移; | 焊接学报 | 2012 |  | 42 | 09 | 5 | 8
[5 empty] | 林云 | 沈阳建筑大学
[5 empty] | 张延年 | 沈阳建筑大学
[5 empty] | 石永久 | 清华大学
900 |  |  | TiAl/Ti/Nb/GH99扩散连接接头的界面组织结构及接头强度 | 中文 | 李海新 | 哈尔滨工业大学 | 采用Ti/Nb复合中间层对TiAl与镍基高温合金(GH99)进行扩散连接.采用扫描电镜、电子探针和X射线衍射等手段对连接接头的生成相及界面组织结构进行分析,采用抗剪强度测试对接头的连接强度进行评价.结果表明,GH99/Nb/Ti/TiAl的典型界面结构为GH99/(Ni,Cr)ss/Ni3Nb/Ni6Nb7/Nb/(Ti,Nb)ss/α-Ti+(Ti,Nb)ss/Ti3Al/TiAl.当连接温度为900℃,连接时间为30 min,连接压力为20 MPa时,所得接头抗剪强度最高为273.8 MPa.随着连接温度的升高,界面组织结构及反应层厚度发生变化.当连接温度T>900℃时,界面处生成对接头强度有不利影响的Ni6Nb7反应层;根据试验结果,进一步分析了各反应层的形成过程,揭示了GH99/Nb和Nb/Ti/TiAl的界面扩散反应机制. | 关键词 | 扩散连接;界面结构;抗剪强度; | 焊接学报 | 2012 |  | 42 | 09 | 9 | 12
[5 empty] | 魏红梅 | 哈尔滨工业大学
[5 empty] | 何鹏 | 哈尔滨工业大学
[5 empty] | 冯吉才 | 哈尔滨工业大学
901 |  |  | 气体熔池耦合活性TIG焊方法 | 中文 | 黄勇 | 兰州理工大学 | 提出了一种新型活性TIG焊方法——气体熔池耦合活性TIG焊,即GPCA-TIG焊.该焊接方法将气体分两层流动,内层气体采用惰性气体起到保护熔池的作用;外层气体则为含活性元素O的气体,将活性元素O引入熔池金属,达到增加熔深的目的.文中以SUS304不锈钢为焊接母材,研究了GPCA-TIG焊接法对焊接电弧及焊缝成形的作用,以及该方法主要工艺参数对焊缝熔深和深宽比的影响.结果表明,在相同参数下,与常规TIG焊方法相比,GPCA-TIG焊可不开坡口一次性焊透8 mm不锈钢板,焊接效率明显提高.同时采用该方法,可以有效避免钨极的氧化烧损. | 关键词 | GPCA-TIG焊;气体熔池耦合;外层气体;O元素; | 焊接学报 | 2012 |  | 42 | 09 | 13 | 16
[5 empty] | 刘瑞琳 | 兰州理工大学
[5 empty] | 樊丁 | 兰州理工大学
[5 empty] | 康再祥 | 兰州理工大学
[5 empty] | 郝延召 | 兰州理工大学
[5 empty] | 瞿怀宇 | 兰州理工大学
902 |  |  | TIG焊熔池在阶跃参数下的数值分析 | 中文 | 黄健康 | 兰州理工大学 | 建立了恒流作用下TIG焊熔池的非稳态三维数学模型,利用FLUENT软件,通过选择合适的边界条件和热物理性能参数,强烈耦合控制方程组得到焊接熔池温度场、流场等的变化规律,针对熔池尺寸及相对于熔池中心等距点的温度,分析了在不同焊接工艺参数阶跃下的变化规律.结果表明,随着焊接大电流向小电流的阶跃,熔池的尺寸及内部的流速都有一定程度的减小,随着电弧电压、焊接速度、工件板厚和板宽的阶跃,其变化都具有一定的滞后性,通过各种调整焊接工艺参数均可以达到调节熔池尺寸的效果. | 关键词 | TIG焊;熔池;数值模拟;FLUENT; | 焊接学报 | 2012 |  | 42 | 09 | 17 | 20
[5 empty] | 郭朝博 | 兰州理工大学
[5 empty] | 石玗 | 兰州理工大学
[5 empty] | 樊丁 | 兰州理工大学
903 |  |  | LF21超声搅拌摩擦焊接头组织及性能分析 | 中文 | 马慧坤 | 中南大学 | 利用超声波对金属塑性成形作用对LF21铝合金进行了超声搅拌摩擦焊接试验,并对常规搅拌摩擦焊与超声搅拌摩擦焊接头的微观组织、断口形貌进行了对比分析.结果表明,超声能量通过搅拌头有效地导入焊缝底部,在增加焊缝底部搅拌强度的同时,提高了搅拌针周围金属原子的运动和扩散能力,焊核区的金属组织有明显的晶粒细化和组织均匀化.超声搅拌摩擦焊断口韧窝数量与深度均不及常规搅拌摩擦焊,撕裂棱不明显;超声搅拌摩擦焊可以提高接头力学性能,但平均断后伸长率相比常规搅拌摩擦焊有所下降. | 关键词 | 搅拌摩擦焊;超声;LF21铝合金; | 焊接学报 | 2012 |  | 42 | 09 | 21 | 23
[5 empty] | 贺地求 | 中南大学
[5 empty] | 刘金书 | 中南大学
904 |  |  | 焊接过程数值模拟材料参量的确定 | 中文 | 闫德俊 | 广东省工业技术研究院 | 使用随温度变化的材料热—力学参量,研究了屈服强度、热导率、比热容、弹性模量、线膨胀系数、密度及泊松比7个热物理与力学参量对焊接残余应力峰值的影响.结果表明,屈服强度和热导率的变化范围较大,对纵向残余应力峰值影响显著;比热容、弹性模量、线膨胀系数和密度的变化范围较小,对纵向残余应力峰值影响不大;泊松比的变化范围与线膨胀系数和密度的相当,但对纵向残余应力峰值影响非常小.使用切条释放法对铝合金2A12-T4平板中纵向焊接残余应力模拟结果进行试验验证,模拟结果与试验结果吻合良好,证明了模拟结果的正确性. | 关键词 | 数值模拟;纵向残余应力;材料参量;应力峰值; | 焊接学报 | 2012 |  | 42 | 09 | 24 | 28
[5 empty] | 刘雪松 | 哈尔滨工业大学
[5 empty] | 杨建国 | 哈尔滨工业大学
[5 empty] | 方洪渊 | 哈尔滨工业大学
[5 empty] | 杨永强 | 广东省工业技术研究院
905 |  |  | TLB型复杂焊接结构超声SH导波成像检测 | 中文 | 朱新杰 | 清华大学 | 通过光弹试验分析超声水平剪切(shear horizontal,SH)导波具有优异传播性能,构建了超声导波成像检测系统,基于合成孔径聚焦对超声SH导波用于TLB型式复杂焊接结构成像检测进行了重点研究.结果表明,基于合成孔径聚焦的超声SH导波成像用于TLB型式复杂焊接结构构件检测是可行的,检测图像能够表征板材中区域特征,对焊缝有较好的定位功能,但在焊缝之后会形成长约100 mm的固有散射盲区.文中为进一步提高TLB型式复杂焊接结构超声导波成像检测应用水平提供了基础. | 关键词 | 超声SH导波;复杂焊接结构;成像检测; | 焊接学报 | 2012 |  | 42 | 09 | 29 | 32
[5 empty] | 韩赞东 | 清华大学
[5 empty] | 都东 | 清华大学
[5 empty] | 陈以方 | 清华大学
906 |  |  | 基于局部法评定TBCs/Q345涂层界面断裂行为 | 中文 | 杨祯 | 天津大学 | 通过对涂层试样进行拉伸试验得到界面断裂时的临界载荷.采用ABAQUS有限元软件模拟了涂层试样的断裂行为.推导了基于统计学思想的局部法用于界面断裂的理论公式,通过编制Fortran程序求出影响界面断裂的威布尔参数.采用局部法分析了涂层界面断裂行为对试样缺陷尺寸的依赖性.发现临界威布尔应力与试样尺寸和加载形式无关,不同缺陷尺寸的试样发生界面断裂时,在相同断裂概率下其威布尔应力基本相同,并基于局部法通过预制裂纹试样的试验结果成功预测了另一种裂纹尺寸试样的断裂数据分布,说明局部法可以用来描述涂层界面的断裂行为,并用于界面完整性评定中. | 关键词 | 涂层;界面裂纹;局部法;威布尔应力; | 焊接学报 | 2012 |  | 42 | 09 | 33 | 36
[5 empty] | 荆洪阳 | 天津大学
[5 empty] | 徐连勇 | 天津大学
907 |  |  | TIG熔修后T形接头的焊接残余应力及消除 | 中文 | 吕一仕 | 天津大学 | 用红外热成像仪测量了P355NL1钢T形接头在焊接过程中的温度场分布,得到焊接过程的温度循环曲线,并且与有限元方法模拟的温度场结果吻合,验证模拟计算的准确性;使用盲孔法,测量了T形板焊接MAG焊后、TIG熔修后以及热处理后的残余应力;采用间接法利用温度场计算结果计算了T形接头试板焊接残余应力场,模拟结果与实际测量的残余应力趋势相符.结果表明,TIG熔修能一定程度的降低焊缝中心的残余应力,但增大了熔修区域的残余应力;而通过整体热处理能有效地消除熔修带来的大部分残余应力,但仍有部分残余应力存在. | 关键词 | 熔修;残余应力;整体热处理;有限元方法; | 焊接学报 | 2012 |  | 42 | 09 | 37 | 40
[5 empty] | 荆洪阳 | 天津大学
[5 empty] | 徐连勇 | 天津大学
[5 empty] | 韩永典 | 天津大学
[5 empty] | 刘发安 | 中国石油工程设计有限责任公司华北分公司
908 |  |  | 等离子弧喷焊颗粒增强铁基合金涂层组织的分析 | 中文 | 李连颖 | 合肥工业大学 | 采用等离子弧喷焊技术,利用后送粉装置在45钢表面制作了WC颗粒增强铁基合金复合涂层,并采用扫描电子显微镜(SEM)、X射线衍射仪(XRD)和能谱仪(EDS)分别对涂层组织结构及成分进行了分析.结果表明,WC颗粒主要分布在涂层顶部,在中部和底部有少量的WC,分布比较均匀;从涂层与基体的熔合区到涂层顶部分别出现了平面晶、胞状晶、树枝晶和等轴晶;涂层表面组织中化合物主要由WC,Fe23B6,Cr23C6,Cr7C3,W2B5,FeW2B2等组成;在喷焊过程中,WC发生了溶解,涂层顶部WC的溶解量比较大;从基体到涂层表面,硬度值基本呈上升趋势,最高达2 218 HV. | 关键词 | 等离子弧喷焊;WC颗粒增强;溶解;后送粉; | 焊接学报 | 2012 |  | 42 | 09 | 41 | 44
[5 empty] | 杜晓东 | 合肥工业大学
[5 empty] | 宋自力 | 合肥工业大学
[5 empty] | 叶诚 | 合肥工业大学
909 |  |  | Nd:YAG激光+CMT电弧复合热源横焊工艺参数对焊缝形貌的影响 | 中文 | 刘西洋 | 哈尔滨焊接研究所 | 以304不锈钢为对象,借助横焊焊缝横断面图像来分析Nd:YAG激光+CMT电弧复合热源横焊焊缝横断面的成形特征,研究了Nd:YAG激光+CMT电弧复合热源横焊过程中焊接工艺参数对焊缝横断面形貌的影响.结果表明,在Nd:YAG激光+CMT电弧复合热源横焊中,焊接工艺参数对横焊焊缝横断面形貌的影响显著;Nd:YAG激光加入CMT电弧焊中明显提高了复合焊缝以及复合焊中CMT焊缝的熔深;采取适当的焊接工艺参数(小的光丝间距、大的激光功率、小的焊接速度、适合的离焦量以及小的或大的CMT功率)可以避免熔池机械式叠加和焊缝横断面错位现象,使得焊缝成形良好. | 关键词 | 激光焊;复合热源横焊;CMT横焊;焊缝横断面形貌; | 焊接学报 | 2012 |  | 42 | 09 | 45 | 48
[5 empty] | 王旭友 | 哈尔滨焊接研究所
[5 empty] | 岳燕星 | 黑龙江省经济管理干部学院
[5 empty] | 杜兵 | 哈尔滨焊接研究所
910 |  |  | 电场提高激光-TIG复合焊熔深的机制 | 中文 | 李雪源 | 大连理工大学 | 通过对比电场对单激光和单TIG焊接电弧在镁合金板材上堆焊熔深的影响,分析了外加电场对激光-TIG复合焊熔深的影响机制.同时通过研究在不同激光功率、不同TIG电流强度下电场的作用效果,对该机制进行了验证.结果表明,外加电场对激光-TIG复合焊熔深的作用是通过对激光小孔内等离子中带电粒子运动的控制来实现的.外加电场使小孔内电子向小孔底部运动时,可以增加焊接熔深;激光功率越大,外加电场增加熔深效果越明显;增大TIG焊接电流,削弱外加电场对熔深的增加作用. | 关键词 | 激光-TIG复合焊;等离子体;电场;焊接熔深; | 焊接学报 | 2012 |  | 42 | 09 | 49 | 52
[5 empty] | 陈明华 | 大连理工大学
[5 empty] | 祝美丽 | 大连理工大学
[5 empty] | 刘黎明 | 大连理工大学
911 |  |  | 低功率YAG激光-TIG电弧复合焊接镁合金薄板工艺 | 中文 | 袁胜涛 | 大连理工大学 | 以2 mm厚AZ31B变形镁合金薄板为研究对象开展低功率脉冲YAG激光-TIG电弧复合热源焊工艺研究,分析了激光与电弧的能量匹配对焊缝成形的影响规律.结果表明,镁合金薄板低功率YAG激光-TIG电弧复合热源焊接过程中,激光能量与电弧能量之间的相互匹配将直接影响焊缝的表面成形,获得理想焊接接头的工艺参数区间相对较狭小.为使焊缝成形均匀连续,焊接过程中需要对焊缝背面采用氩气进行保护,当保护气体流量为5～10 L/min时获得了具有最佳性能的焊接接头,其拉伸载荷达到镁合金母材的95%以上. | 关键词 | 镁合金薄板;激光-TIG电弧复合焊;能量匹配;保护气体流量; | 焊接学报 | 2012 |  | 42 | 09 | 53 | 56
[5 empty] | 李陈宾 | 大连理工大学
[5 empty] | 刘黎明 | 大连理工大学
912 |  |  | X100管线钢埋弧焊匹配焊剂及其接头性能分析 | 中文 | 张敏 | 西安理工大学 | 采用均匀设计法对X100管线钢埋弧焊用烧结焊剂进行设计,选用其中5种高碱度氟碱性焊剂,配合焊丝进行埋弧自动焊接试验,着重分析了两种焊剂焊接接头的拉伸性能、金相组织、硬度、冲击吸收功及冲击断口形貌等.结果表明,焊剂中适量添加MnO对焊剂工艺、接头韧性有较大影响,它可以提高焊缝熔深,增加渣的流动性,抑制咬边,同时抑制高温铁素体的生成而对焊缝中针状铁素体的形成有利.所研制的5种焊剂中,2号焊剂焊接接头综合性能最佳,满足X100管线钢API—5L标准要求. | 关键词 | X100管线钢;埋弧自动焊;力学性能;金相组织; | 焊接学报 | 2012 |  | 42 | 09 | 57 | 60
[5 empty] | 张喜兵 | 西安理工大学
[5 empty] | 陈飞绸 | 西安理工大学
[5 empty] | 赵红波 | 陕西省宝鸡石油钢管有限责任公司
[5 empty] | 毕宗岳 | 西安理工大学
913 |  |  | 磁场参数对镁合金焊接接头力学性能的影响 | 中文 | 宗琳 | 沈阳化工大学 | 在对5 mm厚的AZ31镁合金板进行TIG焊过程中,施加纵向交流变频磁场.试验过程中调节磁场参数对试样进行抗拉和硬度试验,采用扫描电子显微镜及光学金相显微镜对试样的焊缝进行显微组织和断口分析,研究磁场参数对AZ31镁合金接头组织和力学性能的影响规律,并对磁场作用机理进行研究.结果表明,外加纵向磁场可以促使电弧旋转对熔池进行搅拌,改变晶粒结晶过程,使焊缝中晶粒组织得到细化,进而使焊接接头的抗拉强度和硬度等性能得到改善;当磁场电流为2 A,频率为20 Hz时,焊缝的力学性能达到最佳值,此时硬度为76.2 HV,抗拉强度为231 MPa. | 关键词 | 非熔化极钨极氩弧焊;纵向磁场;电磁搅拌;镁合金; | 焊接学报 | 2012 |  | 42 | 09 | 61 | 64
[5 empty] | 苏允海 | 沈阳工业大学
[5 empty] | 刘政军 | 沈阳工业大学
914 |  |  | Ni-Cr合金保护气氛钎焊金刚石界面Cr7C3的形核与长大 | 中文 | 卢金斌 | 中原工学院 | 采用Ni-Cr合金在保护气氛炉中进行钎焊单晶金刚石磨粒试验,使用SEM对Ni-Cr合金钎焊金刚石界面碳化物、断口形貌、钎缝组织进行观察分析,采用XRD对钎焊后金刚石进行物相分析.结果表明,在保护气氛炉中进行钎焊可以实现金刚石的高强度连接,钎焊后金刚石棱角清晰、形貌完好.金刚石的表面生成具有方向性的Cr3C2,Cr3C2的生长方向与金刚石(111)晶面有一定的位向关系,与其所在晶面六边形的边平行,Cr7C3全部在Cr3C2上形核长大,最后形成外层是Cr7C3,内层是具有方向性的Cr3C2. | 关键词 | 保护气氛钎焊;金刚石;Cr7C3;形核; | 焊接学报 | 2012 |  | 42 | 09 | 65 | 68
[5 empty] | 孟普 | 中原工学院
[5 empty] | 樊平 | 中原工学院
[5 empty] | 郭建 | 中原工学院
915 |  |  | 基于纳米压痕法的无铅BGA焊点的循环力学行为 | 中文 | 刘美娜 | 哈尔滨理工大学 | 采用纳米压痕法通过循环加载卸载方式研究了最大载荷、循环次数及保载时间对Sn-3.0Ag-0.5Cu和Sn-0.3Ag-0.7Cu 2种钎料BGA焊点循环性能的影响.结果表明,Sn-Ag-Cu系无铅BGA焊点的循环性能具有很大的载荷依赖性,随着最大载荷的增加,BGA焊点的损伤累积增加且前几周循环中损伤累积很大,其后逐渐减小并趋于稳定;循环次数增加,使BGA焊点抵抗变形的能力稍有降低;保载时间增加,蠕变位移不断增加,蠕变和疲劳共同作用会加速焊点失效;Sn-0.3Ag-0.7Cu钎料BGA焊点的能量损耗大于Sn-3.0Ag-0.5Cu钎料BGA焊点. | 关键词 | 无铅钎料;循环加载卸载;纳米压入法;蠕变; | 焊接学报 | 2012 |  | 42 | 09 | 69 | 72
[5 empty] | 王丽凤 | 哈尔滨理工大学
[5 empty] | 吕烨 | 哈尔滨理工大学
[5 empty] | 戴洪斌 | 哈尔滨理工大学
916 |  |  | 无渣含铌自保护堆焊药芯焊丝的研制 | 中文 | 刘大双 | 南京航空航天大学 | 采用Fe-Cr-Nb-C堆焊合金体系,通过大量试验研制出焊接工艺性能和力学性能良好的无渣含铌自保护药芯焊丝.结果表明,在药芯中不添加任何造渣剂的情况下,药芯中各组分含量(质量分数)锰铁为12%、硅铁为6%、石墨为8%、钛铁为4%且其它组分合适时,自保护药芯焊丝的焊接工艺性能良好;该堆焊层组织由奥氏体、少量马氏体、一次碳化物及共晶物组成,随着铌含量的增加,硬度值先降后增,在铌铁含量3%时,最低硬度值为41.1 HRC.在碳含量有限的条件下,铌在焊接过程中形成碳化物质点,一方面增加了含铌硬质相,另一方面对碳化铬的形成造成影响. | 关键词 | 自保护药芯焊丝;堆焊;无渣;铌; | 焊接学报 | 2012 |  | 42 | 09 | 73 | 76
[5 empty] | 刘仁培 | 南京航空航天大学
[5 empty] | 邱悦 | 南京航空航天大学
[5 empty] | 高文良 | 南京航空航天大学
917 |  |  | Cu6Sn5和Ni3Sn4结构性能的第一原理计算 | 中文 | 王宏伟 | 南京工程学院 | 基于密度泛函理论的第一原理,计算了锡基无铅焊点界面常见的金属间化合物Cu6Sn5和Ni3Sn4的平衡晶格常数、合金形成焓以及弹性常数,分析了结构稳定的电子机制.结果表明,Cu6Sn5较Ni3Sn4合金形成能负,因此Cu6Sn5在热力学上更稳定,其合金化能力也较强.在力学性能方面,两相均属脆性相,表现出弹性各向异性,而Ni3Sn4的键合作用较强,弹性模量、剪切模量均大于Cu6Sn5,但Cu6Sn5表现出更好的塑性.从电子结构的角度,Cu6Sn5的成键主要来自于Cu原子d,p轨道与Sn原子p杂化,而Ni原子d轨道与Sn原子p轨道的强烈杂化作用是Ni3Sn4成键的主要原因. | 关键词 | 金属间化合物;稳定性;电子结构;弹性性能; | 焊接学报 | 2012 |  | 42 | 09 | 77 | 80
[5 empty] | 孙实春 | 江苏石油勘探局
[5 empty] | 徐振清 | 南京工程学院
[5 empty] | 张珑 | 南京工程学院
918 |  |  | LY12铝合金搅拌摩擦焊接头残余应力分析 | 中文 | 王希靖 | 兰州理工大学 | 采用小孔法对不同焊接工艺参数下得到的LY12铝合金薄板搅拌摩擦焊对接接头的残余应力进行了测量和分析.为了消除孔边塑性变形对测量精度的影响,建立了三维有限元法模拟应变释放系数的测量试验,使用基于孔边形状改变比能的A,B系数修正法对盲孔释放系数进行修正.结果表明,接头残余应力呈不对称分布,前进侧应力高于返回侧;纵向残余应力总是高于横向残余应力,但是横向残余应力并非在零附近,而是有一定的大小,约为焊前母材强度的10.8%;在一定范围内,搅拌摩擦焊接头残余应力随旋转频率先增大后减小,随下压量和焊接速度的增加而增加. | 关键词 | 搅拌摩擦焊;残余应力;盲孔法;比能参量; | 焊接学报 | 2012 |  | 42 | 09 | 81 | 84
[5 empty] | 李娜 | 兰州理工大学
[5 empty] | 张忠科 | 兰州理工大学
[5 empty] | 李长瑞 | 兰州理工大学
919 |  |  | 焊缝含Ⅰ型单边裂纹低匹配平余高对接接头形状参数对形状因子的影响 | 中文 | 杨建国 | 浙江工业大学 | 基于有限单元法针对焊缝含Ⅰ型单边裂纹的低匹配平余高对接接头形状设计,以最大限度提高接头的承载能力以及更准确地对其进行安全评定为目标,从断裂力学角度出发,考察了焊缝含Ⅰ型单边裂纹的低匹配平余高对接接头各形状参数,即焊缝余高高度、余高宽度和焊趾圆弧过渡半径,对其形状因子的影响.结果表明,焊缝余高高度对焊缝含Ⅰ型单边裂纹的低匹配平余高对接接头形状因子影响最为显著,余高宽度和焊趾圆弧过渡半径的影响较小.采用传统的不考虑余高高度时的形状因子指导焊缝含Ⅰ型单边裂纹低匹配平余高对接接头的形状设计是不合理的.选择合适的形状参数可以提高焊缝含Ⅰ型单边裂纹低匹配平余高对接接头的承载能力. | 关键词 | 低匹配平余高对接接头;接头形状参数;Ⅰ型单边裂纹;形状因子; | 焊接学报 | 2012 |  | 42 | 09 | 85 | 88
[5 empty] | 王涛 | 哈尔滨工业大学
[5 empty] | 方洪渊 | 哈尔滨工业大学
[5 empty] | 张健 | 哈尔滨工业大学
920 |  |  | TC4薄板焊接件随焊冲击旋转挤压力计算 | 中文 | 张勇 | 辽宁工程技术大学 | 针对TC4薄壁结构易产生显著的焊接变形问题,采用随焊冲击旋转挤压工艺来控制TC4薄壁结构的焊接变形.工艺过程的冲击旋转挤压作用表征是关键,文中采用基于动态应变仪的测量系统,实现了冲击旋转挤压过程的实时测量;在弹性变形和过程能量守恒的条件下,厚度、弹性模量将对TC4薄板板件所受的压缩应力产生影响;并采用有限元分析的方式,确定了冲击杆端部与TC4薄板接触部位所受应力的情况.从而建立了外加载荷与工件上所受作用力的关系. | 关键词 | TC4薄板;随焊冲击旋转挤压;动态应力应变; | 焊接学报 | 2012 |  | 42 | 09 | 89 | 92
[5 empty] | 杨建国 | 哈尔滨工业大学
[5 empty] | 方洪渊 | 哈尔滨工业大学
921 |  |  | X80级抗大变形管线钢焊接粗晶区的组织和性能 | 中文 | 胡美娟 | 中国石油集团石油管工程技术研究院 | 采用热模拟技术研究了X80级抗大变形管线钢焊接粗晶区组织、显微硬度和韧性的变化规律,分析了焊后冷却速度和粗晶区组织、性能之间的关系.结果表明,X80级抗大变形管线钢焊接粗晶区组织类型主要为铁素体和少量珠光体、粒状贝氏体、板条贝氏体和板条马氏体4种类型.焊接粗晶区软化是X80级抗大变形管线钢焊接面临的主要问题.当焊后冷却速度在15～30℃/s之间时,X80级抗大变形管线钢焊接粗晶区的强度、室温以及低温韧性匹配良好,组织以板条贝氏体为主. | 关键词 | 大变形;管线钢;粗晶区;显微硬度;韧性; | 焊接学报 | 2012 |  | 42 | 09 | 93 | 96
[5 empty] | 王鹏 | 中国石油集团石油管工程技术研究院
[5 empty] | 韩新利 | 中国石油集团石油管工程技术研究院
[5 empty] | 吉玲康 | 中国石油集团石油管工程技术研究院
922 |  |  | 铜钢异种材料等离子弧焊接头性能 | 中文 | 程东海 | 南昌航空大学 | 采用LHM-200等离子弧焊机对1 mm紫铜与低碳钢异种材料进行了熔透型等离子弧焊试验,得到了内部无缺陷、外观成形良好的接头.观察了接头的显微组织,并分析了工艺参数对接头力学性能的影响.结果表明,焊缝区中心显微组织呈细胞群状,界面两侧的组织特征呈现显著的不同,焊缝与铜侧界面没有明显的熔合线,局部呈漩涡状,钢侧与焊缝连接处出现了明显的分界线;最佳工艺为焊接电流为65 A,焊接速度为0.4 cm/s,离子气流量为0.7 L/min,此时接头抗拉强度可达176 MPa,试样断裂于铜母材热影响区. | 关键词 | 铜钢异种材料;等离子弧焊;接头性能; | 焊接学报 | 2012 |  | 42 | 09 | 97 | 100
[5 empty] | 邵景辉 | 南昌航空大学
[5 empty] | 陈益平 | 南昌航空大学
[5 empty] | 胡德安 | 南昌航空大学
923 |  |  | 振幅对线性摩擦焊接头组织和元素分布的影响 | 中文 | 季亚娟 | 北京航空工程制造研究所 | 针对航空发动机整体叶盘常用的TC11和TC17钛合金,在线性摩擦焊设备上进行了试件焊接,对TC11/TC17钛合金线性摩擦焊接头进行了金相组织观察和电子探针测试,并测量了焊接过程的温度.结果表明,当其它工艺参数不变时,TC17侧焊合区的宽度随着振幅的减小而变宽,两侧热力影响区的组织沿着受力方向被拉长,而焊核区的组织为动态再结晶组织.Cr元素的浓度变化距离随着振幅的增加而增大.焊接过程的温度可达到1 200℃,超过了钛合金的β转变温度. | 关键词 | 线性摩擦焊;钛合金;组织;温度; | 焊接学报 | 2012 |  | 42 | 09 | 101 | 104
[5 empty] | 刘燕冰 | 解放军94170部队
[5 empty] | 张田仓 | 北京航空工程制造研究所
[5 empty] | 张传臣 | 北京航空工程制造研究所
924 |  |  | NiCrBSiMo激光熔覆层腐蚀磨损交互作用的定量分析 | 中文 | 孙磊 | 解放军装甲兵工程学院 | 采用CO2激光器在45CrNi钢表面制备了5种不同钼含量的镍基合金激光熔覆层,借助球盘式摩擦磨损试验机对NiCrBSiMo激光熔覆层的腐蚀磨损性能进行了测试并对腐蚀磨损的交互作用进行了定量分析.结果表明,镍基合金中加入钼,可以提高熔覆层的腐蚀磨损性能.熔覆层因腐蚀磨损导致的材料失重主要归因于纯磨损和腐蚀磨损的交互作用.交互作用引起的失重约占总失重的24%～56%,纯腐蚀引起的失重可忽略不计.腐蚀磨损中的磨损失重是纯磨损失重的1.3～2.3倍,磨损增量超过交互作用总量的99%;腐蚀磨损中的腐蚀失重是静态腐蚀失重的1.4～2.7倍,但其量很小. | 关键词 | 激光熔覆;腐蚀磨损;交互作用;定量; | 焊接学报 | 2012 |  | 42 | 09 | 105 | 108
[5 empty] | 原津萍 | 解放军装甲兵工程学院
[5 empty] | 赵军军 | 解放军装甲兵工程学院
[5 empty] | 梁志杰 | 解放军装甲兵工程学院
925 |  |  | TC4-DT电子束焊接头显微组织及疲劳裂纹扩展行为 | 中文 | 唐振云 | 北京工业大学 | 在光学显微镜下对TC4-DT钛合金电子束焊接头显微组织进行了分析,讨论了接头不同位置显微组织特征.比较了疲劳裂纹始于焊接接头不同位置时的宏观裂纹扩展路径及裂纹扩展速率,依据焊接接头显微组织特点讨论了显微组织对疲劳裂纹扩展行为的影响.结果表明,电子束焊接头沿熔深方向显微组织存在一定的差异;文中条件下,与母材区相比焊缝熔合区及热影响区具有较高的疲劳裂纹扩展抗力,导致裂纹扩展路径逐步偏向母材区,最后讨论了裂纹扩展路径的偏折对裂纹扩展速率的影响. | 关键词 | TC4-DT;电子束焊;接头显微组织;疲劳裂纹扩展; | 焊接学报 | 2012 |  | 42 | 09 | 109 | 112
[5 empty] | 马英杰 | 中国科学院金属研究所
[5 empty] | 毛智勇 | 北京航空工程制造研究所
[5 empty] | 雷家峰 | 中国科学院金属研究所
[5 empty] | 刘羽寅 | 中国科学院金属研究所
[5 empty] | 李晋炜 | 北京航空工程制造研究所
926 |  |  | 热塑挤压改善镁合金熔焊接头疲劳性能及其微观机制 | 中文 | 李晓泉 | 南京工程学院 | 以AZ31B镁合金为试验材料,用同质成分丝材作填充材料进行TIG对接焊.将获得的熔焊接头在真空热压炉中实施400℃恒温热塑挤压变形,然后再进行室温疲劳性能试验.对试验试样借助于扫描电镜、微观金相及能谱分析等手段探讨热塑挤压改善镁合金熔焊接头疲劳性能方法及其微观机制.结果表明,热塑挤压能够有效地提高镁合金熔焊接头疲劳寿命,其改善机制主要基于400℃恒温挤压变形有助于熔合区氧化物夹杂的破碎及微裂纹的密实、愈合,并促使熔合区粗大α晶粒形成亚晶界以细化组织;同时热塑挤压变形又使焊缝组织通过动态再结晶实现组织重构,并改变β相沿晶界网状分布为重溶后在α相晶内呈弥散分布. | 关键词 | 热塑挤压;镁合金;熔焊接头;疲劳性能; | 焊接学报 | 2012 |  | 42 | 10 | 1 | 4
[5 empty] | 初雅杰 | 南京工程学院
[5 empty] | 杨宗辉 | 南京工程学院
[5 empty] | 王章忠 | 南京工程学院
927 |  |  | 6082铝合金双轴肩FSW接头组织及腐蚀性能 | 中文 | 董春林 | 北京航空工程制造研究所 | 利用光学显微镜及动电位极化曲线技术,研究了12 mm厚6082-T6铝合金双轴肩搅拌摩擦焊接头组织形貌及其电化学性能.结果表明,主轴转速600 r/min,焊接速度为300 mm/min,搅拌头倾角为0°的焊缝组织出现了明显的变化,焊合区组织发生了动态再结晶,形成细小的等轴晶结构;母材的腐蚀形貌比较粗糙,表面有较深的点蚀坑,而接头焊核区表面腐蚀形貌均一,点蚀现象较轻;动电位极化测试表明双轴肩搅拌摩擦焊接头焊核区的腐蚀电压比母材高,耐腐蚀性能比母材好. | 关键词 | 6082铝合金;双轴肩搅拌摩擦焊;金相组织;电化学腐蚀; | 焊接学报 | 2012 |  | 42 | 10 | 5 | 9
[5 empty] | 董继红 | 北京航空工程制造研究所
[5 empty] | 赵华夏 | 北京航空工程制造研究所
[5 empty] | 栾国红 | 北京航空工程制造研究所
[5 empty] | 付瑞东 | 燕山大学
928 |  |  | 氧丙烷快速割嘴氧通道设计 | 中文 | 韩永馗 | 中国机械科学研究院哈尔滨焊接研究所 | 针对氧丙烷快速割嘴工作特点,根据空气动力学原理,为氧丙烷快速割嘴氧通道型面曲线设计开发了工具软件,可以通过给定简单的参数,实现氧通道型面曲线的快速设计.利用所设计的软件完成了一个氧通道方案,并通过计算流体力学软件对氧通道流场进行了数值模拟,得到了割嘴氧通道在其设计工作状态下的氧气射流流场速度、马赫数、氧气质量分数等特性参数分布.结果表明,该割嘴氧通道在设计工作压力下工作性能良好.同时验证了所设计的工具软件的可靠性. | 关键词 | 切割;大厚度;割嘴;氧通道;丙烷;数值模拟; | 焊接学报 | 2012 |  | 42 | 10 | 10 | 12
[5 empty] | 于浩楠 | 中国机械科学研究院哈尔滨焊接研究所
[5 empty] | 王智新 | 中国机械科学研究院哈尔滨焊接研究所
[5 empty] | 郭红杰 | 北京航空航天大学
[5 empty] | 梁国柱 | 北京航空航天大学
929 |  |  | 翻转次数对20MnMoNb特厚管板焊接残余应力与变形影响的数值分析 | 中文 | 王艳飞 | 南京工业大学 | 基于有限元ABAQUS软件,对390 mm厚20MnMoNb特厚板双U形坡口拼焊制造EO反应器管板过程进行焊接残余应力与变形有限元模拟,考察两面交替焊接时的翻转次数对特厚管板焊后残余应力与变形的影响.结果表明,特厚管板焊后发生一端翘起的角变形,在靠近表层的焊缝及热影响区存在较大的残余拉应力,在焊缝内部为残余压应力;随着翻转次数的增加,焊接残余应力和变形均降低,但当往返翻转次数超过7次后,进一步增加翻转次数对残余应力和变形的降低作用不明显. | 关键词 | 特厚管板;焊接残余应力;变形;翻转次数; | 焊接学报 | 2012 |  | 42 | 10 | 13 | 16
[5 empty] | 耿鲁阳 | 南京工业大学
[5 empty] | 巩建鸣 | 南京工业大学
[5 empty] | 蒋文春 | 中国石油大学(华东)
930 |  |  | 软开关弧焊逆变电源动特性分析 | 中文 | 王瑞超 | 华南理工大学 | 随着高性能薄板合金的广泛应用,基于实时能量控制波形弧焊技术的发展,对弧焊电源动特性提出了更高的要求.通过对移相全桥弧焊逆变电源的分析,可知移相全桥主电路本质上可等效为Buck模型,利用电路理论推导出小信号模型等效电路的电流传递函数,结合弧焊电源具体特点并进行简化,运用自动控制原理知识分析了弧焊逆变电源的动特性影响因素,并对基于峰值电流反馈的斜坡补偿方法进行具体设计分析,得出了基于峰值电流反馈弧焊逆变电源的动特性与输出回路电抗大小无关的结论.结果表明,仿真和实际电路试验结果均表明分析过程的正确性. | 关键词 | 弧焊逆变电源;动特性;峰值电流;斜坡补偿; | 焊接学报 | 2012 |  | 42 | 10 | 17 | 20
[5 empty] | 薛家祥 | 华南理工大学
931 |  |  | 基于有限元模拟的穿孔等离子超声电弧焊谐振频率的确定 | 中文 | 谢伟峰 | 江苏大学 | 根据穿孔等离子弧焊特点,首先利用改进型三维锥体热源模型建立准稳态条件下的三维熔池模型;然后在频率15～100 kHz的范围内,对低活化马氏体钢(CLAM钢)穿孔等离子超声电弧焊接熔池模态进行分析,计算得到共14阶模态,分布于6个主要频率附近;最后分析了其中五阶模态的响应情况.结果表明,随频率增加,熔池局部的振动变形越来越剧烈,整体差异性增大.利用该方法可实现超声电弧焊接谐振频率的确定,文中也为超声电弧焊工艺优化提供了一定的参考,可缩短超声电弧工艺设计时间,降低研发费用. | 关键词 | 穿孔等离子弧焊;超声电弧;CLAM钢;模态分析;谐振频率; | 焊接学报 | 2012 |  | 42 | 10 | 21 | 24
[5 empty] | 雷玉成 | 江苏大学
[5 empty] | 朱强 | 江苏大学
[5 empty] | 夏晓萍 | 天津新港船舶重工有限责任公司
932 |  |  | 双丝脉冲MAG焊的熔滴过渡及工艺特征 | 中文 | 于露 | 天津大学 | 搭建了并列式双丝脉冲MAG焊工艺试验系统,通过双丝脉冲协调控制器连接试验所用的两台电焊机,在试验过程中采集了焊接电流、电弧电压信号,并用高速摄像机对焊接过程的电弧行为与熔滴过渡过程进行了同步拍摄.应用上述试验系统,在实现稳定焊接过程的基础上,分别研究了脉冲峰值电压与脉冲基值电压、两个焊丝在垂直于焊道方向上的距离、焊枪倾角这三个因素对电弧行为、熔滴过渡过程及焊缝表面成形与焊缝几何尺寸的影响.确定了最理想的脉冲峰值-基值电压,并且发现在文中所述试验参数下,焊丝间距11 mm为两电弧形成共熔池、同焊道的上临界距离.结果表明,随着焊枪倾角的增加,焊缝熔深增加,熔宽减小,在焊接速度和送丝速度不变的前提下余高增加. | 关键词 | 双丝焊;熔滴过渡;脉冲电弧; | 焊接学报 | 2012 |  | 42 | 10 | 25 | 28
[5 empty] | 李桓 | 天津大学
[5 empty] | 杨立军 | 天津大学
[5 empty] | 韦辉亮 | 天津大学
[5 empty] | 高莹 | 天津职业技术师范大学
933 |  |  | MAG焊熔池图像各区域定义及近似熵分析 | 中文 | 高飞 | 南京理工大学 | 依据弧焊熔池图像对焊缝成形缺陷的影响,定义了头部、中部和尾部三个熔池分区,深入研究了弧焊熔池图像与焊缝表面成形质量之间的关系、并通过大量试验验证,得出了弧焊熔池图像各区域视觉特征与焊缝成形缺陷之间的主要关系.运用混沌学的近似熵方法对熔池三个区域灰度值分布梯度进行了分析研究.结果表明,各区域灰度梯度的近似熵值与焊缝成形质量基本呈正相关性,近形熵值越大,成形越好,研究的试验数据为基于熔池图像评价和控制焊缝成形质量提供了一种新型量化指标. | 关键词 | 弧焊;熔池视觉图像;熔池分区;焊缝成形质量;近似熵; | 焊接学报 | 2012 |  | 42 | 10 | 29 | 32
[5 empty] | 王克鸿 | 南京理工大学
[5 empty] | 梁永顺 | 南京理工大学
[5 empty] | 詹兰兰 | 南京理工大学
[5 empty] | 张燕 | 南京理工大学
934 |  |  | HT250冷焊表面残余应力试验 | 中文 | 徐庆钟 | 山东大学 | 利用亚激光瞬间熔冷焊机对柴油发动机缸体所用材料HT250表面缺陷进行修复,并用X射线法测定焊缝两侧表面残余应力,以此研究冷焊残余应力分布规律以及与不同工艺参数间的关系.结果表明,靠近焊缝处为拉应力,远离焊缝处为压应力;冷焊残余应力范围很小,峰值主要分布在离焊缝中心5 mm的范围内,离焊缝中心20 mm处,残余应力接近为零;时间参数对残余应力峰值的影响较小,而能量参数对残余应力峰值的影响较大;通过改变时间与能量参数组合,可以得到较小的残余应力峰值,满足发动机再制造零部件表面损伤的修复要求. | 关键词 | 冷焊;表面残余应力;工艺参数;再制造; | 焊接学报 | 2012 |  | 42 | 10 | 33 | 36
[5 empty] | 李方义 | 山东大学
丁韬
李峰
935 |  |  | 沉淀硬化不锈钢FV520B母材及其焊接接头耐蚀性分析 | 中文 | 张敏 | 西安理工大学 | 通过对马氏体沉淀硬化不锈钢FV520B相同热处理条件下的母材及焊接接头满足使用要求后,在35℃下,质量分数为10%的HCl腐蚀介质及相同质量分数下的H2SO4腐蚀介质中的均匀浸泡腐蚀来测定FV520B的耐蚀性.结果表明,在35℃下的不同腐蚀环境中,母材及焊接接头在质量分数为10%的HCl中的腐蚀均较为严重,氯离子对不锈钢的钝化膜有较为严重的破坏性,可在材料的表面形成较深的点蚀坑.在质量分数为10%H2SO4中的腐蚀相对较弱,腐蚀产物也各不相同,且在不同的腐蚀环境中,焊缝处的腐蚀程度比热影响区处的较轻. | 关键词 | 沉淀硬化不锈钢;微观形貌;耐蚀性; | 焊接学报 | 2012 |  | 42 | 10 | 37 | 40
[5 empty] | 张恩华 | 西安理工大学
[5 empty] | 支金花 | 西安理工大学
[5 empty] | 孟强 | 西安理工大学
[5 empty] | 张海存 | 西安陕鼓动力股份有限公司
936 |  |  | TiNi-V共晶钎料钎焊Si3N4陶瓷接头界面结构及性能 | 中文 | 王国星 | 黑龙江工程学院 | 采用真空电弧熔炼技术制备了TiNi-V高温共晶钎料合金,研究了该钎料在Si3N4陶瓷表面的铺展行为.随后采用TiNi-V钎料实现了Si3N4陶瓷的钎焊连接,利用SEM,EDS以及XRD等分析方法,确定了接头的典型界面结构为:Si3N4/TiN+Ti-Si化合物/NiV.重点研究了钎焊温度对接头界面结构及力学性能的影响.结果表明,随着钎焊温度的升高,熔融钎料与Si3N4陶瓷反应程度增加,导致钎缝中TiN+Ti-Si化合物层厚度不断增加,且在接头残余应力的作用下形成了大量显微裂纹,降低了接头性能.当钎焊温度为1 200℃,钎焊时间为10 min时,接头室温抗剪强度达到最大为28 MPa.断口分析显示接头断裂于TiN+Ti-Si化合物层为脆性断裂. | 关键词 | TiNi-V共晶钎料;钎焊;Si3N4陶瓷;界面组织; | 焊接学报 | 2012 |  | 42 | 10 | 41 | 44
[5 empty] | 宋晓国 | 哈尔滨工业大学
[5 empty] | 陈海燕 | 哈尔滨工业大学
[5 empty] | 李扬 | 黑龙江工程学院
[5 empty] | 曹健 | 哈尔滨工业大学
937 |  |  | 激光-电弧复合焊接7075-T6铝合金疲劳断裂特性 | 中文 | 吴圣川 | 合肥工业大学 | 研究激光-电弧复合焊接2 mm板7075-T6铝合金在不同应力比R和应力幅σa下的疲劳裂纹扩展行为.结果表明,优选的复合焊工艺参数激光功率3 kW、电流110A和焊接速度3 m/min条件下接头和母材的疲劳裂纹扩展速率曲线存在交叉现象,即当应力强度因子幅#K小于15.6 MPa.m1/2时,接头的疲劳裂纹扩展速率小于母材,反之则接头的疲劳裂纹扩展速率大于母材.而对应同一#K值,高应力比下的疲劳裂纹扩展速率快于低应力比条件下的扩展速率.应力幅或平均应力是影响疲劳裂纹扩展特性的主要因素. | 关键词 | 激光-电弧复合焊;7075高强铝合金;疲劳断裂;微观组织;软化效应; | 焊接学报 | 2012 |  | 42 | 10 | 45 | 48
[5 empty] | 徐晓波 | 合肥工业大学
[5 empty] | 张卫华 | 西南交通大学
[5 empty] | 李正 | 合肥工业大学
[5 empty] | 徐道荣 | 合肥工业大学
938 |  |  | 水下湿法药芯焊丝焊接电弧稳定性 | 中文 | 石永华 | 华南理工大学 | 利用焊接电弧电压信号的标准差和差异系数的倒数作为评价电弧稳定性的指标,通过试验研究了不同工艺条件下水下湿法药芯焊丝焊接的电弧稳定性.建立了湿法焊接电弧稳定性的敏感度模型,分析了各工艺参数如焊接电流、电弧电压、焊接速度和水深对湿法药芯焊丝焊接电弧稳定性的影响.结果表明,水深增大时,焊接电弧稳定性变差,特别是在浅水区域,增大水深可显著降低电弧稳定性;焊接速度增大,电弧稳定性变差;焊接电压对电弧稳定性影响很大,适当提高焊接电压可提高电弧的稳定性. | 关键词 | 水下焊接;电弧稳定性;敏感度分析; | 焊接学报 | 2012 |  | 42 | 10 | 49 | 53
[5 empty] | 郑泽培 | 华南理工大学
[5 empty] | 黄晋 | 华南理工大学
939 |  |  | 高压水下环境旋转电弧焊接的断路临界频率分析 | 中文 | 李志刚 | 华东交通大学 | 在搭建高压水环境旋转电弧焊接硬件平台进行试验的基础上,得到高压舱中焊接电流和电弧电压的信号波形,对其进行了统计分析,从中可以发现大量的短路过渡.通过建立坡口扫描单元的数学模型、逆变电源模块的数学模型、动态电压负载模型、弧长变化模型、液桥行为模型各子块模型,在大系统范围内建立了高压水环境下旋转电弧传感焊接模型.结合与高压水环境旋转电弧试验所得焊接信息,在设定焊接电流和电弧电压不变的情况下,研究了旋转电弧传感器的旋转频率对高压水环境焊接过渡过程的影响.结果表明,当坡口为一定时,旋转频率由20 Hz减少至13 Hz再减少到10 Hz时,断路现象逐渐减少.以此得到高压水下应用环境下,旋转电弧传感器焊接的断路临界频率. | 关键词 | 高压水环境;旋转电弧;短路模型; | 焊接学报 | 2012 |  | 42 | 10 | 54 | 58
[5 empty] | 张华 | 南昌大学
940 |  |  | 2A14-T6铝合金复合超高频脉冲方波变极性GTAW焊缝成形特征 | 中文 | 李伟 | 北京航空航天大学 | 以2A14-T6高强铝合金为对象,借助焊缝成形参数来评价复合超高频脉冲方波变极性钨极氩弧焊(HPVP-GTAW)焊缝成形的特征,研究了HPVP-GTAW过程中超高频脉冲方波电流参数对焊缝成形的影响.结果表明,与常规VP-GTAW电弧焊相比,在焊接过程中加入超高频脉冲方波电流可以提高焊缝熔透率,改善焊缝成形;在脉冲电流幅值和占空比一定时,脉冲电流频率对HPVP-GTAW焊缝成形影响显著;正极性持续期间有效电流保持基本一致(变化范围±5 A)条件下,在一定范围内提高脉冲电流频率,增加脉冲电流幅值,同时减小占空比,可明显提高铝合金HPVP-GTAW焊缝的熔透率. | 关键词 | 高强铝合金;超高频脉冲电流;变极性钨极氩弧焊;焊缝成形; | 焊接学报 | 2012 |  | 42 | 10 | 59 | 62
[5 empty] | 从保强 | 北京航空航天大学
[5 empty] | 齐铂金 | 北京航空航天大学
[5 empty] | 王乐笑 | 北京航空航天大学
[5 empty] | 杨明轩 | 北京航空航天大学
941 |  |  | 水下爆炸焊接制备NiTi合金与铜箔复合板 | 中文 | 孙伟 | 大连理工大学 | 应用水下爆炸焊方法进行了NiTi形状记忆合金与铜箔的爆炸焊研究.利用大型有限元软件ANASYS/LS-DYNA对水下爆炸冲击波驱动飞板的飞行过程进行了数值模拟.飞板的飞行速度与爆炸焊产生射流的最小碰撞速度对比表明,可以实现焊接.通过分析微观组织和断裂机理,评估复合板焊接效果.结果表明,微观组织观察显示界面为连续均匀的波纹形态,界面结合处无裂纹,焊接性能良好.断口形貌分析显示断裂主要表现为解理和准解理断裂,界面处端口形貌与微观组织形态观察一致.水下爆炸焊方法将解决脆性、薄板金属用传统爆炸焊方法难以焊接的问题. | 关键词 | 形状记忆合金;水下爆炸焊;波纹形态;断口形貌; | 焊接学报 | 2012 |  | 42 | 10 | 63 | 66
[5 empty] | 李晓杰 | 大连理工大学
[5 empty] | 闫鸿浩 | 大连理工大学
[5 empty] | 刘凯欣 | 北京大学
942 |  |  | 脉冲电流参数对奥氏体不锈钢电弧行为的影响 | 中文 | 杨明轩 | 北京航空航天大学 | 基于0Cr18Ni9Ti奥氏体不锈钢超高频脉冲钨极氩弧焊(UHF-GTAW,ultrahighfrequency pulse gas tungsten arc welding)试验,分析了脉冲电流参数对奥氏体不锈钢电弧行为的影响及其作用规律.结果表明,以脉冲电流频率、占空比为代表的脉冲电流参数对不锈钢UHF-GTAW电弧的电学特性、工作形态、电弧力及熔透特性具有较大影响,随着超高频脉冲方波电流频率的增加,电弧收缩效应增强,电弧覆盖面积在一定范围内减小,电弧力显著增长,以等离子流力及电磁力为主的轴向力作用于熔池表面液态金属,造成熔池表面凹陷、热源下移、焊缝熔深增大、熔透率显著提升. | 关键词 | 超高频脉冲钨极氩弧焊;电弧行为;电弧力模型;熔透特性; | 焊接学报 | 2012 |  | 42 | 10 | 67 | 70
[5 empty] | 从保强 | 北京航空航天大学
[5 empty] | 齐铂金 | 北京航空航天大学
[5 empty] | 李伟 | 北京航空航天大学
[5 empty] | 郑敏信 | 北京航空航天大学
943 |  |  | Zr-Ti复合脱氧对低合金高强度钢CGHAZ组织和韧性的影响 | 中文 | 魏然 | 武汉科技大学 | 对Zr-Ti复合脱氧低合金高强度30 mm厚钢板采用气体保护焊进行多层多道焊接,利用光学显微镜,扫描电子显微镜及能谱分析对焊接热影响区组织进行了观察与分析.结果表明,该区域存在大量微米、亚微米级的复合铬、钛氧化物夹杂,呈细小弥散分布,没有发现条状MnS夹杂物的存在.夹杂物粒子在晶界和晶内析出,钉扎奥氏体晶界,有效抑制了奥氏体晶粒长大,晶粒粗化不明显.在粗晶区奥氏体晶粒内部优先形成的针状铁素体,能有效分割奥氏体晶粒,细化组织.焊接热影响区粗晶区的力学性能测试表明,Zr-Ti复合脱氧技术使焊件具有良好的低温冲击韧性. | 关键词 | 低合金高强度钢;Zr-Ti复合脱氧;气体保护焊;冲击韧性;组织细化; | 焊接学报 | 2012 |  | 42 | 10 | 71 | 74
[5 empty] | 吴开明 | 武汉科技大学
[5 empty] | 王红鸿 | 武汉科技大学
[5 empty] | 姚永宽 | 南京钢铁集团有限公司
[5 empty] | 王道远 | 南京钢铁集团有限公司
[5 empty] | 孟令东 | 南京钢铁集团有限公司
944 |  |  | CeO2掺杂对ZrO2-Y2O3纳米涂层性能的影响 | 中文 | 颜建辉 | 湖南科技大学 | 在45钢基体表面等离子弧喷涂制备了掺杂不同含量CeO2纳米ZrO2涂层,运用XRD,SEM对涂层的组织结构进行了分析,测试了涂层的结合强度和显微硬度,考察了涂层与铝青铜对磨时的摩擦磨损性能.结果表明,CeO2增加了ZrO2涂层的致密性、结合强度和显微硬度.纳米ZrO2涂层中加入CeO2后,增加了ZrO2涂层/铝青铜摩擦副的摩擦系数,增强了纳米ZrO2涂层,耐磨能力.涂层与铝青铜对磨时,随着CeO2含量的增加,ZrO2涂层粘着磨损形式增强,而涂层脆性断裂脱落的趋势减轻. | 关键词 | 等离子弧喷涂;ZrO2涂层;氧化铈;性能; | 焊接学报 | 2012 |  | 42 | 10 | 75 | 78
[5 empty] | 马素娟 | 唐山科技职业技术学院
[5 empty] | 刘龙飞 | 湖南科技大学
[5 empty] | 唐思文 | 湖南科技大学
945 |  |  | 钎焊温度及保温时间对Sn-30Zn钎料钎焊Mg/Al异种金属组织和性能的影响 | 中文 | 王志 | 大连理工大学 | 采用Sn-30Zn(质量分数,%)钎料对Mg/Al异种金属进行低温钎焊.并利用扫描电子显微镜、电子探针研究了钎焊接头在不同焊接工艺参数下的微观组织演变过程,同时采用维氏硬度仪及万能力学性能试验机对接头的显微硬度和力学性能进行了测试.结果表明,当钎焊温度为330℃,保温时间为5 s时,钎焊接头组织性能较好.接头组织主要分为近镁侧的Mg2Sn化合物层、近铝侧的Al-Sn-Zn固溶体层、焊缝中心三个区.焊缝中心区以Sn-Zn的过共晶组织为基底,上面弥散分布着Mg2Sn相,铝基固溶体相.接头的最佳平均剪切强度为60.47 MPa. | 关键词 | Sn-30Zn钎料;Mg/Al异种金属;钎焊;抗剪强度; | 焊接学报 | 2012 |  | 42 | 10 | 79 | 82
[5 empty] | 刘飞 | 大连理工大学
[5 empty] | 刘黎明 | 大连理工大学
946 |  |  | 金属粉芯型药芯焊丝熔滴过渡及飞溅观察分析 | 中文 | 王皇 | 太原理工大学 | 采用高速摄影技术对金属粉芯型药芯焊丝的熔滴过渡及飞溅进行观察分析,总结了金属粉芯型药芯焊丝在试验参数下的熔滴过渡类型和特征以及飞溅类型和特征,阐述了熔滴过渡特征以及飞溅特征产生的原因.结果表明,采用100%CO2气体保护时,焊接过程中电弧电压波动较大,熔滴过渡不稳.以排斥过渡为主,少量细颗粒过渡和爆炸过渡,焊接飞溅大;采用5%CO2+95%Ar保护时,熔滴过渡为单一射滴过渡,熔滴过渡平稳,电弧稳定,焊接飞溅小;金属粉芯型药芯焊丝飞溅形式主要包括:气泡放出型飞溅、缩颈飞溅、熔滴爆炸飞溅以及电弧力引起的飞溅. | 关键词 | 金属粉芯型药芯焊丝;熔滴过渡;飞溅; | 焊接学报 | 2012 |  | 42 | 10 | 83 | 86
[5 empty] | 刘海云 | 太原理工大学
[5 empty] | 王宝 | 中北大学
[5 empty] | 王勇 | 太原理工大学
[5 empty] | 张英乔 | 中北大学
947 |  |  | 铝合金变极性穿孔型等离子弧焊工艺的热源模型 | 中文 | 卢振洋 | 北京工业大学 | 选用包含面高斯热源和圆柱体热源模型的组合热源模型去模拟变极性穿孔型等离子弧焊工艺的温度场.通过大量的工艺试验,分析主要工艺参数对铝合金变极性穿孔型等离子弧焊成形的影响.借助有限元分析手段,在热源模型和实际工艺参数之间建立了联系,并通过线性回归分析的方法将这种联系用数学方式表达出来.结果表明,变极性穿孔型等离子弧焊除了电流和行走速度外,离子气流量、钨极内缩量和喷嘴末端到工件表面的距离都是十分重要的工艺参数,对焊缝形貌特征影响很大. | 关键词 | 变极性穿孔型等离子弧;温度场;有限元;ANSYS; | 焊接学报 | 2012 |  | 42 | 10 | 87 | 91
[5 empty] | 王龙 | 北京工业大学
[5 empty] | 陈树君 | 北京工业大学
[5 empty] | 薛忠明 | 北京卫星制造厂
[5 empty] | 于洋 | 北京工业大学
[5 empty] | 蒋凡 | 北京工业大学
948 |  |  | 铝合金AC-P-MIG焊丝熔化速度与焊缝成形 | 中文 | 袁磊 | 上海交通大学 | 铝合金AC-P-MIG焊丝熔化速度主要受焊接电流、BEN比率的影响,在相同BEN比率下,焊丝熔化速度随焊接电流的增大而增大;在相同电流下,焊丝熔化速度随着EN比率的增大而增大.由于阴阳极等效压降的不同及电弧形态特征的差异,随着BEN比率的增加,焊丝得到更有效、更多能量的加热,故熔化速度加快.在同样送丝速度与焊接速度下,随着BEN比率的增加,焊接电流减小,熔深、熔宽减小,余高显著增大.因此AC-P-MIG可以有效解决薄板焊接易烧穿问题,并且可以提高搭接间隙范围,实现薄板的高速、高质量焊接. | 关键词 | 铝合金焊接;交流脉冲熔化极气体保护焊;负极性比率;焊丝熔化速度; | 焊接学报 | 2012 |  | 42 | 10 | 92 | 96
[5 empty] | 华学明 | 上海交通大学
[5 empty] | 张旺 | 上海交通大学
[5 empty] | 李芳 | 上海交通大学
[5 empty] | 吴毅雄 | 上海交通大学
949 |  |  | 考虑热损失的热丝TIG焊热丝温度分布解析模型 | 中文 | 赵福海 | 上海交通大学 | 基于能量守恒定律建立了考虑热损失的电阻加热热丝温度分布的数学解析模型,验证了此解析模型的计算结果与文献中的实测数据的基本吻合性,并讨论了焊丝直径、热丝电流、送丝速度以及焊丝伸出长度等因素对热丝温度分布的影响规律.结果表明,此数学解析模型具有很高的准确性,可以用来进行热丝加热过程的分析以及焊接质量的控制;焊丝直径越小、热丝电流越大、送丝速度越小,焊丝伸出部分上距给电点相同距离的温度越高;焊丝伸出长度越大,焊丝伸出部分距焊丝送入位置相同距离的温度越高. | 关键词 | 热丝钨极氩弧焊;热损失;热丝温度;解析模型; | 焊接学报 | 2012 |  | 42 | 10 | 97 | 100
[5 empty] | 华学明 | 上海交通大学
[5 empty] | 叶欣 | 上海交通大学
[5 empty] | 吴毅雄 | 上海交通大学
950 |  |  | Sn-Zn系钎料专用助焊剂 | 中文 | 韩若男 | 南京航空航天大学 | 采用铺展试验法研究了Sn-9Zn钎料配合自制Sn-Zn系钎料专用助焊剂、NH4Cl-ZnCl2助焊剂、树脂型助焊剂以及水溶性助焊剂在铜板上的铺展能力.结果表明,使用自制助焊剂A4匹配Sn-9Zn钎料铺展性能相比其它助焊剂铺展面积明显增大.自制助焊剂不含卤素,钎料的铺展面积最大为65.7 mm2,相比NH4Cl-ZnCl2助焊剂、树脂型助焊剂、水溶性助焊剂分别提高了16.1%,116.1%,85.1%.此外,复配助焊剂能进一步促进钎料在铜板上的铺展,最大铺展面积分别达到76.5,72.5 mm2,控制磺酸亚锡的含量为20%(质量分数),二乙醇胺,丁二酸的最佳添加量依次为8%,10%(质量分数). | 关键词 | Sn-Zn;助焊剂;铺展面积; | 焊接学报 | 2012 |  | 42 | 10 | 101 | 104
[5 empty] | 薛松柏 | 南京航空航天大学
[5 empty] | 胡玉华 | 中国电子科技集团第五十五研究所
[5 empty] | 王宗阳 | 南京航空航天大学
[5 empty] | 贾建漪 | 南京航空航天大学
951 |  |  | 时效温度对15-5PH沉淀硬化不锈钢熔敷金属组织和性能的影响 | 中文 | 齐彦昌 | 中国钢铁研究总院 | 时效温度是15-5PH沉淀硬化不锈钢熔敷金属时效处理的重要参数,对组织和性能具有重要的影响.采用钨极氩弧焊将研制的焊丝进行熔敷金属焊接试验,并将熔敷金属固溶处理后进行不同温度的时效处理,研究时效温度对熔敷金属组织和性能的影响.结果表明,时效处理后熔敷金属组织主要为马氏体、残余奥氏体和ε-Cu析出相.随着时效温度的增高,组织中奥氏体含量增多,尤其在621℃时含量急剧增加;马氏体板条析出ε-Cu尺寸逐渐增大,而数量先增多后减少;另外随着时效温度的增高,熔敷金属强度下降,而冲击韧性升高,这主要是由于残余奥氏体含量增多引起的. | 关键词 | 时效温度;组织;性能;熔敷金属; | 焊接学报 | 2012 |  | 42 | 10 | 105 | 108
[5 empty] | 张晓牧 | 钢铁研究总院
[5 empty] | 彭云 | 中国钢铁研究总院
[5 empty] | 田志凌 | 中国钢铁研究总院
[5 empty] | 杨帅 | 钢铁研究总院
952 |  |  | TC4/TC17线性摩擦焊接头组织及力学性能 | 中文 | 季亚娟 | 北京航空工程制造研究所 | 针对航空发动机整体叶盘常用的TC4和TC17钛合金开展线性摩擦焊研究,对接头的组织进行了金相和电镜观察,并测量了焊接过程的温度.结果表明,接头分为母材、热力影响区和焊合区三部分,其热力影响区组织只发生了α相和β相沿受力方向的重新排列,焊合区发生了再结晶.温度测量表明,焊接过程的最高温度可达到1 270℃,超过了钛合金的β转变温度.拉伸测试表明,在室温和200℃进行拉伸测试时,接头的抗拉强度与TC4母材等强,而在400℃进行测试时,接头抗拉强度能达到TC4母材的95%. | 关键词 | 线性摩擦焊;钛合金;组织;温度; | 焊接学报 | 2012 |  | 42 | 10 | 109 | 112
[5 empty] | 刘燕冰 | 解放军94170部队
[5 empty] | 张田仓 | 北京航空工程制造研究所
[5 empty] | 张传臣 | 北京航空工程制造研究所
953 |  |  | 梯度功能材料等离子熔积成形过程的Level-Set方法模拟 | 中文 | 王桂兰 | 华中科技大学 | 利用Level-Set方法与有限体积法(finite volume method,FVM)建立梯度功能材料(functionally graded material,FGM)等离子熔积制造(plasma deposition manufacturing,PDM)过程多相混态场统一模型;研究了在不同热输入功率下熔池形貌、温度场与流场以及溶质分布的变化规律.结果表明,热功率是影响梯度功能材料成分分布和性能的重要工艺参数.并用等离子熔积制造方法制备Al2O3-AISI316梯度功能材料,验证了模拟计算结果的正确性和可靠性. | 关键词 | 等离子熔积成形;梯度功能材料;多相统一模型; | 焊接学报 | 2012 |  | 42 | 11 | 1 | 4
[5 empty] | 王庆 | 华中科技大学
[5 empty] | 王湘平 | 华中科技大学
[5 empty] | 张海鸥 | 华中科技大学
954 |  |  | 钛合金电子束焊熔宽PID控制系统建模与仿真 | 中文 | 石铭霄 | 兰州理工大学 | 由于焊接过程的复杂性,因此很难得到熔池动态过程的解析数学模型,使得焊接过程建模成为焊接过程控制的一大难题.为了建立电子束焊熔池动态过程模型,采用阶跃响应法确定出了钛合金电子束焊电子束流与熔宽的数学模型的类型和结构,计算出了该模型的参数,建立了电子束流与熔宽的传递函数模型.利用获得的电子束流与熔宽的数学模型,采用Z-N经验公式法确定出了PID控制器参数,在此基础上利用MATLAB/SIMULINK建模与仿真平台建立了钛合金电子束焊熔宽PID控制系统模型,并对该模型进行了仿真试验.结果表明,所设计的控制系统动态性能和稳态性能良好. | 关键词 | 电子束焊;熔宽;建模;仿真; | 焊接学报 | 2012 |  | 42 | 11 | 5 | 8
[5 empty] | 张秉刚 | 哈尔滨工业大学
[5 empty] | 陈国庆 | 哈尔滨工业大学
[5 empty] | 樊丁 | 兰州理工大学
955 |  |  | 钎缝间隙对SiC陶瓷钎焊接头组织及性能的影响 | 中文 | 李卓然 | 哈尔滨工业大学 | 采用Ti-Zr-Ni-Cu钎料,借助SEM,EDS和XRD等分析测试手段,研究了钎缝间隙对SiC陶瓷接头组织性能的影响.结果表明,接头结构由SiC侧至钎缝中心依次为TiC,Zr(s,s),Ti5Si3+Zr2Si,Ti(s.s)+Ti2(Cu,Ni),(Ti,Zr)(Ni,Cu).当钎缝间隙为30～50μm时,Si元素与Ti,Zr元素反应,生成少量的细小的针状硅化物,钎缝主要为均一的固溶体组织,此时钎焊接头力学性能较好,抗剪强度可达117 MPa;当钎缝间隙小于30μm时,生成贯穿整个钎缝的条状硅化物,同时有连续的、较厚的TiC层沿接头界面生成,严重降低接头性能;而当钎缝间隙大于50μm时,钛的金属间化合物大量增多,同时在钎缝中形成了钛和锆的过共晶化合物,使接头性能下降. | 关键词 | SiC陶瓷;钎焊;界面组织;抗剪强度; | 焊接学报 | 2012 |  | 42 | 11 | 9 | 12
[5 empty] | 徐晓龙 | 哈尔滨工业大学
[5 empty] | 刘文波 | 哈尔滨市东安机电制造有限责任公司
[5 empty] | 卢治国 | 哈尔滨市东安机电制造有限责任公司
956 |  |  | 激光重熔等离子喷涂WC颗粒增强镍基涂层组织及高温磨损性能 | 中文 | 王东生 | 南京航空航天大学 | 为了提高等离子喷涂WC颗粒增强镍基涂层的性能,采用激光重熔工艺对涂层进行处理,研究了激光重熔对涂层微观组织和性能的影响.用扫描电镜(SEM)、X射线衍射仪(XRD)和显微硬度计分析了涂层表面形貌、微观结构、相组成和显微硬度,同时对涂层的高温摩擦磨损特性进行了考察.结果表明,激光重熔消除了等离子喷涂层的层片状结构、孔隙等缺陷,涂层致密度提高;另外在激光高能量密度作用下,WC颗粒部分熔化,并在周围析出枝晶结构.激光重熔处理后涂层的显微硬度明显提高,其磨损性能也显著高于原等离子喷涂层. | 关键词 | 激光重熔;等离子喷涂;镍基合金涂层;WC颗粒增强; | 焊接学报 | 2012 |  | 42 | 11 | 13 | 16
[5 empty] | 田宗军 | 南京航空航天大学
[5 empty] | 王松林 | 铜陵学院
[5 empty] | 沈理达 | 南京航空航天大学
[5 empty] | 黄因慧 | 南京航空航天大学
957 |  |  | 焊接接头坡口参数化建模及矢量图形绘制 | 中文 | 沈春龙 | 江苏省泰州师范高等专科学校 | 焊接接头坡口的参数化描述及图形绘制对焊接工艺设计软件开发非常重要.提出基于双面双边U形坡口的接头类型及坡口图形参数化模型,分析了接头坡口图形参数化驱动原理,实现接头坡口图形几何参数动态标注,阐述面向对象的图元绘制类设计及使用方法,给出了接头参数化模块绘制过程中图元数据的存储结构,运用图元对象的鼠标拾取方法解决了图元属性修改问题,论述了接头图形中性矢量WMF文件的生成及数据库序列化过程.结果表明,焊接接头坡口参数化模型及图形矢量化绘制能够有效解决接头参数标注及嵌入式图形失真问题. | 关键词 | 接头坡口;参数化建模;矢量图形;参数驱动; | 焊接学报 | 2012 |  | 42 | 11 | 17 | 20
[5 empty] | 于景宝 | 南京理工大学
[5 empty] | 彭勇 | 南京理工大学
[5 empty] | 王克鸿 | 南京理工大学
958 |  |  | 预熔氧化层对AA-TIG焊缝形貌的影响 | 中文 | 樊丁 | 兰州理工大学 | AA-TIG焊(arc assisted activating TIG welding)是一种新型高效焊接方法,该方法通过焊前采用小电流辅助电弧以Ar+O2作为保护气体在待焊部位预熔一道氧化层,然后再进行常规TIG焊,可获得深而窄的焊缝.试验通过改变辅助电弧工艺参数来改变预熔氧化层的厚度,分析预熔氧化层厚度对焊缝成形的影响.结果表明,辅助电弧的电流、速度以及辅助电弧中氧气流量对预熔氧化层厚度有很大的影响,辅助电弧中氧气流量越大、辅助电弧热输入越大时,预熔氧化层越厚;AA-TIG焊时预熔氧化层的厚度对焊缝深宽比影响较大,随着预熔氧化层的增厚,焊缝深宽比先增加后减小. | 关键词 | 不锈钢;AA-TIG焊;氧化层;焊缝形貌; | 焊接学报 | 2012 |  | 42 | 11 | 21 | 25
[5 empty] | 康再祥 | 兰州理工大学
[5 empty] | 黄勇 | 兰州理工大学
[5 empty] | 晏丽琴 | 兰州理工大学
[5 empty] | 王新鑫 | 兰州理工大学
[5 empty] | 郝珍妮 | 兰州理工大学
959 |  |  | 温度对异金属焊接接头CO2腐蚀的影响 | 中文 | 王晶 | 北京科技大学 | 为研究温度对异金属焊接接头CO2腐蚀的影响,使用熔化极气体保护焊(MIG)方式焊接X70管线钢和2205双相不锈钢.对基材/焊缝界面的组织和不同温度下的CO2腐蚀形貌进行了观察和分析.结果表明,焊缝侧显微组织呈树枝状奥氏体组织;焊缝存在较窄的熔合区且存在第二类边界线,Ni,Cr等元素存在浓度梯度.与低温相比,高温下焊接接头微合金钢侧产生较严重的CO2腐蚀,微合金钢表面的腐蚀产物膜呈疏松状,焊缝侧腐蚀产物膜较致密.电解液中两侧母材及焊缝的电位差、温度的不同导致离子的迁移速率不同,造成微合金钢和焊缝的腐蚀倾向不同. | 关键词 | 温度;异金属焊接接头;组织;腐蚀速率;机理; | 焊接学报 | 2012 |  | 42 | 11 | 26 | 30
[5 empty] | 路民旭 | 北京科技大学
[5 empty] | 杨萍 | 北京科技大学
[5 empty] | 张雷 | 北京科技大学
[5 empty] | 常炜 | 中国海洋石油有限公司
960 |  |  | 不锈钢超高频直流脉冲GTAW焊缝成形行为 | 中文 | 杨明轩 | 北京航空航天大学 | 基于超高频直流脉冲钨极氩弧焊技术(UHF-GTAW,ultrahigh frequency pulse-gas tungsten arc welding),完成了0Cr18Ni9Ti奥氏体不锈钢焊缝熔透特性试验,研究分析了超高频脉冲方波电流对焊缝成形及熔池金属流动的影响规律.结果表明,在高频脉冲电流作用下,熔透率随频率增加而增大,在同等平均电流条件下,当脉冲频率达到80 kHz时,熔宽减小,熔深最大增加了88.7%,熔透率显著提升,至少增大了24.6%以上.结合试验数据对熔池流动行为进行了理论分析,讨论了熔池内部电磁力对焊缝成形的作用及对流体的驱动效果. | 关键词 | 超高频直流脉冲GTAW;焊缝成形;熔池流动行为; | 焊接学报 | 2012 |  | 42 | 11 | 31 | 34
[5 empty] | 齐铂金 | 北京航空航天大学
[5 empty] | 从保强 | 北京航空航天大学
[5 empty] | 李伟 | 北京航空航天大学
[5 empty] | 杨舟 | 北京航空航天大学
961 |  |  | 随焊冲击碾压整形新方法及等承载接头拉伸与疲劳性能 | 中文 | 王佳杰 | 哈尔滨工业大学 | 提出了随焊冲击碾压整形方法 (weld shaping with trailing impact rolling,WSTIR),并研制了一套随焊冲击碾压整形装置.对随焊整形后低匹配等承载接头(equal load-carrying capacity,ELCC)进行了拉伸试验和疲劳试验.结果表明,随焊整形后接头拉伸均断裂在近焊趾的母材处,断裂应力均达到母材的抗拉强度;随焊整形后接头的疲劳寿命明显大于原始焊态接头,由于随焊整形接头焊趾处圆弧过渡降低了应力集中,进而提高了随焊整形接头的疲劳承载能力.拉伸与疲劳试验说明随焊冲击碾压整形后的平余高低匹配接头达到了等承载的要求.这种随焊整形方法将有力地推动低匹配等承载接头设计方法在工程实际的应用. | 关键词 | 低匹配对接接头;随焊冲击碾压整形;拉伸性能;疲劳性能; | 焊接学报 | 2012 |  | 42 | 11 | 35 | 38
[5 empty] | 杨建国 | 浙江工业大学
[5 empty] | 张敬强 | 哈尔滨工业大学
[5 empty] | 董志波 | 哈尔滨工业大学
[5 empty] | 方洪渊 | 哈尔滨工业大学
[5 empty] | 刚铁 | 哈尔滨工业大学
962 |  |  | Ni元素对Sn2.5Ag0.7Cu0.1RE/Cu无铅微焊点界面IMC和力学性能的影响 | 中文 | 李臣阳 | 河南科技大学 | 以Sn2.5Ag0.7Cu0.1RE无铅钎料为研究对象,借助扫描电镜和X衍射等检测方法研究了Ni元素对Sn2.5Ag0.7Cu0.1RE/Cu无铅微焊点界面IMC和力学性能的影响.结果表明,添加适量Ni元素能显著细化Sn2.5Ag0.7Cu0.1RE钎料合金初生β-Sn相和共晶组织,抑制焊点界面区(Cu,Ni)6Sn5金属间化合物的生长和表面粗糙度的增加,提高无铅焊点抗剪强度.当Ni元素添加量为0.1%时,钎料合金组织细小均匀,共晶组织所占比例较多;焊点界面IMC薄而平整,(Cu,Ni)6Sn5颗粒尺寸小,对应焊点抗剪强度最高为45.6 MPa,较未添加Ni元素焊点提高15.2%. | 关键词 | Sn2.5Ag0.7Cu0.1RExNi无铅钎料;焊点;金属间化合物;力学性能; | 焊接学报 | 2012 |  | 42 | 11 | 39 | 42
[5 empty] | 张柯柯 | 河南科技大学
[5 empty] | 王要利 | 河南科技大学
[5 empty] | 赵恺 | 河南科技大学
杜宜乐
963 |  |  | 高铬明弧堆焊合金的显微组织及耐磨性 | 中文 | 龚建勋 | 湘潭大学 | 采用金属粉型药芯焊丝自保护明弧焊方法制备了含有(质量分数,%)Cr 21～23,C 3.5～4.2,Si 1.4～1.6,B 0～1.8的耐磨合金.采用光学显微镜、X射线衍射仪、扫描电镜和电子能谱仪,研究B4C对其显微组织及耐磨性的影响,分析了明弧堆焊熔池凝固特点及Si,B等元素对焊缝脱氧的影响.结果表明,Si5C3可充当初生M7C3相的非均匀形核核心,随着外加B4C含量增加,初生M7C3相体积分数和尺寸均显著增加,形态由弥散分布转为聚集排列.此外,湿砂磨粒磨损试验和表面磨损形貌分析结果显示其耐磨性取决于初生M7C3相尺寸及分布形态,微观剥落为主要磨损机理. | 关键词 | 明弧;高铬;堆焊;耐磨性;显微组织; | 焊接学报 | 2012 |  | 42 | 11 | 43 | 46
[5 empty] | 肖逸锋 | 湘潭大学
964 |  |  | 非晶钎料加铜层连接Si3N4陶瓷的高温强度 | 中文 | 邹家生 | 江苏科技大学 | 采用TiZrCuB非晶钎料和铜箔中间层连接Si3N4陶瓷,研究了钎料成分、中间层厚度和测试温度对接头高温强度的影响,分析了接头的强化机理.结果表明,随测试温度的升高,接头强度总体呈现先降低后升高的现象.在测试温度为773 K时,接头抗弯强度最低为135 MPa;但当测试温度升高致1 123 K时,接头抗弯强度达到230 MPa.通过插入铜中间层使界面反应层仅剩下连续致密的TiN层,脆性的Ti-Si化合物层被推向焊缝中心并细化呈颗粒状,这使接头室温强度和高温强度明显提高. | 关键词 | TiZrCuB;非晶钎料;中间层;Si3N4陶瓷;高温强度; | 焊接学报 | 2012 |  | 42 | 11 | 47 | 50
[5 empty] | 曾鹏 | 江苏科技大学
[5 empty] | 许祥平 | 江苏科技大学
965 |  |  | 用复合中间层扩散连接钛铝基合金与镍基合金 | 中文 | 李海新 | 哈尔滨工业大学 | 采用Ti/Nb和Ti/Nb/Ni复合中间层扩散连接钛铝基合金与镍基合金.采用扫描电镜、电子探针等手段对接头的界面组织及断口进行分析,采用抗剪强度测试对接头的连接强度进行评价.结果表明,在连接温度为900℃,连接压力为20 MPa固定的情况下,采用Ti/Nb复合中间层,在连接时间为30 min时,接头抗剪强度最高为273.8MPa,接头断裂于GH99/Nb界面;采用Ni/Nb/Ti复合中间层,在连接时间为60 min时,接头抗剪强度最高为314.4 MPa,接头断裂于Ti/TiAl界面的Ti3Al反应层.采用Ni/Nb/Ti复合中间层所得接头强度较Nb/Ti复合中间层有较大提高,且接头的断裂位置发生变化,说明镍中间层的加入,对缓解接头应力有一定的作用. | 关键词 | 扩散连接;界面组织;抗剪强度; | 焊接学报 | 2012 |  | 42 | 11 | 51 | 54
[5 empty] | 林铁松 | 哈尔滨工业大学
[5 empty] | 何鹏 | 哈尔滨工业大学
[5 empty] | 冯吉才 | 哈尔滨工业大学
966 |  |  | 平板式SOFC钎焊自适应密封热应力与变形分析 | 中文 | 蒋文春 | 中国石油大学(华东) | 提出了一种平板式固体氧化物燃料电池钎焊自适应密封方法,利用有限元法分析热应力,与常规玻璃陶瓷作为密封材料进行比较,从热应力角度验证了钎焊自适应密封的优越性.结果表明,与玻璃陶瓷密封相比,自适应密封产生的热应力小167 MPa.钎焊自适应密封通过金属箔片连接电池和金属框架,由于密封结构具有一定的弹性,降温过程中发生侧向偏移变形.利用金属箔片的弹性变形和塑性变形,吸收电池堆系统内部产生的热应力,降低热应力对电池内部结构的损伤.钎焊自适应密封的最高热应力位于钎角部位,成为最薄弱环节. | 关键词 | 平板式固体氧化物燃料电池;钎焊自适应密封;热应力;变形; | 焊接学报 | 2012 |  | 42 | 11 | 55 | 58
[5 empty] | 张玉财 | 中国石油大学(华东)
[5 empty] | 关学伟 | 中国石油大学(华东)
967 |  |  | 原位合成TiC和M7C3陶瓷硬质相的生长习性 | 中文 | 苏允海 | 沈阳工业大学 | 采用等离子弧堆焊设备在低碳钢表面堆焊一层Fe-Cr-Ti-C系陶瓷复合堆焊合金,原位合成TiC和M7C3陶瓷硬质相,分析熔池中TiC和M7C3陶瓷硬质相的形成机制.利用X射线衍射仪(XRD)、扫描电镜(SEM)、能谱分析仪(EDS)等设备进行检测分析.结果表明,堆焊层中原位合成了"十字开花状"、"短杆状"、"颗粒状"的TiC陶瓷硬质相和不规则"六角杆状"的M7C3陶瓷硬质相;部分TiC和M7C3陶瓷硬质相紧密结合,提高了TiC陶瓷硬质相与基体组织的结合强度;M7C3可以附着在TiC颗粒上生长,TiC硬质相的形成提高了M7C3的形核率. | 关键词 | 原位合成;陶瓷硬质相;生长机制;堆焊层; | 焊接学报 | 2012 |  | 42 | 11 | 59 | 62
[5 empty] | 秦昊 | 沈阳工业大学
[5 empty] | 吴德广 | 沈阳工业大学
[5 empty] | 刘政军 | 沈阳工业大学
968 |  |  | EO反应器20MnMoNb特厚度管板拼焊残余应力与变形有限元模拟 | 中文 | 王艳飞 | 南京工业大学 | 利用有限元ABAQUS软件,对国产EO反应器20MnMoNb特厚度管板拼焊制造过程进行有限元模拟,得到了390 mm厚的特厚板对接焊残余应力与变形的分布规律.焊接采用双U形坡口,两面交替焊接,并在焊缝两侧的板面上施压4 500 kN的配重以限制管板的变形.结果表明,特厚度管板焊后在钢板内部为残余压应力,而靠近两外表面,特别是在焊缝及热影响区内,为较大的残余拉应力.施压配重的方法有效地限制了管板的翘曲变形,且施压配重的重量越大,板的变形程度越低,但是变形被限制的同时也增加了板内的残余应力,配重重量的选择需要兼顾其对变形和应力两者的共同影响. | 关键词 | 特厚度管板;特厚板;焊接残余应力;变形;有限元模拟; | 焊接学报 | 2012 |  | 42 | 11 | 63 | 66
[5 empty] | 耿鲁阳 | 南京工业大学
[5 empty] | 巩建鸣 | 南京工业大学
[5 empty] | 蒋文春 | 中国石油大学(华东)
969 |  |  | 热处理工艺对CLAM钢电子束焊缝显微组织与冲击韧性的影响 | 中文 | 胡杰 | 北京科技大学 | 对聚变堆用中国低活化马氏体钢(CLAM钢)进行了真空电子束焊接试验,并对接头进行了回火和调质处理.利用光学显微镜(OM)、扫描电镜(SEM)及透射电镜(TEM)对焊缝热处理前后的显微组织进行了观察,并对焊缝进行了室温冲击试验.结果表明,焊态下,焊缝由粗大板条马氏体和δ铁素体构成,其冲击韧性较差;回火处理后,马氏体组织转变为回火马氏体组织,δ铁素体保存下来,且其晶界聚集了大量M23C6型碳化物.碳化物地聚集使得δ铁素体与原奥氏体晶界的结合减弱,在受到外部载荷作用时,裂纹易于萌生和扩展,故回火后焊缝冲击韧性未得到改善;调质处理消除了δ铁素体,焊缝组织转变为和母材相同的回火马氏体组织,焊缝冲击韧性显著提高. | 关键词 | 中国低活化马氏体钢;真空电子束焊;显微组织;冲击韧性; | 焊接学报 | 2012 |  | 42 | 11 | 67 | 71
[5 empty] | 姜志忠 | 北京科技大学
[5 empty] | 黄继华 | 北京科技大学
[5 empty] | 陈树海 | 北京科技大学
[5 empty] | 赵兴科 | 北京科技大学
[5 empty] | 张华 | 北京科技大学
970 |  |  | 高Ti,Nb析出强化高强钢接头强度及焊接热影响区软化行为分析 | 中文 | 董现春 | 首都钢铁集团技术研究院 | 采用混合气体(80%Ar+20%CO2)保护焊对高Ti,Nb析出强化高强钢进行了焊接强度试验研究.结果表明,随着焊接热输入增大,接头强度有降低趋势.焊接热影响区较母材硬度降低,存在软化行为.粗晶区晶粒长大及10 nm以下(Ti,Nb,Mo)(C,N)第二相粒子的溶解造成强化效果降低.未溶的(Ti,Nb,Mo)(C,N)第二相粒子固定了C,Mo元素,降低过冷奥氏体的稳定性,不能得到硬度较高的板条状马氏体或贝氏体,而形成硬度较低的粒状贝氏体.第二相强化效果的降低不能通过组织强化有效弥补,从而造成粗晶区软化.在细晶区热循环作用下,10 nm以下第二相粒子粗化,使得偏离其临界强化尺寸,析出强化效果降低,造成细晶区软化. | 关键词 | 析出强化;高强钢;接头强度;HAZ软化;第二相粒子; | 焊接学报 | 2012 |  | 42 | 11 | 72 | 76
[5 empty] | 张楠 | 首都钢铁集团技术研究院
[5 empty] | 陈延清 | 首都钢铁集团技术研究院
[5 empty] | 张熹 | 首都钢铁集团技术研究院
971 |  |  | 多次焊补对高速列车铝合金焊接接头的影响 | 中文 | 于金朋 | 西南交通大学 | 文中对EN 5083铝合金对接接头进行了一次、二次和三次焊补等试验.进行了微观组织、硬度、拉伸、冲击、抗剪强度和压入率的分析.结果表明,焊补层的晶粒比原焊缝的大,α(Al)+β(Mg2Al3)共晶网状组织变得更大.焊补层熔合区的受热析出的第二相也更多.三次焊补之间的硬度、抗拉强度、冲击韧性变化不大,断口剪切唇区很明显,说明都是韧性断裂.焊缝处抗剪强度比较低.焊补后,抗剪切能力下降,但是趋于稳定,三次焊补的质量几乎和二次焊补一样,说明在控制好工艺和减少焊接缺陷的情况下,试件有进行三次焊补的可能. | 关键词 | EN5083铝合金;多次焊补;第二相;韧性断裂; | 焊接学报 | 2012 |  | 42 | 11 | 77 | 82
[5 empty] | 张立民 | 西南交通大学
[5 empty] | 张卫华 | 西南交通大学
[5 empty] | 陈辉 | 西南交通大学
[5 empty] | 马纪军 | 中国北车集团唐山轨道客车有限责任公司
972 |  |  | 能量排布方式对双光束激光填丝焊温度场与应力场的影响 | 中文 | 雷正龙 | 哈尔滨工业大学 | 建立了面热源+双圆柱体热源的双光束激光焊接热源模型,并结合Marc有限元软件,对光束间距为0.6 mm的双光束激光填丝焊接铝合金的温度场和应力场进行了数值模拟,分析了不同能量排布方式对焊缝熔池温度分布特征及其残余应力的影响.随着光束与焊缝中心线所成角度的减小,热源熔化效率逐渐减小;焊后焊缝区残余应力主要为纵向拉应力,能量排布方式对残余应力最大值的影响不明显,其主要影响残余应力分布区域范围和焊接工件角变形. | 关键词 | 双光束激光焊接;能量排布;温度场;残余应力;数值模拟; | 焊接学报 | 2012 |  | 42 | 11 | 83 | 88
[5 empty] | 陈彦宾 | 哈尔滨工业大学
[5 empty] | 吕涛 | 哈尔滨工业大学
[5 empty] | 刁旺战 | 哈尔滨工业大学
[5 empty] | 孙忠绍 | 首都航天机械公司
[5 empty] | 陈济轮 | 首都航天机械公司
973 |  |  | 软斩波功率控制IGBT四倍频300 kHz/50 kW焊接电源 | 中文 | 沈锦飞 | 江南大学 | 提出了一种IGBT四倍频分时控制300 kHz大功率感应焊接电源.功率调节由三相桥式不控整流电路和直流斩波电路组成,斩波电路采用有源无损缓冲Buck变换器,在较宽的负载范围内使主、副开关管和续流二极管均实现软开关.采用四组IGBT并联的逆变器,对每个IGBT进行分时控制,逆变器的工作频率是IGBT开关频率的四倍.逆变器工作在负载谐振状态,开关管工作在零电流开通和零电压关断的条件下.设计了输出300 kHz/50 kW的串联谐振感应焊接电源,给出了设计参数和试验波形.结果表明,采用四倍频分时控制的方法,用IGBT替代功率MOSFET制作高频大容量感应加热焊接电源成为可能. | 关键词 | 感应焊接;软斩波;软开关;四倍频;分时控制; | 焊接学报 | 2012 |  | 42 | 11 | 89 | 92
[5 empty] | 赵慧 | 江南大学
[5 empty] | 杨磊 | 江南大学
974 |  |  | Ti元素对Zn-22Al钎料组织和性能的影响 | 中文 | 杨金龙 | 南京航空航天大学 | 研究了Ti元素对Zn-22Al钎料的电阻率、熔化温度、铺展性能、显微组织以及接头抗剪强度的影响.结果表明,随着钎料中Ti元素含量的增加,钎料的电阻率、熔化温度略有增加,铺展性能显著改善.当Ti元素质量分数为0.03%时,钎料的铺展性能最佳,但过量的Ti元素会明显恶化钎料的铺展性能.随着Ti元素的加入,钎料的基体组织得到细化,η-Zn相尺寸减小;当Ti元素质量分数大于0.15%时,钎料中的η-Zn相开始聚集长大.当Zn-22Al钎料中Ti元素质量分数为0.03%时,钎焊接头的抗剪强度达到最大值84.64 MPa. | 关键词 | 锌铝钎料;铺展性能;显微组织;力学性能; | 焊接学报 | 2012 |  | 42 | 11 | 93 | 96
[5 empty] | 薛松柏 | 南京航空航天大学
[5 empty] | 姬峰 | 南京航空航天大学
[5 empty] | 王科冰 | 浙江新锐焊接材料有限公司
[5 empty] | 孙波 | 浙江新锐焊接材料有限公司
[5 empty] | 王水庆 | 浙江新锐焊接材料有限公司
975 |  |  | A7N01铝合金焊接接头的不均匀特性 | 中文 | 张亮 | 哈尔滨工业大学 | 以A7N01铝合金焊接接头为分析对象,通过金相试验、显微硬度试验、拉伸试验和缺口疲劳试验分析了焊接接头微区的不均匀性.结果表明,A7N01铝合金焊接接头母材、焊缝、热影响区内的组织和硬度差别较大,焊缝硬度最低约为HV75,母材焊缝最高约为HV110,热影响区内硬度变化较大.母材的屈服强度和抗拉强度高于焊缝和热影响区.而热影响区的断后伸长率最高.三个区域内疲劳裂纹萌生寿命差异较小,裂纹萌生寿命与总寿命之比近似为常数,疲劳总寿命差别明显,母材的疲劳总寿命最长,焊缝疲劳总寿命最短. | 关键词 | 铝合金;不均匀性;疲劳裂纹萌生寿命;微区性能; | 焊接学报 | 2012 |  | 42 | 11 | 97 | 100
[5 empty] | 方洪渊 | 哈尔滨工业大学
[5 empty] | 王林森 | 哈尔滨工业大学
[5 empty] | 刘雪松 | 哈尔滨工业大学
976 |  |  | 脉冲熔化极气体保护焊电源故障诊断设计 | 中文 | 李芳 | 上海交通大学 | 脉冲熔化极气体保护焊(GMAW-P)焊接电源多采用数字控制技术,为保证焊机安全、可靠地运行,提高故障诊断的效率及可靠性,将分层控制-故障树故障诊断方法融入焊接电源设计中,针对焊接过程中可能出现的异常和故障情况,根据其危害等级的不同,进行分级并采用不同的处理方法和有效的指导原则,可以有效的节约数字控制处理器的软件资源,实现对异常的快速响应与处理,达到保护焊接电源的目的.构建了GMAW-P焊接电源故障树模型,分析了故障传播的逻辑关系,有效解决了故障诊断的层次化、有序化.结果表明,所设计的焊接电源的故障诊断系统容错性及适应性好,增强了故障检测与诊断的实时性和开放性,为焊接电源智能故障诊断开辟了新的途径. | 关键词 | 脉冲熔化极气体保护焊;焊接电源;故障树;数字化; | 焊接学报 | 2012 |  | 42 | 11 | 101 | 104
[5 empty] | 华学明 | 上海交通大学
[5 empty] | 吴毅雄 | 上海交通大学
977 |  |  | 焊条电弧焊焊补铸铁件焊区硬度控制 | 中文 | 徐锦锋 | 西安理工大学 | 采用微合金化灰铸铁同质电焊条和直流电焊机,研究了焊接电流和预热温度对焊补区组织和硬度的影响规律.结果表明,焊接电流和预热温度对焊补区组织和硬度均有显著的影响.在焊接电流一定的情况下,预热温度越高,接头温度分布越均匀,冷速越缓慢,越有利于形成灰口组织;在预热温度一定的情况下,随着焊接电流的增大,焊接热输入增大,焊区冷却速率减小,容易获得无白口的灰口组织.采用小电流打底、大电流连续焊补工艺,可有效地控制焊补区组织和硬度,获得机械加工性能优良的同质焊缝. | 关键词 | 铸造缺陷;冷却速率;焊接电流;预热温度;加工性; | 焊接学报 | 2012 |  | 42 | 11 | 105 | 109
[5 empty] | 任永明 | 西安理工大学
[5 empty] | 翟秋亚 | 西安理工大学
978 |  |  | 长输管道全位置激光-电弧复合焊接技术 | 中文 | 曾惠林 | 中国石油天然气管道科学研究院 | 采用激光-电弧复合焊接技术开展管道的全位置激光-电弧复合焊接可行性研究.结果表明,激光-电弧复合焊接工艺能够适应管道环焊缝焊接的要求.在从0°～180°的焊接过程中,通过调整焊接参数,均能够获得成形良好的焊缝.金相观察表明,母材和焊材熔合良好;焊接接头中心区狭长,具有激光焊的特点;热影响区具有电弧焊的特点;金相组织不受位置影响.焊接接头的硬度接近母材,抗拉强度接近或超过母材;在无内部缺陷的情况下,弯曲试验和冲击试验结果满足现行标准要求. | 关键词 | 管道;全位置焊接;激光-电弧复合焊;激光焊; | 焊接学报 | 2012 |  | 42 | 11 | 110 | 112
[5 empty] | 皮亚东 | 中国石油天然气管道科学研究院
[5 empty] | 王新升 | 中国石油天然气管道科学研究院
[5 empty] | 王世新 | 中国石油管道学院
[5 empty] | 张杰 | 中国石油管道通信电力工程总公司
979 |  |  | 钛合金TIG焊接头晶粒尺寸非线性梯度特征 | 中文 | 张建勋 | 西安交通大学 | 以显微组织与晶粒尺寸统计分析为基础,研究了TC4钛合金不同TIG焊工艺的焊接接头显微组织及其晶粒尺寸变化,引入了晶粒梯度特征值概念,以表征钛合金焊接接头显微组织的非均匀性.结果表明,TC4钛合金TIG焊接头显微组织的晶粒尺寸从焊缝中心经热影响区至母材呈现非线性变化,晶粒尺寸变化率(晶粒梯度)在柱状晶区(CZ)和粗晶区(CGZ)交界处出现最大值,称之为晶粒梯度特征值;随着TIG焊热输入增大,晶粒梯度特征值逐渐减小,但相对位置不发生改变.晶粒尺寸梯度特征值能够反映钛合金焊接接头组织的不均匀性,这对于探索钛合金焊接接头的服役性能具有重要的意义. | 关键词 | 钛合金;TIG焊;晶粒梯度; | 焊接学报 | 2012 |  | 42 | 12 | 1 | 4
[5 empty] | 董丽娜 | 西安交通大学
[5 empty] | 张林杰 | 西安交通大学
[5 empty] | 王伊卿 | 西安交通大学
980 |  |  | 用非晶钎料加铜层连接Si3N4的界面结构与强度 | 中文 | 邹家生 | 江苏科技大学 | 采用TiZrCuB非晶钎料和铜箔中间层连接Si3N4陶瓷,研究了钎料成分和铜箔厚度对接头界面结构和抗弯强度的影响.结果表明,采用Ti40Zr25CuB0.2非晶钎料和70!m铜箔中间层,在1 323 K×30 min和0.027 MPa压力下连接Si3N4陶瓷,其接头抗弯强度最高为241 MPa;Si3N4陶瓷连接接头界面反应层为TiN,界面微观结构为Si3N4/TiN/Ti-Si+α-Cu+Ti-Zr+Cu-Zr;改变中间层厚度可以调整反应层的结构和厚度;随铜箔厚度增加,Ti-Si化合物层逐渐脱离TiN层被推向钎缝中心并细化呈颗粒状. | 关键词 | 非晶钎料;铜箔中间层;Si3N4陶瓷;界面结构;抗弯强度; | 焊接学报 | 2012 |  | 42 | 12 | 5 | 8
[5 empty] | 左淮文 | 江苏科技大学
[5 empty] | 许祥平 | 江苏科技大学
981 |  |  | 双机器人协调焊接任务规划及仿真 | 中文 | 张铁 | 华南理工大学 | 针对复杂曲线焊缝,对一台机器人夹持待焊接的工件,另一台机器人对物体进行焊接的双机器人协调焊接运动问题展开研究,建立了双机器人协调焊接坐标系,采用非主从式运动学轨迹规划,给定待焊接物体上某一点u的位姿,通过点u到焊接机器人和夹持机器人工具末端的两个约束矩阵,分别计算得到焊接机器人和夹持机器人的末端轨迹;焊接过程采用船形焊缝约束,保证焊枪与焊缝在弧焊过程中始终处于接头成形良好的位置,建立双机器人协调焊接Solidworks-SimMechanics仿真平台,并对一个管道直角钢制弯头的协调焊接进行了运动学轨迹规划和仿真.结果表明,建立的平台能精确和有效地对双机器人协调焊接运动进行任务规划和分析,机器人运动轨迹与规划的轨迹一致. | 关键词 | 复杂曲线焊缝;双机器人;协调焊接; | 焊接学报 | 2012 |  | 42 | 12 | 9 | 12
[5 empty] | 欧阳帆 | 华南理工大学
982 |  |  | 超高频微区感应钎焊中加热温度的影响因素 | 中文 | 苏宏华 | 南京航空航天大学 | 提出了超高频微区感应钎焊工艺方法.重点分析了导磁体材料、线圈结构以及感应器与工件之间的间隙三个因素对感应加热温度的影响规律,并通过试验研究获得了微区感应钎焊的最佳工艺参数.采用优化的工艺参数进行微区感应钎焊金刚石磨粒试验.结果表明,钎料熔融区域宽度可控制在3 mm以内,钎料对金刚石磨粒浸润良好.扫描电镜(SEM)和X射线能谱仪(EDS)测试结果显示,金刚石与钎料界面附近的C和Cr两种元素存在相互扩散. | 关键词 | 金刚石;微区加热;超高频;感应钎焊; | 焊接学报 | 2012 |  | 42 | 12 | 13 | 17
[5 empty] | 李奇林 | 南京航空航天大学
[5 empty] | 徐九华 | 南京航空航天大学
[5 empty] | 傅玉灿 | 南京航空航天大学
983 |  |  | 经济型铁素体不锈钢焊接接头组织与耐蚀性能 | 中文 | 张勇 | 大连交通大学 | 采用ER-309焊丝焊接了TCS345,T4003,Nirosta 4003,JFE410RW四种铁素体不锈钢,用金相方法分析了四种母材、接头的显微组织,通过电化学极化曲线测量,对母材和焊接接头的耐腐蚀性能进行了评价.结果表明,TCS345和T4003铁素体不锈钢与Nirosta 4003和JFE410RW铁素体不锈钢的主要区别是钛和锰含量偏低,尤其是钛含量少,导致TCS345和T4003铁素体不锈钢的晶粒长大倾向较Nirosta 4003和JFE410RW铁素体不锈钢的明显.铁素体不锈钢焊接接头存在较大的热影响区,热影响区的组织与母材晶粒相比,其晶粒明显粗大;TCS345铁素体不锈钢的晶粒长大严重,Nirosta 4003和JFE410RW铁素体不锈钢的铁素体晶粒尺寸比TCS345略小,晶粒长大不明显.在1mol/L Na2SO4溶液中,TCS345和JFE410RW不锈钢母材的腐蚀性能优于T4003和Nirosta 4003. | 关键词 | 铁素体不锈钢:焊接接头;金相组织;腐蚀性能; | 焊接学报 | 2012 |  | 42 | 12 | 18 | 22
[5 empty] | 覃作祥 | 大连交通大学
[5 empty] | 许鸿吉 | 大连交通大学
[5 empty] | 陆兴 | 大连交通大学
[5 empty] | 佟维 | 大连交通大学
984 |  |  | 微束等离子喷涂气体对HA涂层结晶度的影响 | 中文 | 赵秋颖 | 北京工业大学 | 采用微束等离子喷涂方法,分别选用工业纯氩气和含50%氦气的氦氩混合气体为工作气体,在Ti-6Al-4V基体上制备羟基磷灰石涂层.通过SEM和XRD对涂层形貌、相组成和结晶度进行研究.结果表明,两种工作气体均可以制备杂质相含量少且不产生TTCP(磷酸四钙)和CaO等杂质相的涂层,结晶度高于70%,对植入体在体内的稳定性有利.采用氦氩混合气体为工作气体的微束等离子弧热焓值高于氩气工作气体,前者涂层中的结晶相主要以再结晶的为主,后者结晶相以大量未熔HA内核为主. | 关键词 | 微束等离子喷涂;羟基磷灰石涂层;氦氩混合气体;结晶度; | 焊接学报 | 2012 |  | 42 | 12 | 23 | 27
[5 empty] | 贺定勇 | 北京工业大学
[5 empty] | 刘艳 | 北京工业大学
[5 empty] | 李晓延 | 北京工业大学
[5 empty] | 陈树君 | 北京工业大学
985 |  |  | 激光+双丝脉冲MIG/MAG复合焊系统及工艺开发 | 中文 | 朱艳丽 | 天津大学 | 为了对激光+双丝脉冲MIG/MAG复合焊工艺及理论进行研究,构建了激光+双丝脉冲MIG/MAG复合焊系统,双电弧的电源各自独立,电源的脉冲控制方式为推挽式.利用该系统进行焊接工艺试验,在焊接过程中,同步采集双路焊接电流、电弧电压信号,并进行高速摄像.结果表明,所构建的激光+双丝脉冲MIG/MAG复合焊系统能够进行稳定焊接,焊缝成形美观,且加入激光后,激光对电压的影响较明显,电压信号的稳定性增强. | 关键词 | 激光+双丝脉冲MIG/MAG复合焊;电信号;高速摄像; | 焊接学报 | 2012 |  | 42 | 12 | 28 | 32
[5 empty] | 李桓 | 天津大学
[5 empty] | 杨立军 | 天津大学
[5 empty] | 高莹 | 天津职业技术师范大学
986 |  |  | TGO界面特征对热障涂层残余应力的影响 | 中文 | 韩志勇 | 中国民航大学 | 采用非线性有限元方法模拟计算了热障涂层中陶瓷层(TCC)及粘结层(BC)与热生长氧化物(TGO)层界面的残余应力的分布,计算过程中,考虑到了材料物性的非线性特征及界面形貌特征的影响.结果表明,形貌单元尺寸及分布密度对TGO界面应力有明显的影响,TCC/TGO界面的应力大于BC/TGO界面的应力.在锥形坑形貌中心尖点处存在应力集中现象,且呈现最大应力值,是涂层失效的危险点,并且残余应力值随着界面形貌分布密度的增加而减小. | 关键词 | 热障涂层;非线性计算;界面形貌;热生长氧化物; | 焊接学报 | 2012 |  | 42 | 12 | 33 | 36
[5 empty] | 张华 | 中国民航大学
[5 empty] | 王志平 | 中国民航大学
987 |  |  | 新型铝合金薄板对接激光焊接头性能 | 中文 | 占小红 | 上海市飞机制造公司 | 以6156铝合金为主要研究对象,对比了其激光填丝焊与自熔焊各自特点,探讨了焊缝表面成形、焊缝熔宽的影响因素及接头的抗拉强度与疲劳强度变化规律.结果表明,功率在1 800 W左右,焊接速度在2～3.5 mm/min,送丝速度在2～3.5 mm/min范围能获得较好的焊缝表面成形;接头焊后不经热处理抗拉强度可达314.3 MPa,为母材强度的81.3%,且有良好的抗疲劳性能;铝合金激光焊具有焊接速度高、焊缝成形美观、焊接参数范围广的特点,是一种良好的焊接方式. | 关键词 | 激光焊接;铝合金;对接;填丝焊; | 焊接学报 | 2012 |  | 42 | 12 | 37 | 40
[5 empty] | 陈洁 | 上海市飞机制造公司
[5 empty] | 陶汪 | 哈尔滨工业大学
[5 empty] | 杨志斌 | 哈尔滨工业大学
[5 empty] | 魏艳红 | 南京航空航天大学
[5 empty] | 陈彦宾 | 哈尔滨工业大学
[5 empty] | 欧文敏 | 南京航空航天大学
988 |  |  | TiNi形状记忆合金与不锈钢激光焊接头裂纹分析及防止措施 | 中文 | 李洪梅 | 吉林大学 | 采用激光焊对TiNi形状记忆合金与不锈钢异种材料进行焊接,用扫描电镜和激光共聚焦显微镜研究了TiNi合金/不锈钢接头裂纹及断口特征,分析了焊缝裂纹的形成机理,并提出了防止裂纹的措施.结果表明,裂纹多以微裂纹的形式出现于焊缝中心和TiNi合金侧熔合区.焊缝中存在大量的脆性化合物是产生裂纹的内在原因,接头受到拉伸应力是产生裂纹的必要条件,焊缝裂纹是二者共同作用的结果.通过焊接区加镍和钴中间层材料、改变激光光斑位置、焊接区施加轴向力及优化激光焊接参数的方法均能在一定程度上改善焊缝金属的裂纹敏感性,其中加金属中间层效果更为明显,加镍和钴中间层后,接头抗拉强度分别达到372和347 MPa,比未加中间层的接头的抗拉强度分别提高98.9%和85.6%. | 关键词 | TiNi形状记忆合金;不锈钢;激光焊;裂纹; | 焊接学报 | 2012 |  | 42 | 12 | 41 | 44
[5 empty] | 孙大千 | 吉林大学
[5 empty] | 董鹏 | 吉林大学
[5 empty] | 蔡晓龙 | 中国科学院长春应用化学研究所
989 |  |  | 激光热丝焊焊缝熔合比和焊缝深度方向的微观成分均匀性 | 中文 | 郑世卿 | 清华大学 | 以填充奥氏体不锈钢热丝的球墨铸铁焊接为例,研究了激光热丝焊焊缝熔合比和成分均匀性.结果表明,激光热丝焊熔合比小,为38%～55%;焊缝成分均匀性良好,焊缝Cr和Ni元素的不均匀度最高为0.5%和6%.与之相比较,激光-MIG复合焊焊缝熔合比为69%～77%;焊缝Cr和Ni元素的不均匀度最低也达到了62%和51%.激光热丝焊输入电能小且焊丝对输入电能的利用率高,因此能获得小的熔合比,而小的熔合比和焊丝以固态形式过渡进入熔池是焊缝成分均匀分布的原因. | 关键词 | 激光热丝焊;激光-MIG复合焊;熔合比;成分均匀性;球墨铸铁; | 焊接学报 | 2012 |  | 42 | 12 | 45 | 48
[5 empty] | 温鹏 | 清华大学
[5 empty] | 单际国 | 清华大学
990 |  |  | 双相不锈钢瞬时液相连接接头的组织结构及等温凝固模拟 | 中文 | 袁新建 | 重庆大学 | 采用镍基非晶态合金作中间层,对双相不锈钢进行了瞬间液相连接试验研究.利用场发射扫描电镜(FE-SEM)对连接接头组织进行了观察;利用能谱仪(EDS)和波谱仪(WDS)对接头处微区成分进行了分析,使用X射线衍射仪对连接接头物相组成进行了确定.结果表明,在等温凝固完成前,在中间层和基材的结合处第二相析出物主要是BN,在中间层区域主要物相是γ-Ni固溶体,Ni3B和Cr-borides.此外采用三种扩散模型对等温凝固完成时间进行了计算,对比试验结果,溶质分布模型所得数值更接近真实值,更适合该连接过程. | 关键词 | 双相不锈钢;镍基非晶合金;瞬间液相连接;组织结构;等温凝固; | 焊接学报 | 2012 |  | 42 | 12 | 49 | 52
[5 empty] | 罗军 | 重庆大学
[5 empty] | 唐昆仑 | 重庆大学
[5 empty] | 李佳 | 重庆大学
[5 empty] | Chung Yun Kang | 釜山大学
991 |  |  | 钛合金电子束深熔焊钉尖缺陷形成的影响因素 | 中文 | 石铭霄 | 兰州理工大学 | 钉尖缺陷是电子束焊接所特有的缺陷,对焊接质量造成严重影响.对于钉尖缺陷的形成机理,目前学术界还没有形成统一的认识.为了对钉尖缺陷形成机理进行研究,采用正交试验法进行了钛合金电子束深熔焊接试验,焊后对每条焊缝进行了X射线探伤,探伤结果显示钉尖缺陷只存在于未熔透焊缝中,钉尖为不规则狭缝状,根部呈圆形.利用光学显微镜和扫描电镜结合能谱分析对钉尖缺陷的形成机理进行了研究.结果表明,电子束脉动是钉尖缺陷产生的直接原因,高饱和蒸气压金属蒸气的存在加剧了钉尖缺陷产生的倾向,是钉尖缺陷产生的重要内在动因. | 关键词 | 电子束焊;金属蒸气;钉尖; | 焊接学报 | 2012 |  | 42 | 12 | 53 | 56
[5 empty] | 张秉刚 | 哈尔滨工业大学
[5 empty] | 马纪龙 | 哈尔滨工业大学
[5 empty] | 陈国庆 | 哈尔滨工业大学
[5 empty] | 冯吉才 | 哈尔滨工业大学
[5 empty] | 樊丁 | 兰州理工大学
992 |  |  | 微量Ca元素对AgCuZn钎料性能的影响 | 中文 | 鲍丽 | 郑州机械研究所 | 洁净钢用钎料的洁净度应随洁净钢的发展不断提高,为研究钎料在生产中引入的微量Ca元素影响,以BAg45Cu30Zn钎料为研究对象,借助综合热分析仪、扫描电镜等手段,分析了不同钙含量的钎料合金的熔化性能、微观组织以及铺展性能.结果表明,随着Ca元素含量增加,合金的固相线温度提高,液相线温度降低,固-液相线温度区间缩小;钙以CaO晶核形式存在于合金组织中,细化合金组织;Ca元素的存在降低了合金钎料在316LN不锈钢上的铺展性能. | 关键词 | 微量Ca元素;AgCuZn钎料;熔化性;微观组织;铺展性能; | 焊接学报 | 2012 |  | 42 | 12 | 57 | 60
[5 empty] | 龙伟民 | 郑州机械研究所
[5 empty] | 张冠星 | 郑州机械研究所
[5 empty] | 隋方飞 | 郑州大学
[5 empty] | 李浩 | 郑州大学
[5 empty] | 马佳 | 郑州机械研究所
993 |  |  | 不锈钢超声-脉冲TIG焊缝的组织与性能 | 中文 | 张勤练 | 哈尔滨工业大学 | 超声辅助TIG焊是一种新型高效焊接方法.前期研究中采用的是直流,而实际焊接中多用脉冲.采用超声辅助脉冲TIG焊方法焊接不锈钢1Cr18Ni9Ti,对焊接接头的组织和性能进行了分析,讨论了焊缝熔深增加、组织细化的机理.结果表明,施加超声振动后,焊缝熔深增加1倍以上,焊缝区组织细化,基值电流期间电弧压缩明显,接头抗拉强度和断后伸长率都有所提高.分析认为声流力是焊缝熔深增加的主要动力,声空化与声流搅拌的共同作用使焊缝组织细化. | 关键词 | 不锈钢;超声振动;晶粒细化;力学性能; | 焊接学报 | 2012 |  | 42 | 12 | 61 | 64
[5 empty] | 林三宝 | 哈尔滨工业大学
[5 empty] | 范成磊 | 哈尔滨工业大学
[5 empty] | 杨春利 | 哈尔滨工业大学
994 |  |  | 复合加载下焊点寿命的数值模拟 | 中文 | 王欢 | 江苏大学 | 提出一种在温度和振动复合加载条件下焊点寿命的预测方法.基于有限元法分别得到温度加载和振动加载条件下焊点的变形量,将此焊点变形量作为多轴加载的边界条件,研究多轴加载条件下的焊点的应力应变情况,并以此预测焊点的寿命.结果表明,焊点寿命在同一温度下可根据振动幅值的大小分为三个区域,在区域Ⅰ内焊点寿命受温度影响较大,在区域Ⅱ内温度和振动加载的相互影响现象最为明显,在区域Ⅲ内焊点受振动幅值的影响较大.理论预测结果与试验测试结果的趋势很好的吻合. | 关键词 | 焊点;复合加载;寿命预测; | 焊接学报 | 2012 |  | 42 | 12 | 65 | 68
[5 empty] | 杨平 | 江苏大学
[5 empty] | 谢方伟 | 江苏大学
[5 empty] | 席涛 | 江苏大学
995 |  |  | 高密度LED组装Sn-3Ag-0.5Cu焊点显微组织和力学性能的分析 | 中文 | 王欣欣 | 北京工业大学 | 分别用Sn37Pb钎料和Sn3Ag0.5Cu钎料组装高密度LED灯板,试验观察了焊后和老化后焊点的显微组织,测试了焊点的抗剪强度.结果表明,Sn3Ag0.5Cu焊点的金属间化合物层明显大于Sn37Pb焊点,但都在合格范围内,不会造成脆断,且其β-Sn初晶晶粒被网状共晶物包覆的特殊结构使其抗剪强度明显大于Sn37Pb焊点;老化后,两组焊点的抗剪强度均有所减小.虽然无铅焊膏代替Sn37Pb焊膏是电子工业界的发展的必然趋势,但是利用无铅焊膏组装小尺寸、高密度LED组件需要更精确的回流工艺. | 关键词 | LED组装;共晶钎料;显微组织;抗剪强度; | 焊接学报 | 2012 |  | 42 | 12 | 69 | 72
[5 empty] | 刘建萍 | 北京工业大学
[5 empty] | 郭福 | 北京工业大学
[5 empty] | 刘莉 | 利亚德光电股份有限公司
[5 empty] | 雷元洪 | 利亚德光电股份有限公司
996 |  |  | 铝合金A-TIG焊电弧光谱分析 | 中文 | 严铿 | 江苏科技大学 | 选用SiO2,TiO2,Cr2O3,CaF2,BaCl2共五种单组元活性剂以及由此五种单组元混合而成的YG304复合活性剂进行铝合金交流A-TIG焊工艺试验,并利用光谱仪检测焊接过程中的光谱,分析活性剂元素在电弧光谱中的分布规律.结果表明,五种单组分活性剂对焊缝熔深影响不同,且YG304混合活性剂增加焊缝熔深效果最好;电弧主要以Ar元素和Al元素谱线为主,不同活性剂的光谱频域分布差异显著;认为熔深增加的原因可能在于活性剂中各阳离子Si4+,Ti4+,Cr3+及Ba2+与氩电弧中电子复合,从而增大电弧温度和电弧力并最终增加熔深,并且由于各阳离子物理性能不一样而使增加效果不同. | 关键词 | 铝合金;A-TIG焊;电弧光谱;焊缝熔深; | 焊接学报 | 2012 |  | 42 | 12 | 73 | 76
[5 empty] | 杨刚 | 江苏科技大学
[5 empty] | 赵勇 | 江苏科技大学
[5 empty] | 高莉华 | 江苏科技大学
[5 empty] | 陆建生 | 上海外高桥造船有限公司
997 |  |  | 一种冷丝填充速度的GABP优化算法 | 中文 | 张鹏贤 | 兰州理工大学 | 冷丝填充埋弧焊过程中,冷丝填充量是决定焊缝组织和性能的主要参数.通过大量的工艺试验研究了冷丝填充量对微观组织和力学性能的影响,利用焊接电弧热平衡规律建立了冷丝填充过程热量动态分配平衡方程,推导出了计算冷丝填充速度的关系式.采用人工神经网络实现了焊接电流、电弧电压、焊接速度与冷丝填充速度的非线性映射关系.结果表明,基于遗传算法的BP神经网络(BP neural network based on genet-ic algorithm,GABP)优化算法实现了冷丝填充埋弧焊过程的自适应控制,实际焊接冷丝填充速度与期望值之间的线性相关度达到0.991 88,表明该算法可以满足冷丝填充埋弧焊工艺及性能要求. | 关键词 | 冷丝填充埋弧焊;热量动态分配;遗传算法;BP神经网络; | 焊接学报 | 2012 |  | 42 | 12 | 77 | 80
[5 empty] | 李浩 | 兰州理工大学
[5 empty] | 张杰 | 兰州理工大学
998 |  |  | DP590钢两道次焊接温度场数值模拟与试验验证 | 中文 | 邢淑清 | 内蒙古科技大学 | 针对汽车用材DP590钢,采用有限元技术,运用参数化编程语言和生死单元技术,对该钢的二氧化碳气体保护单面双道焊接进行数值模拟,并将模拟结果与相同工艺条件下的焊接试验结果比较.结果表明,用有限元数值模拟方法得到的温度场分布规律与实测温度值基本一致;后道次的热循环对热影响区的组织有较大影响;由于再热温度对两道次焊接过程有较大影响,后道次开始焊接温度控制在200℃左右对DP590两道次焊接过程比较合理. | 关键词 | DP590双相钢;CO2气体保护焊;数值模拟;温度场; | 焊接学报 | 2012 |  | 42 | 12 | 81 | 84
[5 empty] | 郝飞 | 江苏液化天然气有限公司
[5 empty] | 闫波 | 包头钢铁集团有限责任公司
[5 empty] | 麻永林 | 内蒙古科技大学
999 |  |  | 镁合金磁控TIG焊工艺参数的优化设计 | 中文 | 苏允海 | 沈阳工业大学 | 在AZ31镁合金的TIG焊过程中施加交流纵向磁场,通过调节磁场参数和焊接参数进行施焊.为了研究磁场参数与焊接工艺参数联合作用下镁合金焊接接头组织性能的变化规律,简化试验步骤,采用正交试验对磁场参数和焊接工艺参数进行设计,并对不同参数下焊接接头的显微组织、硬度和拉伸性能进行分析,确定最佳参数匹配.结果表明,当焊接电流为80 A,磁场电流为2 A,磁场频率为20 Hz时,镁合金焊接接头的力学性能达到最佳值. | 关键词 | 镁合金;磁控焊接;参数优化设计; | 焊接学报 | 2012 |  | 42 | 12 | 85 | 88
[5 empty] | 蒋焕文 | 沈阳工业大学
[5 empty] | 吴德广 | 沈阳工业大学
[5 empty] | 刘政军 | 沈阳工业大学
1000 |  |  | 304不锈钢形变诱导马氏体相变的影响因素分析 | 中文 | 杨建国 | 哈尔滨工业大学 | 使用室温拉伸和高温拉伸实现了304奥氏体不锈钢不同应变率及不同温度下的拉伸塑性变形,使用铁素体测量仪、XRD等分析手段测试了不同应变率、不同组织状况及不同温度下的形变诱导马氏体转变量.结果表明,形变诱导马氏体的转变量与应变率、组织均匀度及变形温度三种因素有关,室温形变时,随着塑性变形率的增加,马氏体转变量逐渐上升;对于室温下周向变形率为30%的内高压成形环焊缝拼焊管而言,母材、热影响区和焊缝处的马氏体转变量依次呈上升趋势,组织均匀性越差,马氏体的转变量越高;高温拉伸时,随着环境温度的上升,马氏体的转变量呈下降趋势,在275℃时,马氏体的转变量趋近为0. | 关键词 | 形变诱导马氏体相变;应变率;组织均匀性;温度;影响因素; | 焊接学报 | 2012 |  | 42 | 12 | 89 | 92
[5 empty] | 陈双建 | 哈尔滨工业大学
[5 empty] | 黄楠 | 哈尔滨工业大学
[5 empty] | 方坤 | 哈尔滨工业大学
[5 empty] | 苑世剑 | 哈尔滨工业大学
[5 empty] | 刘刚 | 哈尔滨工业大学
1001 |  |  | 搅拌摩擦焊接头形成过程分析 | 中文 | 赵华夏 | 北京航空工程制造研究所 | 基于搅拌摩擦焊三维模型的切面分析方法,建立了焊接过程中接头切面的演变行为,将搅拌摩擦焊接头形成过程分为挤出阶段、迁移阶段、回填阶段和轴肩作用阶段四个阶段,对搅拌针作用下材料迁移过程进行了分析,指出挤出阶段将原始对接面及其表面氧化物迁移到后退侧,迁移阶段实现洋葱环层状组织的形成,并实现氧化物的碎化、弥散,回填阶段完成洋葱环形貌的最终成形.结果表明,采用切面分析法建立的接头形成过程四阶段能够较好地解释搅拌摩擦焊接头形成机制以及"S线"等缺陷的产生原因. | 关键词 | 搅拌摩擦焊;切面分析;接头成形;缺陷; | 焊接学报 | 2012 |  | 42 | 12 | 93 | 96
[5 empty] | 董春林 | 北京航空工程制造研究所
[5 empty] | 栾国红 | 北京航空工程制造研究所
1002 |  |  | 热源形状参数对薄板焊接残余应力和变形的影响 | 中文 | 王能庆 | 重庆大学 | 采用热-弹-塑性有限元方法模拟焊接残余应力和变形时,对于移动热源模型形状参数的选取,在大多数情况下大都是根据研究者的经验来确定.然而对于热源模型形状参数对焊接残余应力和变形的影响尚不十分明确.基于ABAQUS有限元软件,以高强钢SM490A单道TIG焊为例,通过建立三维有限元模型和采用双椭球体积移动热源模型,研究了热源模型形状参数对焊接残余应力和变形的影响.结果表明,热源模型形状参数对焊接残余应力影响较小,而对焊接变形,尤其是对角变形有一定程度的影响. | 关键词 | 热源模型;焊接残余应力;焊接变形;数值模拟; | 焊接学报 | 2012 |  | 42 | 12 | 97 | 100
[5 empty] | 童彦刚 | 重庆大学
[5 empty] | 邓德安 | 重庆大学
1003 |  |  | 激光冲击对X70管线钢焊缝盐雾腐蚀的影响 | 中文 | 吴永忠 | 常州大学 | 利用激光冲击波对X70管线钢焊缝进行了表面改性处理,通过人工气氛盐雾腐蚀试验考察了激光冲击处理前后焊缝的盐雾腐蚀行为.用扫描电镜、能谱分析仪和X射线衍射技术分析了盐雾腐蚀后焊缝表面形貌、腐蚀物的化学元素和物相组成,讨论了激光冲击处理对其腐蚀机理的影响.结果表明,原始状态的X70管线钢焊缝存在残余拉应力,易与腐蚀介质Cl-发生应力腐蚀开裂,且与晶界腐蚀共同作用发生剥落腐蚀;激光冲击处理使得试样内部晶粒细化,表层产生强化层,有利于提高焊缝抗盐雾腐蚀性能. | 关键词 | 激光冲击处理;X70管线钢;焊缝;盐雾腐蚀; | 焊接学报 | 2012 |  | 42 | 12 | 101 | 105
[5 empty] | 孔德军 | 常州大学
[5 empty] | 龙丹 | 常州大学
[5 empty] | 付贵忠 | 常州大学
1004 |  |  | Ni-Cr-Co-W-Mo-Ta-B合金钎料的特性 | 中文 | 李文 | 沈阳理工大学 | 采用超声气体雾化法制备了Ni-Cr-Co-W-Mo-Ta-B合金粉.利用SEM研究了合金粉的微观形貌和化学成分分布;利用DSC分析了合金粉的熔化特性;采用热轧工艺制备Ni-Cr-Co-W-Mo-Ta-B合金柔性布作为中间层合金.测定了TLP连接镍基高温合金后试样在室温下的断裂强度和1 010℃/248 MPa下的持久寿命.结果表明,Ni-Cr-Co-W-Mo-Ta-B合金粉呈规则的球形,化学成分均匀,其完全熔化温度为1 127℃;TLP连接镍基高温合金后在室温下的断裂强度和1 010℃/248 MPa下的持久寿命与母材相当. | 关键词 | Ni-Cr-Co-W-Mo-Ta-B合金粉;镍基高温合金;TLP连接;力学性能; | 焊接学报 | 2012 |  | 42 | 12 | 106 | 108
[5 empty] | 金涛 | 中国科学院金属研究所
1005 |  |  | 脉冲燃烧型立焊焊条 | 中文 | 吴永胜 | 解放军军械工程学院 | 介绍了一种用于战时野外应急抢修的新型手工自蔓延立焊焊条———脉冲燃烧型焊条.首先分析普通手工自蔓延焊条(简称普通燃烧型焊条)实施立焊时存在的问题与不足,设计了脉冲燃烧型焊条,给出焊条结构与成分配比.然后以低碳钢为焊接母材进行立焊试验,进行了SEM,XRD和EDS分析.结果表明,焊缝由富铁相和富铜相组成,其中富铁相以α-Fe为主,含有少量的FeNi,ε-Cu和Cu0.81Ni0.19;富铜相以ε-Cu为主,含有少量Cu0.81Ni0.19,α-Fe和FeNi.富铁相呈树枝晶状分布在富铜相基体上,焊缝合金与母材结合良好,达到单面焊双面成形.焊接接头力学性能测试结果显示抗拉强度可达367 MPa,焊缝合金区硬度143.8 HV. | 关键词 | 脉冲燃烧型焊条;立焊;组织性能; | 焊接学报 | 2012 |  | 42 | 12 | 109 | 116
[5 empty] | 王建江 | 解放军军械工程学院
[5 empty] | 辛文彤 | 解放军军械工程学院
[5 empty] | 刘浩东 | 解放军军械工程学院
1006 |  |  | 加氢反应器不锈钢堆焊熔合区氢剥离行为的分析 | 中文 | 杜兵 | 中国机械科学研究院哈尔滨焊接研究所 | 针对309L+347L双层不锈钢带极堆焊工艺,采用高温、高压釜试验方法进行了氢剥离试验研究,试验发现氢剥离裂纹萌生于紧靠熔合区硬化带的纯奥氏体晶界并沿平行于硬化带的奥氏体晶界扩展.结果表明,氢剥离的主要机制是H原子在硬化带与奥氏体不锈钢结合界面高度聚集,造成紧靠硬化带的纯奥氏体晶界脆化,在结合界面高剪应力的作用下,裂纹萌生和扩展.采用较小的焊接热输入,抑制309L堆焊层奥氏体晶粒过分长大并保证铁素体含量;采用合理的焊后热处理,减小硬化带厚度及控制加氢反应器停运的冷却速度是防止氢剥离的有效措施. | 关键词 | 不锈钢堆焊;熔合区;氢剥离;加氢反应器; | 焊接学报 | 2013 |  | 43 | 01 | 1 | 3
[5 empty] | 贾玉力 | 中国机械科学研究院哈尔滨焊接研究所
[5 empty] | 饶清鹏 | 大连交通大学
1007 |  |  | 铝合金薄板焊件纵向塑性应变场的数值模拟 | 中文 | 李军 | 哈尔滨工业大学 | 利用弹塑性有限元分析软件对普通焊件的纵向塑性应变场进行了模拟.结果表明,对于尺寸为200 mm×100 mm×2 mm的2A12T4铝合金薄板填丝对接焊件,其焊缝部位只存在纵向拉伸塑性应变;在靠近焊缝的区域,既存在纵向压缩塑性应变,也存在纵向拉伸塑性应变;在焊缝长度方向纵向残余塑性应变的分布不均匀,在靠近起弧端和收弧端的区域呈现复杂的分布特征.焊接过程中温度场的变化和热源旁侧金属受力状况的不同是近缝区金属纵向塑性应变不均匀分布的原因. | 关键词 | 焊接;铝合金;塑性应变;数值模拟; | 焊接学报 | 2013 |  | 43 | 01 | 4 | 8
[5 empty] | 张文锋 | 浙江银轮机械股份有限公司
[5 empty] | 郑岩松 | 哈尔滨工业大学
[5 empty] | 娄豪月 | 浙江银轮机械股份有限公司
1008 |  |  | Monel合金表面激光熔覆镍基合金的组织及摩擦磨损性能 | 中文 | 张松 | 沈阳工业大学 | 利用激光熔覆技术在Monel 400合金表面制备了镍基合金改性层.采用扫描电镜、能谱仪、X射线衍射仪、显微硬度计及销—盘磨损试验机对镍基合金改性层的组织形貌、成分、结构、硬度及摩擦磨损性能进行了研究.结果表明,Monel合金表面镍基合金改性层的组织主要由γ-Ni固溶体、多元共晶体及一些初生沉淀相组成.选择优化的激光辐照工艺进行激光熔覆处理,可获得性能优异的镍基合金改性层,与Monel 400合金基材相比,镍基合金激光改性层的显微硬度是基体的7倍,摩擦系数明显降低,相对耐磨性提高了8.6倍. | 关键词 | 激光熔覆;Monel合金;镍基合金;组织;摩擦磨损; | 焊接学报 | 2013 |  | 43 | 01 | 9 | 12
[5 empty] | 周磊 | 沈阳工业大学
[5 empty] | 郝玉喜 | 沈阳工业大学
[5 empty] | 张春华 | 沈阳工业大学
王东生
王茂才
1009 |  |  | Mo-Cu合金与1Cr18Ni9Ti不锈钢真空钎焊接头的组织性能 | 中文 | 王娟 | 山东大学 | 采用Ag-Cu-Ti钎料,控制钎焊温度为910℃,保温时间为20 min,可以实现Mo-Cu合金与1Cr18Ni9Ti不锈钢的真空钎焊,接头抗剪强度为75 MPa.采用扫描电镜、能谱分析仪和显微硬度计对Mo-Cu/1Cr18Ni9Ti接头组织特征及性能进行分析.结果表明,钎焊接头靠近1Cr18Ni9Ti钢一侧,主要形成Ag-Cu共晶组织和少量的TiC相;靠近Mo-Cu合金一侧,Ag,Cu元素在合金与钎缝间相向扩散,共晶组织消失,以富铜相为主.钎缝的显微硬度明显低于Mo-Cu合金和1Cr18Ni9Ti不锈钢母材,无脆性化合物生成,剪切断口呈现剪切韧窝的形貌特征. | 关键词 | Mo-Cu合金;1Cr18Ni9Ti不锈钢;真空钎焊;组织特征; | 焊接学报 | 2013 |  | 43 | 01 | 13 | 16
[5 empty] | 郑德双 | 山东大学
[5 empty] | 李亚江 | 山东大学
1010 |  |  | 激光-MAG复合焊熔质分布与熔池流动特征 | 中文 | 刘双宇 | 长春理工大学 | 采用扫描电子显微镜和高速摄像机分析了CO2激光-MAG电弧复合焊接焊缝中熔质元素的分布规律,以及复合焊熔池的形成过程与熔池内熔质分布的关系.熔质分布与熔池的流动状况及元素添加位置密切相关,其决定因素是激光与电弧两热源间距变化引起的熔池流动特征变化.激光匙孔强烈的波动和熔体紊流可以使熔质分布均匀化,但低熔点金属形成的等离子蒸气冲击力会使熔质在焊缝中形成局部区过度富积,而激光束流的扫描和搅拌可进一步促使熔质元素分布均匀化.当光丝距离为3 mm、元素添加位置距表面1.0 mm时,熔池中添加元素含量较高并且分布最为均匀. | 关键词 | 激光-电弧复合焊;熔池流动;熔质分布; | 焊接学报 | 2013 |  | 43 | 01 | 17 | 20
[5 empty] | 宗士帅 | 长春理工大学
[5 empty] | 刘凤德 | 长春理工大学
[5 empty] | 张宏 | 长春理工大学
1011 |  |  | HPVP-GTAW电弧力及焊接质量分析 | 中文 | 从保强 | 北京航空航天大学 | 分别以3种不同材质铝合金平板材料为试验对象,研究分析了复合超高频脉冲方波变极性钨极氩弧焊接(HPVP-GTAW)过程中电弧力的变化及其对焊缝成形特征和接头力学性能的影响.结果表明,与常规变极性氩弧焊工艺相比,脉冲方波电流的加入使得HPVP-GTAW电弧力显著增加,同时焊缝熔透率大幅提高,接头力学性能得到明显改善和提高;保持脉冲电流幅值和占空比基本不变,在10～80 kHz范围内,脉冲电流频率对焊接过程产生了重要影响,频率为40 kHz时,HPVP-GTAW电弧力和焊缝熔透率均达到最大,分别约为常规变极性焊接电弧的1.9倍和1.7倍. | 关键词 | 超高频脉冲电流;变极性钨极氩弧焊;电弧力;焊接质量; | 焊接学报 | 2013 |  | 43 | 01 | 21 | 24
[5 empty] | 齐铂金 | 北京航空航天大学
[5 empty] | 杨明轩 | 北京航空航天大学
[5 empty] | 李伟 | 北京航空航天大学
[5 empty] | 王乐笑 | 北京航空航天大学
1012 |  |  | 无铅焊点金属间化合物的纳米压痕力学性能 | 中文 | 秦飞 | 北京工业大学 | 研究Sn3.0Ag0.5Cu/Cu界面处的IMC在150℃下等温时效的生长情况,时效时间分别为100,300,500,1 000 h.拟合出IMC的厚度与时效时间的关系,采用纳米压痕仪进行纳米压痕试验,发现Cu6Sn5与Cu3Sn的变形机制不同.Cu6Sn5为非连续性塑性变形,表现为压痕过程中的锯齿流变;Cu3Sn的压痕曲线比较平滑.随Cu6Sn5厚度的增加,Cu6Sn5的弹性模量和硬度没有太大变化.对时效100,500 h后的Sn3.0Ag0.5Cu/Cu界面处的过渡区进行纳米压痕试验,发现Cu,Cu3Sn,Cu6Sn5和Sn3.0Ag0.5Cu的硬度大小顺序为Cu6Sn5>Cu3Sn>Cu>Sn3.0Ag0.5Cu. | 关键词 | 电子封装;金属间化合物;纳米压痕;力学性能; | 焊接学报 | 2013 |  | 43 | 01 | 25 | 28
[5 empty] | 安彤 | 北京工业大学
[5 empty] | 仲伟旭 | 北京工业大学
[5 empty] | 刘程艳 | 北京工业大学
1013 |  |  | 微弧氧化处理改善7N01-T5铝合金搅拌摩擦焊接头的耐蚀性能 | 中文 | 刘万辉 | 哈尔滨工程大学 | 利用微弧氧化技术在7N01-T5铝合金搅拌摩擦焊(FSW)接头表面制备陶瓷涂层.通过SEM和XRD技术测试微弧氧化涂层的微观形貌、物相组成等,并采用中性盐雾试验研究微弧氧化及封孔处理对焊接接头耐蚀性能的影响.结果表明,微弧氧化可在FSW接头区域生成均匀的陶瓷涂层;陶瓷涂层表面残留许多火山口状放电微孔和熔融烧结痕迹,并且主要由α-Al2O3与γ-Al2O3两相构成;微弧氧化涂层具有较好耐腐蚀性,沸水封孔能生成水合氧化铝,使孔壁膨胀、孔径变小,进一步增强涂层的耐蚀能力,经96 h盐雾腐蚀后的单位面积失重量仅为2.6 mg. | 关键词 | 微弧氧化;铝合金;搅拌摩擦焊;耐蚀性; | 焊接学报 | 2013 |  | 43 | 01 | 29 | 32
[5 empty] | 刘文彬 | 哈尔滨工程大学
[5 empty] | 鲍爱莲 | 黑龙江科技学院
1014 |  |  | 超声时间和预留间隙对超声波辅助钎焊镁合金钎料填缝性能的影响 | 中文 | 李红 | 北京工业大学 | 采用高速摄影对超声波辅助钎焊镁合金过程熔态钎料的填缝行为进行了实时观察,并研究了不等间隙中钎料的填缝行为及接头性能.结果表明,超声波在钎焊固/液界面传播对钎料填缝行为有显著的影响.钎料在平行于超声波能量传播方向上填缝,填缝长度和超声时间的动力学曲线呈直线型.超声时间相同时,预留间隙越大,钎料的填缝速度越低.在大间隙端加钎料,随超声时间增加,填缝长度减小,钎缝致密性较好;小间隙端加钎料,随超声时间增加,填缝长度先增大后减小,整个钎缝均存在缺陷.认为钎料在不等间隙的流动行为受超声诱导填缝和毛细填缝共同作用的影响. | 关键词 | 超声钎焊;高速摄影;间隙;填缝;动力学; | 焊接学报 | 2013 |  | 43 | 01 | 33 | 36
[5 empty] | 耿园月 | 北京工业大学
[5 empty] | 闫久春 | 哈尔滨工业大学
[5 empty] | 栗卓新 | 北京工业大学
1015 |  |  | 预氧化处理对热障涂层热冲击性能及残余应力的影响 | 中文 | 李亚娟 | 中国民航大学 | 采用等离子喷涂工艺在镍基高温合金基体上制备了热障涂层(底层为MCrA-lY,面层为ZrO2+8%Y2O3),通过控制高真空烧结炉的氧分压对涂层进行预氧化处理,分析了预氧化处理对热障涂层热冲击性能和涂层应力状态的影响.结果表明,预氧化处理提高了粘接层的致密度,涂层组织变得均质化,降低了粘结层由于凸起尖角产生复杂应力的概率;有效干预热生长氧化物(TGO)的生长过程,降低了TGO的生长速度;热障涂层残余应力随热冲击次数的增加而增大,但经过预氧化处理的涂层应力增长幅度较缓慢,经过400次热冲击后的残余应力为492.5 MPa,未经过预氧化处理涂层热冲击350次后应力值为650.1 MPa. | 关键词 | 预氧化处理;热障涂层;热生长氧化物;残余应力; | 焊接学报 | 2013 |  | 43 | 01 | 37 | 40
[5 empty] | 董允 | 东北大学
[5 empty] | 王志平 | 中国民航大学
[5 empty] | 柳士强 | 河北工业大学
1016 |  |  | 基于球面拟合法的机器人与变位机位姿关系标定 | 中文 | 朱晓鹏 | 上海交通大学 | 提出基于最小二乘法的球面拟合法来标定机器人与变位机的位姿关系.首先变位机分别旋转或倾斜到多个位置,记录TCP点在对应位置的位姿数据并建立球面方程,采用最小二乘法拟合最优球面,从而求得变位机坐标系原点.然后采用同样的方法,让TCP点在变位机两个轴向作多点标记,可进一步求得坐标系各轴的方向矢量,实现位姿关系标定.为消除偶然因素的影响,提出了距离偏差率概念并设定取点阈值判定方法,提高了标定精度.结果表明,该方法可以有效减小随机误差,避免偶然因素的影响,具有较高的标定精度. | 关键词 | 机器人;激光熔覆;位姿关系标定;球面拟合法;最小二乘法; | 焊接学报 | 2013 |  | 43 | 01 | 41 | 44
[5 empty] | 张轲 | 上海交通大学
[5 empty] | 涂志强 | 上海交通大学
[5 empty] | 黄洁 | 上海交通大学
1017 |  |  | 不同参数下MIG焊电弧光谱波动特点 | 中文 | 李志勇 | 中北大学 | 熔化极惰性气体保护焊(MIG)过程中,熔滴过渡、弧长波动等会引起辐射的剧烈变化,其变化规律对于焊接质量检测具有重要意义.文中通过采集不同参数下的MIG焊电弧光谱分布,研究其在焊接过程中的变化规律;并结合该参数下熔滴过渡特征,基于电弧物理理论,对典型参数下光谱波动的规律进行物理解释.结果表明,不同参数下电弧光谱的分布和变化规律不同,具有各自的光谱分布特征;在MIG焊接过程中,由于熔滴过渡会造成光谱信息的规律波动,但在过渡的不同时间段,光谱信号在不同谱段(紫外区、可见光区、近红外区)的变化规律存在较大差异. | 关键词 | 电弧光谱;焊接参数;MIG焊;熔滴过渡; | 焊接学报 | 2013 |  | 43 | 01 | 45 | 48
[5 empty] | 张文朝 | 中北大学
[5 empty] | 李岩 | 中北大学
[5 empty] | 丁京滨 | 中北大学
1018 |  |  | 钛/铜中间层/钢扩散焊复合管界面组织与性能 | 中文 | 刘德义 | 大连交通大学 | 以铜箔为中间层,采用拉拔—内压扩散法制备钛/钢复合管.利用光学显微镜、扫描电子显微镜、X-光衍射仪和能谱仪对界面组织、断口形貌和成分进行分析,通过剪切试验测定界面的结合强度.结果表明,以铜箔作中间层,拉拔—内压扩散法实现了钛/钢的冶金结合;在钛/铜界面处发生了明显的原子扩散,并形成不同的扩散层;随着扩散温度和时间的增加扩散层的厚度逐渐增加;中间层的加入阻止了固相扩散中钛铁、钛碳脆性化合物生成;钛/钢界面的抗剪强度随着扩散温度的升高先增加后降低,铜层的加入使抗剪强度明显提高,最高可达310 MPa. | 关键词 | 钛/钢;中间层;扩散复合;结合强度; | 焊接学报 | 2013 |  | 43 | 01 | 49 | 52
[5 empty] | 蔡建伟 | 大连交通大学
[5 empty] | 任瑞铭 | 大连交通大学
1019 |  |  | 锌对SnxZn/Cu界面微空洞的影响 | 中文 | 杨扬 | 上海交通大学 | 通过向锡钎料中添加不同含量的Zn元素,系统研究了锌对SnxZn/Cu(x=0,0.2,0.5,0.8(质量分数,%))界面处柯肯达尔空洞形成的影响.结果表明,经热老化处理后,纯Sn/Cu接头中的Cu3Sn层和Cu3Sn/Cu界面出现了大量柯肯达尔空洞.然而随着Zn元素含量的增加,反应界面处的Cu3Sn层逐渐变薄甚至消失,柯肯达尔空洞也随之显著减少或消失;锌在反应界面处的富集现象越来越显著.锌参与了界面反应,形成了(Cu,Zn)6Sn5相、Cu6(Sn,Zn)5相和Cu-Zn固溶合金,其中Cu-Zn固溶合金层可以显著影响铜的界面扩散.Zn元素直接参与了界面扩散,在很大程度上缓和铜和锡的不平衡扩散,从而有效抑制了柯肯达尔空洞的形成. | 关键词 | 锌;界面;柯肯达尔空洞;金属间化合物; | 焊接学报 | 2013 |  | 43 | 01 | 53 | 56
[5 empty] | 陆皓 | 上海交通大学
[5 empty] | 余春 | 上海交通大学
[5 empty] | 陈俊梅 | 上海交通大学
[5 empty] | 陈振英 | 上海交通大学
1020 |  |  | 基于有限元法的平滑凹痕管道应力分析 | 中文 | 伍颖 | 西南石油大学 | 针对管道上典型的平滑凹痕缺陷,根据管道的实际运行状况,建立了有限元模型;在其它参数不变的情况下,改变凹痕深度、管道壁厚、管道直径和凹痕纵向长度进行了大量计算;对计算结果进行了整理、归纳、作图,并对结果进行了单因素和多因素分析,得出应力随各参数的变化规律;采用非线性回归分析方法对计算结果进行了拟合.结果表明,在其它参数不变的情况下,凹痕管道最大应力与凹痕深度、壁厚、管径以及凹痕纵向长度之间的关系分别采用正弦模型、指数模型、线性模型和半对数线性模型最优,并且得到了具有一定适用范围下的具体关系式. | 关键词 | 管道;平滑凹痕;应力;有限元法;拟合; | 焊接学报 | 2013 |  | 43 | 01 | 57 | 60
[5 empty] | 张鹏 | 西南石油大学
[5 empty] | 谢彦平 | 塔里木油田公司
1021 |  |  | 粗丝高速MAG焊驼峰焊道形成机理分析 | 中文 | 杨战利 | 中国机械科学研究院哈尔滨焊接研究所 | 对粗丝(Φ3.2)高速MAG焊驼峰焊道缺陷的形成机理进行了研究.采用高速摄像采集系统对焊接过程中的电弧形态和熔池流动状况进行了高速摄像,通过对试验所得图像的认真分析,重点研究了粗丝(Φ3.2)高速MAG焊驼峰焊道缺陷的形成机理,提出了动态平衡点的观点,认为动态平衡点远离电弧是焊缝产生驼峰焊道缺陷的根本原因.任何促使动态平衡点移向电弧的因素都有利于抑制焊缝产生驼峰焊道缺陷;任何促使动态平衡点远离电弧的因素都有利于驼峰焊道缺陷的形成.同时利用上坡焊和下坡焊试验对驼峰焊道形成机理进行了焊接试验验证. | 关键词 | 驼峰焊道;咬边;熔池;高速摄像系统; | 焊接学报 | 2013 |  | 43 | 01 | 61 | 64
[5 empty] | 张善保 | 中国机械科学研究院哈尔滨焊接研究所
[5 empty] | 杨永波 | 中国机械科学研究院哈尔滨焊接研究所
[5 empty] | 唐麒龙 | 中国机械科学研究院哈尔滨焊接研究所
1022 |  |  | 基于坡口特征的相贯接头焊接机器人连续轨迹规划 | 中文 | 王天琪 | 天津工业大学 | 针对海洋平台贴接式管道接头专用焊接机器人的运动控制模型进行了研究.设计了一种5自由度串联结构机器人,在较小的机器人本体尺寸及重量的前提下,满足机器人对工作空间及导管架空间狭小处安全避障的需要.建立了机器人正、逆运动学模型,针对该机器人带有两个同向转动关节特点,提出采用两步法求解机器人关节值;为保证焊接时关节运行稳定性,提出采用极限法求导各关节速度.结果表明,该机器人可以很好的满足管道相贯接头的自动焊接工作,所建立的数学模型可用于考虑坡口特征的相贯接头焊接机器人连续轨迹规划工作. | 关键词 | 贴接式管道接头;多层多道焊;海洋平台导管架; | 焊接学报 | 2013 |  | 43 | 01 | 65 | 68
[5 empty] | 李亮玉 | 天津工业大学
[5 empty] | 岳建锋 | 天津工业大学
1023 |  |  | 人机交互式机器人弧焊再制造系统设计 | 中文 | 殷子强 | 山东省科学院海洋仪器仪表研究所 | 在分析失效零件再制造的特点的基础上,提出了基于人机交互技术的机器人熔化极气体保护焊(gas metal arc welding,GMAW)再制造思想.将操作者作为系统的一个因素,构成人机交互式的机器人GMAW再制造系统,人机协作共同完成失效零件的再制造任务.其中操作者主要负责解决再制造过程中的非线性、难建模的复杂问题;机器人主要负责数据计算和运动控制等线性问题.根据上述思想,文中建立了人机交互式机器人GMAW再制造试验系统平台,研究了基于开放式图形库(open graphics librar-y,OpenGL)的再制造系统软件结构和人机交互实现方式,采用模块化方法设计实现了可视化的人机交互界面. | 关键词 | 人机交互;机器人弧焊;再制造;离线编程; | 焊接学报 | 2013 |  | 43 | 01 | 69 | 72
[5 empty] | 张广军 | 哈尔滨工业大学
[5 empty] | 赵慧慧 | 哈尔滨工业大学
[5 empty] | 袁新 | 山东省科学院海洋仪器仪表研究所
[5 empty] | 吴林 | 哈尔滨工业大学
1024 |  |  | 低匹配对接接头形状参数对三点弯曲应力集中系数的影响 | 中文 | 王佳杰 | 哈尔滨工业大学 | 弹性阶段以提高低匹配接头弯曲承载能力为目标,基于有限单元法针对X形坡口低匹配对接接头三点弯曲形状设计,从材料力学方法角度出发,考察了双侧余高对称时低匹配对接接头的焊缝余高、盖面焊道宽度、焊趾过渡圆弧半径等形状参数对三个危险区弯曲应力集中系数的影响.结果表明,对母材与焊缝交界处突变区与焊缝底部中心区的影响规律为焊缝余高影响最大,盖面焊道宽度影响次之,焊趾圆弧半径影响最小;对焊趾部位影响规律为盖面焊道宽度的影响较大,焊趾圆弧半径和焊缝余高影响均较小.选择合适的形状参数可以提高低匹配接头弯曲承载能力. | 关键词 | 高强钢;低匹配对接接头;接头形状参数;弯曲应力集中系数; | 焊接学报 | 2013 |  | 43 | 01 | 73 | 76
[5 empty] | 董志波 | 哈尔滨工业大学
[5 empty] | 张敬强 | 哈尔滨工业大学
[5 empty] | 刘雪松 | 哈尔滨工业大学
[5 empty] | 方洪渊 | 哈尔滨工业大学
1025 |  |  | 硫对银钎料及钎焊性能的影响 | 中文 | 张冠星 | 郑州机械研究所 | 采用金相显微镜、扫描电镜等分析手段对硫化后的银基钎料进行研究.结果表明,硫化后钎料自身抗拉强度随着硫化时间的延长明显下降,但降低到一定程度后基本保持不变;钎料的润湿性差异明显,当硫化时间延长到30 min时润湿面积减少近一半,继续延长硫化时间,钎料铺展面积变化不大;钎料硫化后在其表面形成了一层约10μm厚、相对致密的硫化层;Zn,Cu两种元素在硫化层及钎料内部分布相对比较均匀,Ag元素呈阶梯变化,在硫化层内较少,钎料内部明显增多;硫在钎料里面主要以Ag2S,Cu2S,CuS,ZnS形式存在,这几种物质的熔点比较高,与钢基本不润湿,其存在严重影响钎料的焊接工艺性能. | 关键词 | 硫化;润湿性;抗拉强度;硫化物; | 焊接学报 | 2013 |  | 43 | 01 | 77 | 80
[5 empty] | 龙伟民 | 郑州机械研究所
[5 empty] | 鲍丽 | 郑州机械研究所
[5 empty] | 隋方飞 | 郑州大学
1026 |  |  | 激光微纳烧结处理对玻璃陶瓷涂层组织及腐蚀性能的影响 | 中文 | 陈平虎 | 南华大学 | 采用高温烧结、球磨破碎的方法制备出了SiO2玻璃与Cr2O3陶瓷包覆型玻璃陶瓷复合粉末.利用常规氧—乙炔火焰喷涂技术在45钢基材表面制备出了玻璃陶瓷保护涂层,并使用激光微纳烧结技术对热喷涂层进行二次处理.研究了激光微纳烧结对玻璃陶瓷涂层组织与性能的影响.结果表明,采用激光微纳烧结对玻璃陶瓷涂层进行二次处理,可提高涂层结构的致密性,使组织均匀化,减少涂层中的微孔和微裂纹;明显提高界面的结合强度和涂层的疏水性能与耐蚀性能.因此激光微纳烧结二次处理技术可以显著提高玻璃陶瓷涂层的综合性能. | 关键词 | 玻璃陶瓷涂层;激光微纳烧结;疏水性能;腐蚀性能;结合强度; | 焊接学报 | 2013 |  | 43 | 01 | 81 | 84
[5 empty] | 邱长军 | 南华大学
[5 empty] | 陈勇 | 重庆大学
[5 empty] | 龙冲生 | 中国核动力研究设计院
1027 |  |  | 合金元素对铁基激光熔覆涂层显微组织和相结构形态的影响 | 中文 | 聂斌英 | 宜春学院 | 利用CO2激光在45钢表面熔覆制备铁基合金涂层,研究4种合金元素对改变涂层组织形态以及枝晶间碳化物形状的影响规律.结果表明,随着V,Nb,Ti元素和稀土氧化物CeO的依次加入,熔覆涂层原柱状晶形态逐渐改变为柱状树枝晶,最后转变为无明显柱状晶方向性的树枝晶;在激光熔覆涂层中,同时添加V,Nb元素,涂层枝晶间的连续长条状碳化物被打断成块状;同时添加V,Nb,Ti元素和稀土氧化物CeO,涂层枝晶间的碳化物被球化.通过改善涂层树枝晶组织形态以及球化枝晶间碳化物,涂层的抗拉强度和断后伸长率明显提高,涂层的强韧性显著增加. | 关键词 | 激光熔覆;铁基涂层;合金元素;显微组织形态;碳化物; | 焊接学报 | 2013 |  | 43 | 01 | 85 | 88
[5 empty] | 姚成武 | 上海交通大学
1028 |  |  | 400MPa球墨铸铁光纤激光-MIG电弧复合焊接头的断裂特征 | 中文 | 郑世卿 | 清华大学 | 采用填充308L不锈钢焊丝光纤激光-MIG电弧复合焊方法,焊接厚度为5mm的风电关键部件用400 MPa级球墨铸铁,获得了表面成形良好且熔透的焊缝,研究了MIG电弧热输入对接头拉伸性能和断裂特征的影响.结果表明,电弧热输入较小时,接头的拉伸性能差,断裂沿熔合线发生,断口为脆性断口;电弧热输入较大时,接头的拉伸性能较好,断裂自半熔化区顶部沿母材发生,断口顶部为脆性断口,底部为韧性断口.接头断裂特征的差异是由接头中焊缝和半熔化区底部莱氏体的量的不同导致的.基于以上研究,获得了抗拉强度为346.4 MPa、断后伸长率为5.4%,断裂发生在母材上的优质接头. | 关键词 | 光纤激光-MIG电弧复合焊;球墨铸铁;断裂特征;电弧热输入; | 焊接学报 | 2013 |  | 43 | 01 | 89 | 92
[5 empty] | 刘柱 | 清华大学
[5 empty] | 单际国 | 清华大学
[5 empty] | 温鹏 | 清华大学
1029 |  |  | 不同颗粒致密度WC-10Co-4Cr涂层的耐腐蚀性能 | 中文 | 丁坤英 | 中国民航大学 | 在300 M钢表面上,利用超音速火焰喷涂技术将两种不同颗粒致密度的WC-10Co-4Cr粉末制成涂层.利用扫描电镜、X射线衍射仪、显微硬度计分析涂层的微观组织,通过极化试验和浸泡试验分析涂层的耐腐蚀性能.结果表明,高颗粒致密度粉末制备的WC-10Co-4Cr涂层孔隙率为1.52%,是低颗粒致密度粉末制备涂层的1.95倍;在3.5%NaCl溶液中,高颗粒致密度粉末制备涂层的耐蚀性较差,腐蚀电流密度是低颗粒致密度粉末制备涂层的2.67倍.低颗粒致密度粉末制备的涂层孔隙率低,对基体的保护性较好. | 关键词 | 颗粒致密度;超音速火焰喷涂;WC-10Co-4Cr涂层;孔隙率;耐腐蚀性能; | 焊接学报 | 2013 |  | 43 | 01 | 93 | 96
[5 empty] | 程涛涛 | 中国民航大学
[5 empty] | 王志平 | 中国民航大学
1030 |  |  | 三维模型重建中点云ICP拼接算法的改进 | 中文 | 涂志强 | 上海交通大学 | 提出一种以不同视野下的点云为处理对象,自动进行点云配准的拼接算法.该算法首先利用点云的曲率、法矢量等几何信息,计算出初次拼接变换,并用几何哈希的方法筛选出最优的变换,完成初次拼接.然后改进最近点迭代法(iterative closest point,ICP)中最近点的选取方法:对点云A中的测点,先求出另一点云B中与其最近的3个点,并由这3个点构成一个三角形,把测点到三角形的垂足作为测点的最近点.并用该算法对点云进行再次拼接.最后基于该算法实现了对车头模型的配准.结果表明,该算法具有较高的配准精度. | 关键词 | 点云拼接;ICP算法改进;三维重建;激光再制造; | 焊接学报 | 2013 |  | 43 | 01 | 97 | 100
[5 empty] | 张轲 | 上海交通大学
[5 empty] | 杨成龙 | 辽宁省大连船舶重工集团有限公司
[5 empty] | 朱晓鹏 | 上海交通大学
[5 empty] | 黄洁 | 上海交通大学
1031 |  |  | 铜铝套管挤压电阻焊接原理及微观结构分析 | 中文 | 赵越 | 中国海洋大学 | 采用SEM,TEM等对接头界面的微观结构组织进行了表征.结果表明,铜铝套管挤压电阻焊缝组织主要由固溶体和金属间化合物(α,Al2Cu和Al4Cu9)构成.分析认为,铜铝接头接触面上因电阻热和压力引起了温度升高,焊缝区域的高温使界面快速熔化并形成新相,而芯棒施加的压力起到了类似热压焊的作用,挤出共晶组织增加接头焊接接触面积,由于芯棒对焊缝的冷却作用,容易在焊缝中形成柱状晶粒.开发出套管挤压电阻焊接技术,不使用助剂和填充材料,可获得内部洁净度高、接头内无缩径、有效区域内不含共晶组织的铜铝管焊接接头. | 关键词 | 铜铝管;挤压电阻焊;制冷管路;微观结构; | 焊接学报 | 2013 |  | 43 | 01 | 101 | 104
[5 empty] | 左铁军 | 山东省青岛市海青机械总厂
[5 empty] | 凌勇 | 比利时国家工业研究所
[5 empty] | 左轲 | 中国海洋大学
[5 empty] | 王昕 | 中国海洋大学
1032 |  |  | 光束偏移量对钛/铝异种合金激光焊接接头组织和性能的影响 | 中文 | 宋志华 | 清华大学 | 采用激光进行3 mm厚钛合金TA15和铝合金5A06的对接焊,激光束聚焦在钛合金上使钛合金熔化,通过热传导使铝合金熔化,得到了成形良好的接头,分析了光束偏移量对接头组织和性能的影响规律.偏移量为0.1～0.4 mm时,形成了熔焊接头.偏移量为0.5 mm时,接头上部形成熔焊接头,并形成了Ti-Al金属间化合物.接头中部和下部形成了熔钎焊接头,并形成了一层连续的约1μm厚的金属间化合物.接头抗拉强度随偏移量的增加先增大后减小,偏移量为0.5 mm时,接头强度最大,平均抗拉强度可达到181 MPa,接头部分断裂于钛/铝界面的金属间化合物处,部分断裂于铝合金焊缝区. | 关键词 | 钛合金;铝合金;激光焊接;接头组织;接头性能; | 焊接学报 | 2013 |  | 43 | 01 | 105 | 108
[5 empty] | 吴爱萍 | 清华大学
[5 empty] | 姚为 | 北京航星机器制造公司
[5 empty] | 邹贵生 | 清华大学
[5 empty] | 任家烈 | 清华大学
[5 empty] | 汪永阳 | 北京航星机器制造公司
1033 |  |  | 退火及热轧对碳钢-不锈钢爆炸焊接复合板性能的影响 | 中文 | 廖东波 | 西华大学 | 通过EDS线扫描分析、SEM检测以及力学性能测定,研究了碳钢-不锈钢爆炸焊接复合板在焊态、退火态以及热轧态的力学性能和微区组织特征,分析了复合板元素过渡区域的特点.结果表明,退火热处理以及热轧处理均降低了复合板的抗拉强度和屈服强度,恢复了复合板的塑性以及韧性.复合板在焊态、退火态以及热轧态时的过渡区域具有不同的显微组织形态.退火后其过渡区域的波状界面结构与焊态基本一致,过渡区域宽度约为5μm左右,而热轧成薄板后的复合板,其过渡区域的波状界面消失,过渡区域宽度变宽,约为20μm. | 关键词 | 爆炸焊接复合板;热轧;退火;力学性能;显微结构; | 焊接学报 | 2013 |  | 43 | 01 | 109 | 112
[5 empty] | 查五生 | 西华大学
[5 empty] | 李伟 | 西华大学
1034 |  |  | 激光深熔焊熔池X光图像恢复与特征分析 | 中文 | 高向东 | 广东工业大学 | X光对于焊件具有很强的穿透性,可以利用其观测和分析激光深熔焊过程焊件内部熔池形态以及匙孔能量传递效果,实现对焊接过程有效地实时监测.在大功率光纤激光焊接304不锈钢过程中,由于X光图像采集过程中的噪声干扰,导致熔池X光图像存在严重退化现象,清晰度不高,识别性较差.为此研究一种图像恢复和增强算法,对熔池X光退化图像进行恢复和增强处理,使其在处理后能够更好地被识别.以盲去卷积法试验估计出熔池X光图像退化的点扩散函数,并以此函数为参数对熔池X光图像进行维纳滤波恢复,再进行灰度变换以增强图像,进而对熔池动态特性进行分析.结果表明,所提出的方法能够有效改善激光焊过程熔池X光图像质量,突出熔池边缘轮廓特征. | 关键词 | 激光深熔焊;熔池图像;图像退化;图像恢复; | 焊接学报 | 2013 |  | 43 | 02 | 1 | 4
[5 empty] | 向俊斌 | 广东工业大学
[5 empty] | Khalid M.Hafez | 埃及开罗中央冶金研究及发展研究所
[5 empty] | Katayama Seiji | 大阪大学
1035 |  |  | 激光-电弧复合焊接7075-T6铝合金裂纹扩展分析 | 中文 | 吴圣川 | 合肥工业大学 | 研究了7075-T6铝合金薄板激光复合焊焊接接头疲劳裂纹扩展寿命.同时通过试验建立了不同热输入与弹性模量之间的函数关系并预测了给定热输入下的疲劳寿命.基于改进的Forman公式,提出了一种考虑7075-T6复合焊接头性能差异性、应力强度因子门槛值、裂纹扩展驱动力以及残余应力等多因素耦合的接头寿命预测模型.通过有限元模拟仿真并结合裂纹扩展和接头拉伸试验,对提出的模型进行了验证.结果表明,该模型预报的接头寿命与试验结果吻合较好. | 关键词 | 激光-电弧复合焊;高强铝合金;疲劳寿命预测;残余应力;弹性模量; | 焊接学报 | 2013 |  | 43 | 02 | 5 | 8
[5 empty] | 周鑫淼 | 合肥工业大学
[5 empty] | 张卫华 | 西南交通大学
[5 empty] | 余啸 | 合肥工业大学
[5 empty] | 徐晓波 | 合肥工业大学
1036 |  |  | 厚板Ti-6Al-4V磁控窄间隙TIG焊接头性能 | 中文 | 孙清洁 | 哈尔滨工业大学 | 对56mm厚Ti-6Al-4V进行了磁控窄间隙TIG焊试验,对接头的力学性能进行分析,其中包括拉伸性能、冲击性能及硬度.结果表明,焊缝的强度高于填充金属的原始性能值,这是通过针状组织的啮合强化效果来实现的.而由于焊缝横截面沿厚度方向上的内应力分布导致后焊侧的中心线附近的强度及韧性明显提高.介于表层及中心层之间由于拉应力的存在而导致其强度及韧性较差,而表面层由于没有内应力的存在而使得其强度和韧性介于前二者之间.同一位置深度上,焊接热影响区熔合线附近的硬度最高.这是由于大量蓝网状分布的针状α’相存在的原因. | 关键词 | 钛合金;窄间隙;磁控电弧;力学性能; | 焊接学报 | 2013 |  | 43 | 02 | 9 | 12
[5 empty] | 李文杰 | 哈尔滨工业大学
[5 empty] | 胡海峰 | 哈尔滨工业大学
[5 empty] | 梁迎春 | 哈尔滨工业大学
[5 empty] | 冯吉才 | 哈尔滨工业大学
1037 |  |  | 细径铜丝超声键合焊点高温存储可靠性分析 | 中文 | 杭春进 | 哈尔滨工业大学 | 对塑封后的20μm细径铜丝超声键合焊点进行了高温存储可靠性研究.采用SEM观察了老化后键合焊点界面微观组织及金属间化合物,采用EDS对反应物的成分进行了分析.结果表明,200℃老化9天或250℃老化9 h,键合焊点界面生成了大量Cu-Al金属间化合物,并出现可见的微裂纹和Kirkendall孔洞;250℃老化16 h后,环氧塑封料中微量的Sb元素与铜球焊点发生反应,生成以Cu3Sb为主的反应物;当老化时间超过49 h,铜丝破碎,铜键合焊点产生严重腐蚀.250℃老化超过24 h或300℃老化超过4 h会发生银迁移现象. | 关键词 | 细径铜丝;高温存储;金属间化合物;可靠性;银迁移; | 焊接学报 | 2013 |  | 43 | 02 | 13 | 16
[5 empty] | 田艳红 | 哈尔滨工业大学
[5 empty] | 王春青 | 哈尔滨工业大学
[5 empty] | 赵九蓬 | 哈尔滨工业大学
1038 |  |  | 一种用于焊接结构超声成像检测的SH导波换能器 | 中文 | 朱新杰 | 清华大学 | 板中水平剪切导波可用于焊接结构板材远距离成像检测,超声SH导波换能器的性能对较大尺度焊接结构板材超声导波成像检测至关重要.对板中SH导波进行了动力学分析,并结合半波长条件设计了合理的斜楔角度、压电晶片频率及尺寸等导波换能器的重要参数,通过加前背衬、取消后背衬、楔块前沿设置锯齿槽等措施,简化了换能器的工艺结构,减小了换能器内部回波干扰,提高了检测灵敏度.结果表明,设计研发的SH导波换能器激发的导波有较强的检测能力,可用于对较为复杂的T形—对焊焊接结构板材进行成像检测,能够有效表征焊接结构板材中与导波波长尺寸量级相当的缺陷,其性能指标达到了较大尺度焊接结构板材成像检测的要求.为开展较大尺度焊接结构超声导波成像检测奠定了基础. | 关键词 | 超声;SH导波换能器;焊接结构; | 焊接学报 | 2013 |  | 43 | 02 | 17 | 21
[5 empty] | 陈以方 | 清华大学
[5 empty] | 韩赞东 | 清华大学
[5 empty] | 都东 | 清华大学
1039 |  |  | 焊枪行走角变化对等离子弧穿孔立焊焊缝成形的影响规律 | 中文 | 蒋凡 | 北京工业大学 | 以5 mm厚的5A06铝镁合金板材为主要研究对象,焊缝的正面熔宽和背面熔宽为成形特征参数,通过正交试验确定焊枪行走角变化对焊缝成形影响的显著性,从能量传递的角度研究了焊枪行走角的变化对等离子弧穿孔立焊焊缝成形产生影响的机理.结果表明,焊枪行走角对焊缝成形的影响在焊接电流和离子气体流量之间;焊枪与试板垂直时正面熔宽最大,而随着行走角的减小,焊缝背面熔宽逐渐增大.焊枪行走角的改变使熔池正面的能量密度以及背面最高温度截面和最大熔宽截面的相对位置发生变化,对焊缝背面熔宽的影响可归结于厚度方向不同截面热源位置的偏离与工件厚度导致的传热滞后之间相互作用的结果. | 关键词 | 穿孔等离子弧焊;焊枪行走角;焊缝成形;正交试验; | 焊接学报 | 2013 |  | 43 | 02 | 22 | 26
[5 empty] | 陈树君 | 北京工业大学
[5 empty] | 王龙 | 北京工业大学
[5 empty] | 于洋 | 北京工业大学
1040 |  |  | 薄板铝合金高功率CO2激光与光纤激光焊接飞溅特性对比分析 | 中文 | 蔡华 | 北京工业大学 | 铝合金激光深熔焊接飞溅影响焊接稳定性并部分反映激光焊过程特性.对比研究了CO2及光纤激光焊接6061-T6铝合金的飞溅特性,探讨了两种激光焊飞溅特性差异的原因.借助高速摄像仪记录飞溅运动特性,收集并测量焊接飞溅,采用X2检验和最小二乘法拟合飞溅速度及尺寸分布.结果表明,两种激光焊飞溅速度均服从高斯分布,飞溅尺寸均呈对数正态分布,但光纤激光焊飞溅统计平均速度更大,表明光纤激光焊时更需注重聚焦系统保护;光纤激光焊飞溅统计平均直径更小,拟合结果更服从对数正态分布,表明光纤激光焊过程比CO2激光焊过程更稳定. | 关键词 | 薄板铝合金;高功率激光焊;飞溅特性;统计规律; | 焊接学报 | 2013 |  | 43 | 02 | 27 | 30
[5 empty] | 肖荣诗 | 北京工业大学
1041 |  |  | 钛及钛合金X射线应力测试参数的选择 | 中文 | 邓云华 | 北京工业大学 | 针对钛及钛合金X射线应力测试中衍射峰强度低、峰形差、测试结果波动范围大和准确度低等问题,通过对标准零应力试样和标准应力试样的X射线应力测试,研究了钛及钛合金X射线应力测试中准直器直径、计数时间和计数次数变化对衍射峰强度、净峰强度、半高宽、应力测试结果的影响规律,在此基础上确定了钛及钛合金X射线应力测试参数的选择方法,并对钛合金电子束焊接头的残余应力进行了测试.结果表明,随着准直器直径增大和计数时间增长,衍射峰强度增大,衍射峰形改善,测试结果准确性提高;随着计数次数增加,衍射峰形改善,测试结果准确性提高;所确定的测试参数对钛合金电子束焊接头残余应力测试的结果满足相关标准要求. | 关键词 | 钛合金;X射线应力测试;测试参数; | 焊接学报 | 2013 |  | 43 | 02 | 31 | 34
[5 empty] | 李晓延 | 北京工业大学
[5 empty] | 李庆庆 | 北京工业大学
[5 empty] | 芦伟 | 北京工业大学
1042 |  |  | 超音速火焰喷涂Cr3C2/NiCr涂层抗加沙空蚀性分析 | 中文 | 王倩 | 河海大学 | 采用HVOF技术在1Cr18Ni9Ti不锈钢基体上制备了Cr3C2/NiCr涂层,借助XRD,TEM,SEM等方法分析了涂层的组织形貌及相组成.以1Cr18Ni9Ti奥氏体不锈钢作为对比材料,用磁致伸缩空蚀仪配备扬沙装置测试了涂层在清水以及含沙水中抗空蚀性能.结果表明,涂层呈层状结构,含有未熔颗粒和少量孔隙,涂层由Cr3C2,Cr7C3,Cr23C6及NiCr等相组成;在清水试验中,1Cr18Ni9Ti不锈钢抗空蚀性能良好,与空蚀过程中1Cr18Ni9Ti奥氏体不锈钢产生加工硬化有直接关系;在含沙40 kg/m3试验水中,Cr3C2/NiCr涂层呈现出较好的抗空蚀性能,与涂层自身相组成以及较高硬度有关.Cr3C2/NiCr涂层破坏总是从孔隙等薄弱环节开始,而1Cr18Ni9Ti奥氏体不锈钢的破坏起始于晶界和孪晶界. | 关键词 | 超音速火焰喷涂;加沙空蚀;涂层;不锈钢; | 焊接学报 | 2013 |  | 43 | 02 | 35 | 39
[5 empty] | 吴玉萍 | 河海大学
[5 empty] | 李改叶 | 河海大学
[5 empty] | 郭文敏 | 河海大学
1043 |  |  | 双光束激光填丝焊工艺对铝合金焊接气孔率的影响 | 中文 | 雷正龙 | 哈尔滨工业大学 | 以LF6铝合金为材料,CO2激光为热源,开展了双光束激光填丝焊气孔特性分析.与单光束激光填丝焊及双光束自熔焊相比,双光束激光填丝焊能够抑制气孔的产生,尤其是并行双光束激光焊抑制气孔效果更明显.在此基础上进一步分析了保护气体成分和激光能量对焊接气孔率的影响.结果表明,采用氦气保护时,等离子体对激光的屏蔽作用小,能够稳定焊接过程;激光功率过大或者过小都会导致匙孔的不稳定,造成焊缝气孔率增加. | 关键词 | 双光束激光填丝;气孔;工艺参数;铝合金; | 焊接学报 | 2013 |  | 43 | 02 | 40 | 44
[5 empty] | 李颖 | 哈尔滨工业大学
[5 empty] | 陈彦宾 | 哈尔滨工业大学
[5 empty] | 孙忠绍 | 首都航天机械公司
[5 empty] | 张益坤 | 首都航天机械公司
1044 |  |  | Fe78Si9B13非晶箔快速微细电阻焊接 | 中文 | 凌世全 | 深圳大学 | 使用微型逆变式直流焊机对厚度为30μm的Fe78Si9B13非晶箔进行快速微细电阻焊接分析,探讨了焊接工艺参数对非晶接头的影响.在焊接时间为2 ms、焊接电压为0.2 V、焊接力为56 N时,获得的接头焊接效果良好,无裂纹、缩孔等焊接缺陷.接头平均抗剪强度可达632 MPa,经XRD检测接头仍为非晶态结构,具有实际工程应用价值.通过形核动力学分析,接头冷却速度高达7.9×106K/s,远高于Fe78Si9B13非晶的临界冷却速率,有效防止接头区晶化. | 关键词 | 铁基非晶箔;电阻焊;接头性能;形核动力学; | 焊接学报 | 2013 |  | 43 | 02 | 45 | 48
[5 empty] | 伍晓宇 | 深圳大学
[5 empty] | 徐斌 | 深圳大学
[5 empty] | 罗烽 | 深圳大学
1045 |  |  | 双相不锈钢堆焊层应力腐蚀性能评价 | 中文 | 王晶 | 北京工业大学 | 为防止换热器等设备发生应力腐蚀,工程上试采用在与腐蚀介质接触的表面堆焊2205双相不锈钢.为探索方案的应用范畴与可行性,对两种焊接工艺(自动焊及焊条电弧焊)、3种工程上常见腐蚀环境(饱和硫化氢、氯化镁、氯化钙),通过恒负荷拉伸试验方法及断口微观分析手段,综合评价其应力腐蚀性能,并根据试验结果建立应力—寿命数学模型.结果表明,饱和H2S环境中恒负荷拉伸门槛值σth自动焊为0.45ReL、焊条电弧焊为0.4ReL,二者相差17%.氯化钙环境中0.9ReL应力下96 h试验后所有试样完好,显示出优良的抗氯化钙应力腐蚀能力.而该材料则不适于在沸腾氯化镁环境下工作. | 关键词 | 双相不锈钢;堆焊;应力腐蚀; | 焊接学报 | 2013 |  | 43 | 02 | 49 | 53
[5 empty] | 张亦良 | 北京工业大学
[5 empty] | 仇飞 | 北京工业大学
吴道文
1046 |  |  | 单组分活性剂对铝合金A-TIG焊焊缝的影响 | 中文 | 严铿 | 江苏科技大学 | 针对6 mm的6061铝合金试板,选用SiO2,TiO2,Cr2O3,CaF2,BaCl2共5种单一成分活性剂进行铝合金交流A-TIG焊工艺试验,研究活性剂对A-TIG焊焊缝表面成形及宏观形貌的影响,并结合焊接过程电弧形态变化,分析熔深增加机理.结果表明,5种单一成分活性剂均可改善焊缝熔深,其中SiO2增加焊缝熔深效果最好,CaF2效果不明显;涂覆SiO2时表面成形比涂覆其它活性剂时差,其中TiO2表面成形最好;电弧进入活性剂区时无明显收缩,认为熔深增加是活性剂的引入导致导电通道电阻变化引起的电弧热输入增加的结果. | 关键词 | 铝合金;A-TIG焊;活性剂;焊缝成形; | 焊接学报 | 2013 |  | 43 | 02 | 54 | 57
[5 empty] | 高莉华 | 江苏科技大学
[5 empty] | 杨刚 | 江苏科技大学
[5 empty] | 肖海林 | 江苏科技大学
1047 |  |  | 低碳钢与不锈钢焊接接头弯曲性能的分析 | 中文 | 王瑞 | 天津商业大学 | 通过对Q235-B和316L异种钢I形和Y形坡口埋弧焊对接接头Q235-B一侧熔合区显微组织和元素分布及显微硬度的观测和分析,指出了在碳素结构钢与不锈钢异种金属的焊接接头中,碳素结构钢一侧出现硬而脆的熔合区;提出了减小熔合区的宽度是提高异种钢焊接接头抗弯曲性能的关键.此外研究了不同焊接工艺对焊接接头抗弯曲性能的影响机制,采用小尺寸的Y形坡口和使用含镍量高的焊丝,既有效地减小了熔合区的宽度,提高了异种钢焊接接头的抗弯曲性能,避免在对接接头双面埋弧焊时发生烧穿焊接缺陷. | 关键词 | 焊接接头;异种钢;脆性过渡层;弯曲性能; | 焊接学报 | 2013 |  | 43 | 02 | 58 | 62
[5 empty] | 王凤会 | 天津大学
[5 empty] | 田华明 | 天津天大北洋化工设备有限公司
[5 empty] | 只德瑞 | 天津商业大学
[5 empty] | 孙杰 | 天津天大北洋化工设备有限公司
[5 empty] | 杜剑锋 | 天津天大北洋化工设备有限公司
[5 empty] | 王惜宝 | 天津大学
1048 |  |  | CO2焊电参数与熔滴过渡图像同步采集分析系统 | 中文 | 蒋元宁 | 山东大学 | 基于LabVIEW,采用高速摄像机和多路传感数据采集系统,开发了一套CO2焊短路过渡过程电参数波形与熔滴过渡图像采集分析系统.通过软件延时弥补电参数采集系统与图像采集系统的启动延迟时间差,实现了同步采集.系统可对采集到的电参数进行处理,得出反映熔滴过渡状态和稳定性的特征参量.通过焊接试验,实时采集不同焊接条件下电参数及熔滴过渡图像,对电参数与短路过渡过程的相关性进行了分析. | 关键词 | CO2焊;虚拟仪器;同步采集; | 焊接学报 | 2013 |  | 43 | 02 | 63 | 66
[5 empty] | 陈茂爱 | 山东大学
[5 empty] | 武传松 | 山东大学
1049 |  |  | 激光熔覆复合层中内生Ti(CyN1-y)颗粒生长机制 | 中文 | 齐勇田 | 包头职业技术学院 | 利用激光熔覆技术在工件表面进行改性处理,形成了含有碳氮化钛增强粒子的复合熔覆层.利用扫描电镜(SEM)和电子探针(EPMA)对熔覆层中第二相粒子的成分及形成机制进行了分析.结果表明,先前加入的颗粒状TiN与石墨粉在激光熔覆过程中发生了化合反应,原位生成了新的颗粒状Ti(CyN1-y)强化相.激光熔覆过程中,初始加入的TiN颗粒度不同,形成Ti(CyN1-y)的机制也有所差异.较小尺寸的TiN受热后能够分解,生成新的TiC和TiN相,它们通过固溶反应,最终生成近似方形或菱形规则形状的Ti(CyN1-y)颗粒.较大尺寸的TiN颗粒受热后只有边缘发生分解,而芯部仍为未分解的TiN,最后形成环形结构的Ti(CyN1-y)颗粒. | 关键词 | 碳氮化钛;原位反应;激光熔覆;显微组织; | 焊接学报 | 2013 |  | 43 | 02 | 67 | 70
[5 empty] | 邹增大 | 山东大学
1050 |  |  | Ti3Al基合金TLP扩散连接界面的组织演变 | 中文 | 静永娟 | 北京航空工程制造研究所 | 以Ti-37.5Zr-15Cu-10Ni(质量分数,%)非晶箔带为中间层,研究了TLP扩散连接Ti-23Al-17Nb(质量分数,%)合金的界面组织演变过程.结果表明,Ti元素和Nb元素向中间层扩散而Ni,Cu和Zr元素向母材扩散驱动了界面组织演变;在扩散初始阶段即930℃,保温5 min时,界面已形成冶金结合;随保温时间延长至15 min,界面析出条形TiNi3(Cu,Zr)化合物,其随保温时间延长更加细小呈弥散分布;直至保温时间延长至120～200 min,界面组织转变为均一、粗大的针状魏氏组织.保温时间是影响TiNi3(Cu,Zr)化合物析出形态和分布的主要因素,控制保温时间可有效改变界面化合物状态,该方法是优化此类界面组织以提高接头强度的有效途径. | 关键词 | Ti3Al基合金;TLP扩散焊;界面; | 焊接学报 | 2013 |  | 43 | 02 | 71 | 74
[5 empty] | 李晓红 | 北京航空工程制造研究所
[5 empty] | 侯金保 | 北京航空工程制造研究所
[5 empty] | 岳喜山 | 北京航空工程制造研究所
1051 |  |  | 纳米压痕法测量锌铝钎料的室温蠕变应力指数 | 中文 | 姬峰 | 南京航空航天大学 | 利用纳米压痕技术,采用恒加载速率法,研究了Zn-22Al和Zn-22Al-0.03Ti钎料的室温蠕变行为,并对相关数据进行了测量和计算.结果表明,室温时任一载荷条件下保载时,钎料均发生了明显的蠕变行为.其中Zn-22Al-0.03Ti钎料的压入深度和蠕变位移均小于Zn-22Al钎料,最大差值分别为15.68%和26.87%.相同保载时间不同载荷保载时,两种钎料的蠕变位移均有较大差异.通过拟合计算分别获得了两种钎料室温时的蠕变应力指数,Zn-22Al-0.03Ti较Zn-22Al提高了35.79%.分析认为,Ti元素的添加导致了Zn-22Al钎料晶粒的细化,从而产生了更多的晶界是导致钎料室温抗蠕变能力提高的主要原因. | 关键词 | 纳米压痕;锌铝钎料;蠕变变形;应力指数; | 焊接学报 | 2013 |  | 43 | 02 | 75 | 78
[5 empty] | 薛松柏 | 南京航空航天大学
[5 empty] | 刘霜 | 南京航空航天大学
[5 empty] | 娄继源 | 浙江新锐焊接材料有限公司
[5 empty] | 娄银斌 | 浙江新锐焊接材料有限公司
1052 |  |  | 多层多道焊接DH40船用钢接头组织及力学性能 | 中文 | 陆雪冬 | 江苏科技大学 | 使用药芯焊丝CO2焊,在多层多道焊条件下对大厚板DH40船用钢进行了焊接试验,并较为系统研究了接头组织及力学行为,重点探讨了焊接接头冲击韧性尤其是焊缝根部热影响区熔合线外5 mm区域冲击韧性严重衰减的原因.结果表明,焊接接头抗拉强度均高于母材,(大于母材抗拉强度515 MPa).弯曲试验所有样品均合格,满足塑性要求;采用CO2气体保护焊多层多道焊接DH40船用钢,易在焊缝根部热影响区熔合线外5 mm左右的狭窄范围内出现脆性带.其中"组织遗传"作用,造成晶粒粗大,是其冲击韧性下降的次要因素,该区域产生大量粒状贝氏体,是其冲击韧性严重衰减的根本原因. | 关键词 | DH40钢;多层多道焊;力学性能;组织; | 焊接学报 | 2013 |  | 43 | 02 | 79 | 83
[5 empty] | 岑越 | 中国船舶工业集团沪东中华造船(集团)有限公司
[5 empty] | 王欢 | 中国船舶工业集团沪东中华造船(集团)有限公司
[5 empty] | 吴铭方 | 江苏科技大学
1053 |  |  | 工艺参数对铝锂合金搅拌摩擦焊搭接接头力学性能的影响 | 中文 | 张丹丹 | 北京航空航天大学 | 通过对铝锂合金搅拌摩擦焊搭接接头组织与力学性能测试,分析了不同焊接工艺参数对搭接接头拉伸性能的影响.结果表明,搅拌针的长度对接头性能影响最大,搅拌针长度从2.8 mm变为2.5 mm时,所有接头强度和塑性均有明显增加.旋转频率/焊接速度(η)对接头性能也有影响,随着η小幅度增加,接头的强度和塑性都有一定提高.在旋转频率为800 r/min、焊接速度为200 mm/min(η=4)条件下,接头的强塑性最佳,抗拉强度达到467 MPa,为母材的94%,断后伸长率为3.18%.从断口形貌观察发现,拉伸试样从前进侧搭接界面的"钩状"位置起裂,沿热影响区扩展至母材发生断裂. | 关键词 | 搅拌摩擦焊;铝锂合金;拉伸性能;断口分析; | 焊接学报 | 2013 |  | 43 | 02 | 84 | 88
[5 empty] | 曲文卿 | 北京航空航天大学
[5 empty] | 尹娜 | 北京航空航天大学
[5 empty] | 杨模聪 | 上海飞机制造厂
[5 empty] | 陈洁 | 上海飞机制造厂
[5 empty] | 孟强 | 北京航空工程制造研究所
[5 empty] | 柴鹏 | 北京航空工程制造研究所
1054 |  |  | 低碳钢多层板点焊动态过程测试与分析 | 中文 | 李桂中 | 吉林大学 | 在电阻点焊生产过程中,时常会遇到不同层数的搭接点焊接头.由于多层板接头在实际点焊过程的焊材厚度发生了明显的变化,使得焊机二次回路中的阻抗大幅度波动.因而焊接热量也必然产生显著波动.若不能及时有效地实时调节焊接热量,熔核质量无法保证.通过对焊接热过程的动态测试与分析,探讨了3种不同机制监控方法对低碳钢多层数点焊的适应性,为生产企业选择准确的监控模式和进行有效的质量控制提供了科学依据. | 关键词 | 低碳钢;多层板点焊;动态过程;监控模式选择; | 焊接学报 | 2013 |  | 43 | 02 | 89 | 92
[5 empty] | 丁建 | 吉林大学
[5 empty] | 秦玉蝉 | 吉林大学
[5 empty] | 王文权 | 吉林大学
1055 |  |  | 搅拌针形状影响搅拌摩擦焊过程金属塑性流动规律的数值模拟 | 中文 | 姬书得 | 沈阳航空航天大学 | 考虑材料参数随温度的变化关系以及搅拌工具的实际结构,利用Fluent流体力学软件建立了搅拌摩擦焊的有限体积模型,对搅拌针的形状影响材料塑性流动行为的规律进行了研究.结果表明,材料的流动速度随着到焊件表面以及到搅拌针旋转轴的距离增加而减小;当减小搅拌针的锥角以及减小搅拌针的螺纹槽宽度时,焊件内部材料的流动速度得到提高.当搅拌工具在焊接过程中顺时针旋转时,对于左螺旋搅拌针,搅拌针附近的材料向下流动,而热力影响区材料的流动方向向上,此规律与右螺旋搅拌针时相反. | 关键词 | 搅拌摩擦焊;流动;搅拌针;数值模拟; | 焊接学报 | 2013 |  | 43 | 02 | 93 | 96
[5 empty] | 孟庆国 | 江苏省南通中集罐式储运设备制造有限公司
[5 empty] | 史清宇 | 清华大学
[5 empty] | 张利国 | 沈阳航空航天大学
[5 empty] | 邹爱丽 | 沈阳航空航天大学
1056 |  |  | 激光冲击强化电源拓扑及控制 | 中文 | 张伟 | 北京航空航天大学 | 采用IGBT全桥逆变电路作为钕玻璃激光器本征级和放大级泵浦氙灯驱动电源主电路拓扑,结合内环为电流控制,外环为电压控制的双闭环控制电路实现了氙灯驱动电源储能电容的恒流限压充电.高压脉冲触发电路由气体放电管与高压脉冲变压器构成,可产生电压峰值高达30 kV的高压脉冲信号,能可靠击穿泵浦氙灯.设计了脉冲氙灯放电触发脉冲工作时序电路,当系统工作在调Q模式时,可以获得峰值功率很高的巨脉冲激光输出.对TC4钛合金TIG焊接头进行了激光冲击强化处理,效果显著. | 关键词 | 脉冲氙灯;全桥逆变;激光电源; | 焊接学报 | 2013 |  | 43 | 02 | 97 | 100
[5 empty] | 齐铂金 | 北京航空航天大学
[5 empty] | 许海鹰 | 北京航空工程制造研究所
[5 empty] | 邹世坤 | 北京航空工程制造研究所
[5 empty] | 车志刚 | 北京航空工程制造研究所
[5 empty] | 曹子文 | 北京航空工程制造研究所
[5 empty] | 李仁杰 | 北京航空航天大学
1057 |  |  | 新型304不锈钢软钎焊用钎剂的研制 | 中文 | 管永星 | 南京航空航天大学 | 研究制备了以有机金属盐甲基磺酸亚锡为主要活性成分的新型304不锈钢软钎焊用H36钎剂,并配合Sn-Cu-Ni钎料比较了其与传统H3PO4-C2H5OH钎剂、ZnCl2-HCl钎剂和ZnCl2-NH4Cl钎剂在304不锈钢基板上的润湿铺展性能.结果表明,新研制的H36钎剂的铺展性能明显优于其它钎剂,其最大铺展面积达到109.56 mm2,相比H3PO4-C2H5OH钎剂和ZnCl2-NH4Cl钎剂分别提高了249.4%和239.3%;添加乳化剂6500能进一步提高钎剂的润湿铺展性能,最大铺展面积可达到157.49 mm2.对优化后的H36-2钎剂匹配Sn-Cu-Ni钎料钎焊304不锈钢钎焊接头力学性能的结果表明,钎焊接头的抗拉和抗剪强度分别达到22.72 MPa和33.93 MPa,优于现有文献报道的数据. | 关键词 | 304不锈钢;软钎剂;有机亚锡盐;铺展性能;力学性能; | 焊接学报 | 2013 |  | 43 | 02 | 101 | 104
[5 empty] | 薛松柏 | 南京航空航天大学
[5 empty] | 韩若男 | 南京航空航天大学
[5 empty] | 胡玉华 | 中国电子科技集团第五十五研究所
1058 |  |  | 254SMO/Q235B异种钢焊接接头显微组织 | 中文 | 王可 | 河北工业大学 | 分别选用ERNiCrMo-2,ERNiCrMo-3,ERNiCrMo-10,ERNiCrMo-12,ERNiCrMo-13及ERNiCrMo-14 6种镍基合金焊丝,采用手工TIG焊对254SMO/Q235B异种钢板进行焊接试验解决254SMO波纹管与Q235B钢管焊接时出现的裂纹问题,.焊后利用光学显微镜、X射线衍射仪、扫描电子显微镜和能谱仪对焊接接头进行了分析研究.发现采用ERNiCrMo-2,ERNiCrMo-3和ERNiCrMo-14焊丝时,焊缝中有较多的微裂纹出现;选用另外3种焊丝进行焊接时,焊缝成形良好,未出现焊接裂纹.结果表明,该焊接裂纹为热裂纹,异种钢物理性能的差异及焊缝中杂质元素的偏析是造成焊接裂纹的关键因素. | 关键词 | 超级奥氏体不锈钢;异种钢焊接;热裂纹;显微组织; | 焊接学报 | 2013 |  | 43 | 02 | 105 | 108
[5 empty] | 郑振太 | 河北工业大学
[5 empty] | 薛海涛 | 河北工业大学
[5 empty] | 宋红伟 | 河北省秦皇岛市北方管业有限公司
1059 |  |  | 纳米尺度连接技术的研究现状与展望 | 中文 | 何鹏 | 哈尔滨工业大学 | 纳米材料以其特有的结构和性质而得到了广泛应用,纳米尺度的连接技术也随之逐渐发展起来,在电子、宇航、生物医疗等领域具有广阔的应用前景.介绍了纳米材料的微观效应,并综述了纳米尺度连接技术的研究进展,其中主要介绍了纳米固相连接、纳米钎焊和纳米熔化焊的研究现状,分析了在纳米尺度进行材料连接时,一些现象和物理过程与宏观连接时的区别,同时指出了分子动力学方法在纳米连接领域的作用,最后对纳米尺度连接技术的应用前景进行了展望. | 关键词 | 纳米尺度连接;纳米材料;分子动力学; | 焊接学报 | 2013 |  | 43 | 02 | 109 | 112
[5 empty] | 矫震 | 哈尔滨工业大学
[5 empty] | 王君 | 哈尔滨工业大学
[5 empty] | 林铁松 | 哈尔滨工业大学
1060 |  |  | 真空高能电子束瞬态数据采集及预处理 | 中文 | 沈春龙 | 江苏省泰州师范高等专科学校 | 高能电子束的空间功率密度分布及焦斑形态是表征电子束品质的重要因素.在分析高能电子束流特点的基础上,提出电子束功率密度的检测思路及检测装置,基于电子束偏转扫描信号和采集信号的特点及关系提出电子束采集系统结构,运用PCI-1714采集卡解决采样信号的高频、高速数据传输及共享外部时钟源的数据采集触发方式,重点阐述了串口通信、采集数据流程及采集数据的分割预处理方法等.结果表明,该系统结构能够有效采集高能瞬态束流原始信号,为束流空间数据处理和分析提供方法. | 关键词 | 真空;电子束流;功率密度分布;数据采集; | 焊接学报 | 2013 |  | 43 | 03 | 1 | 4
[5 empty] | 彭勇 | 南京理工大学
[5 empty] | 周琦 | 南京理工大学
[5 empty] | 王克鸿 | 南京理工大学
1061 |  |  | 并行双光束激光焊接匙孔瞬态振荡和熔池流动行为数值模拟——I.模型的建立和匙孔瞬态行为 | 中文 | 陈伟东 | 华中科技大学 | 建立了并行双光束激光焊接匙孔瞬态振荡和熔池流动行为的三维数学模型,模拟了并行双光束激光焊接过程中匙孔瞬态行为.结果表明,并行双光束激光焊接过程中,匙孔形貌演化过程复杂,其深度随时间的变化具有阶段性和一定的周期性;深度的振荡频率与单光束激光焊接在数量级一致,可达到数千赫兹;焊接速度增大,匙孔深度振荡的振幅将减小,当焊接速度增大到一定程度时,匙孔甚至可能处于稳定状态;光斑间距过大或者过小,匙孔深度振荡的振幅将变大;光斑间距太大时,熔深存在着较大的起伏. | 关键词 | 并行双光束激光焊接;匙孔瞬态振荡;熔池行为;数学模型; | 焊接学报 | 2013 |  | 43 | 03 | 5 | 9
[5 empty] | 庞盛永 | 华中科技大学
[5 empty] | 廖敦明 | 华中科技大学
[5 empty] | 周建新 | 华中科技大学
1062 |  |  | 基于遗传神经网络的等离子喷涂纳米ZrO2-7%Y2O3涂层工艺参数优化 | 中文 | 王东生 | 南京航空航天大学 | 将BP神经网络和遗传算法相结合用于等离子喷涂纳米ZrO2-7%Y2O3涂层的工艺参数优化,根据正交试验结果对模型结构进行训练,建立了喷涂距离、喷涂电流、主气压力、辅气压力与涂层结合强度和显微硬度之间的BP神经网络模型,并基于遗传算法对涂层结合强度和显微硬度进行了单目标和多目标参数优化.结果表明,模型预测值与试验值十分接近,说明该网络模型是正确和可靠的.遗传算法优化的涂层最大结合强度和显微硬度(HV)分别为44.0 MPa和12.663 GPa;当涂层结合强度和显微硬度两个性能参数权重相同时,在喷涂距离90.66 mm、喷涂电流934.63 A、主气压力0.304MPa和辅气压力0.898 MPa时涂层综合性能最优. | 关键词 | 等离子喷涂;纳米涂层;神经网络;遗传算法;工艺参数优化; | 焊接学报 | 2013 |  | 43 | 03 | 10 | 14
[5 empty] | 杨斌 | 铜陵学院
[5 empty] | 田宗军 | 南京航空航天大学
[5 empty] | 沈理达 | 南京航空航天大学
[5 empty] | 黄因慧 | 南京航空航天大学
1063 |  |  | 轴肩下压量对搅拌摩擦焊搭接接头力学性能的影响 | 中文 | 邢丽 | 南昌航空大学 | 采用表面为右螺纹圆柱型搅拌针的搅拌头对3 mm厚LY12铝合金进行了搅拌摩擦焊搭接试验,研究了轴肩下压量对接头界面迁移和搭接接头力学性能的影响.结果表明,随轴肩下压量增大,焊缝两侧的搭接界面均向下迁移,其迁移量随下压量的增加而增加,焊缝返回侧的界面迁移量大于前进侧.控制轴肩下压量,当轴肩下压量合适时,焊缝两侧的界面仅发生较小的迁移.当焊缝两侧的界面仅发生较小的迁移量时,搭接接头有较高的抗剪强度,且断裂都发生在上板,呈正断.焊缝两侧的搭接界面向下迁移时,断裂都发生在下板,接头抗剪强度随界面迁移高度的增加而减小,且受拉侧在下板前进侧时,接头的抗剪强度较受拉侧在下板返回侧时的高. | 关键词 | 搅拌摩擦焊;搭接接头;轴肩下压量;界面迁移;力学性能; | 焊接学报 | 2013 |  | 43 | 03 | 15 | 19
[5 empty] | 魏鹏 | 南昌航空大学
[5 empty] | 宋骁 | 南昌航空大学
[5 empty] | 柯黎明 | 南昌航空大学
1064 |  |  | 多参数对GTAW焊接温度场影响分析 | 中文 | 赵明 | 中国石油大学(华东) | 运用ANSYS软件对钨极惰性气体保护焊接(GTAW)热过程进行数值分析.连续施焊20 s和自然冷却20 s的等温面瞬态演变结果表明,施焊开始后经过5 s工件全部熔透,但冷却开始后液态熔池区域在不到1 s内就全部消失;施焊阶段高温区域随热源同步移动,冷却开始后高温区域会逐渐后移并终冷至室温.工件上一系列等距离点的焊接热循环曲线表明,稳态时焊接热循环曲线升温阶段变化趋势相同,但由于熔融金属从液态转变为固态释放出相变潜热,使得冷却阶段变化趋势存在明显差别:越远离收弧位置的点,温度衰减越缓慢;越靠近收弧位置的点,衰减越快.并通过分析焊接电流、焊接速度、热流集中参数对焊接热过程的影响规律,获得了优化的焊接工艺参数. | 关键词 | 高斯热源;热流分布参数;钨极氩弧焊;数值分析; | 焊接学报 | 2013 |  | 43 | 03 | 20 | 24
[5 empty] | 杜丹丹 | 中国石油大学(华东)
[5 empty] | 罗德通 | 中国石油大学(华东)
1065 |  |  | 大厚度钢锭氧-丙烷火焰切割热影响区组织及性能 | 中文 | 韩永馗 | 中国机械科学研究院哈尔滨焊接研究所 | 火焰切割所产生的被切割金属材料的组织变化直接影响到精密金属切削机床的加工余量,因此对切割断面区域的金相组织研究是优化切割工艺参数和提高断面质量的前提和基础.通过对厚度为900 mm的34CrNiMo6钢以及厚度为450 mm的45钢铸锭进行氧-丙烷火焰切割试验,并对切割断面热影响区宏观及微观组织进行观察,分析了热影响区组织变化对工件性能的影响,确定了切割热影响区的范围以及精密金属切削的机械加工余量,为进一步优化曲柄切割工艺参数及切割后加工起指导作用. | 关键词 | 大厚度;氧-丙烷火焰切割;热影响区;机械加工余量; | 焊接学报 | 2013 |  | 43 | 03 | 25 | 28
[5 empty] | 王智新 | 中国机械科学研究院哈尔滨焊接研究所
[5 empty] | 闫家树 | 中国机械科学研究院哈尔滨焊接研究所
林尧武
赵献红
梅龙田
1066 |  |  | 铝合金疲劳裂纹扩展声发射监测 | 中文 | 朱荣华 | 哈尔滨工业大学 | 采用声发射(acoustic emission,AE)技术对7N01铝合金单边缺口三点弯曲试样不同应力比、不同峰值载荷下疲劳裂纹扩展过程中声发射信号进行了监测,建立了裂纹扩展速率、声发射计数(count)与应力强度因子之间的关系.结果表明,大部分的声发射信号主要产生于疲劳循环载荷的低应力阶段,这主要是低应力阶段的声发射活动主要与裂纹尖端的塑性变形和裂纹闭合现象有关,声发射计数与应力强度因子之间呈指数增长的关系.基于所建立的声发射计数率与裂纹扩展速率的关系,可以预测疲劳损伤结构的剩余寿命. | 关键词 | 铝合金;声发射;疲劳;计数; | 焊接学报 | 2013 |  | 43 | 03 | 29 | 32
[5 empty] | 刚铁 | 哈尔滨工业大学
1067 |  |  | 耦合电弧AA-TIG焊电弧压力测量与分析 | 中文 | 黄勇 | 兰州理工大学 | 针对耦合电弧AA-TIG焊接法(arc assisted activating TIG welding),采用基于不锈钢作阳极的静态小孔法对其电弧压力进行了测量,研究了主要工艺参数对电弧压力分布的影响规律.与常规钨极氩弧焊相比,在相同条件下耦合电弧AA-TIG焊的电弧压力峰值明显降低,并随着焊接电流的减小、钨极间距的增大、弧长的增大、辅助电弧中氧含量的减小而减小.在2 mm钨极间距时,电弧压力服从高斯分布,随着钨极间距的增大电弧压力向双峰分布过渡. | 关键词 | AA-TIG焊;耦合电弧;氧;电弧压力;高速焊接; | 焊接学报 | 2013 |  | 43 | 03 | 33 | 36
[5 empty] | 瞿怀宇 | 兰州理工大学
[5 empty] | 樊丁 | 兰州理工大学
[5 empty] | 刘瑞琳 | 兰州理工大学
[5 empty] | 康再祥 | 兰州理工大学
[5 empty] | 王新鑫 | 兰州理工大学
1068 |  |  | 随焊冲击碾压整形对低匹配等承载接头硬度与残余应力的影响 | 中文 | 杨建国 | 浙江工业大学 | 随焊冲击碾压整形(weld shaping with trailing impact rolling,WSTIR)是一种能够降低应力变形、提高承载能力的随焊整形新方法.分别对原始焊态的低匹配等承载接头与随焊冲击碾压整形的低匹配等承载接头进行了硬度试验和残余应力试验.结果表明,随焊整形等承载接头焊缝表面、焊趾处表面的硬度显著高于原始焊态等承载接头的硬度,说明随焊冲击碾压整形对接头承载的关键区域有加工硬化的效果;随焊整形低匹配等承载接头各点的纵向和横向残余应力明显低于原始焊态等承载接头相应位置的纵向和横向残余应力,甚至在随焊整形接头的焊缝中心以及焊趾附近纵向均出现了残余压应力,残余压应力的引入必然能显著地提高低匹配接头承载能力. | 关键词 | 低匹配等承载接头;随焊冲击碾压整形;维氏硬度;残余应力; | 焊接学报 | 2013 |  | 43 | 03 | 37 | 40
[5 empty] | 王佳杰 | 哈尔滨工业大学
[5 empty] | 董志波 | 哈尔滨工业大学
[5 empty] | 方洪渊 | 哈尔滨工业大学
[5 empty] | 周立鹏 | 中国广东核电集团检测技术有限公司
1069 |  |  | Super-Ni/NiCr叠层材料与Cr18-Ni8钢真空钎焊接头的组织性能 | 中文 | 吴娜 | 山东大学 | 以Ni-Cr-Si-B系非晶钎料作为填充金属,采用真空钎焊技术得到成形良好的Super-Ni/NiCr叠层复合材料与Cr18-Ni8不锈钢接头.通过扫描电镜(SEM)、能谱分析仪(EDS)、显微硬度计对接头的组织性能进行分析.结果表明,钎料在叠层复合材料和Cr18-Ni8不锈钢表面润湿性良好,钎缝由γ-Ni固溶体和Ni3B组成.钎缝与Super-Ni/NiCr叠层复合材料之间发生溶解和扩散,界面不明显;钎缝与Cr18-Ni8不锈钢之间形成由细小硼化物组成的界面.钎焊接头的抗剪强度可达170 MPa,钎缝区呈现台阶状断裂,并带有撕裂特征,有少量韧窝. | 关键词 | 叠层复合材料;真空钎焊;显微组织;抗剪强度; | 焊接学报 | 2013 |  | 43 | 03 | 41 | 44
[5 empty] | 李亚江 | 山东大学
[5 empty] | 王娟 | 山东大学
1070 |  |  | 基于多探头源数据融合的焊缝缺陷识别 | 中文 | 胡文刚 | 哈尔滨工业大学 | 当今的无损检测领域中,缺陷性质的识别是检测的难点,为此研究了一种基于多探头源数据融合的焊缝缺陷识别新方法.该方法通过对多探头信息的融合,提高了检测结果的可靠性及缺陷识别的准确性.选用两个不同入射角度的斜探头对含有气孔、夹渣、裂纹、未焊透和未熔合五类典型焊接缺陷的焊件分别进行了检测,提取缺陷的超声回波信号特征,构建基于特征层和决策层两级融合的多探头源缺陷智能识别分类器,实现五类焊缝缺陷的多源数据融合识别.在特征融合层采用了BP神经网络作为特征融合器,并利用其融合输出构建每个探头源的基本概率分布函数及其对每类缺陷的基本概率赋值.在决策融合层利用D-S证据理论,合并每个探头源的基本概率分布函数,实现缺陷的融合智能识别.结果表明,该方法融合了多探头源的互补信息,有效的提高了缺陷的识别率,有助于焊缝质量的评定. | 关键词 | 超声检测;缺陷识别;数据融合;神经网络;D-S证据理论; | 焊接学报 | 2013 |  | 43 | 03 | 45 | 48
[5 empty] | 刚铁 | 哈尔滨工业大学
1071 |  |  | 通电时间对热冲压高强钢点焊接头性能及失效方式的影响 | 中文 | 陈树君 | 北京工业大学 | 热冲压硼钢电阻率大、焊接热循环升温速度快、峰值温度高、局部冷却速率的不均匀,决定了点焊接头性能差别极大.点焊接头在剪切载荷作用下有界面断裂、焊核拔出和部分焊核拔出三种失效方式.以1.6 mm厚的热冲压硼钢为对象,研究不同通电时间对接头显微硬度、承载性能、失效方式的影响规律,分析失效的形成原因和失效机理.结果表明,上述三种失效方式承载能力和破坏吸能力相差不大,焊核拔出并不能作为评判高强钢点焊接头质量好坏的标准.焊接缺陷、承载时的高度应力集中以及热影响区局部韧性恶化是影响热冲压高强钢点焊接头失效方式的三大主要因素. | 关键词 | 热冲压硼钢;失效方式;界面断裂;焊核拔出; | 焊接学报 | 2013 |  | 43 | 03 | 49 | 52
[5 empty] | 郝素锋 | 北京工业大学
[5 empty] | 于洋 | 北京工业大学
[5 empty] | 白立来 | 北京工业大学
1072 |  |  | 双丝间距对激光-双电弧复合焊接过程稳定性的影响 | 中文 | 顾小燕 | 天津大学 | 采用多信息融合技术对激光-双电弧脉冲复合焊在不同双丝间距下的电流信号、电压信号、高速摄像信号进行同步采集,研究双丝间距对焊接过程的电弧行为、熔滴过渡过程及焊缝表面成形的影响,并依据混沌理论和算法,从非线性角度对激光-双丝脉冲MIG焊接过程的电流信号进行了最大Lyapunov指数(LE)计算.结果表明,激光-双丝脉冲MIG焊接过程是一个混沌过程,由于激光光致等离子体和电弧等离子体的相互作用改变电弧的形态和熔滴受力状态,进而影响焊缝成形,在一定的焊接工艺参数下存在最佳双丝间距,在最佳双丝间距下,电弧稳定,焊缝成形良好,且此时最大LE值及其标准方差最小. | 关键词 | 激光-双电弧脉冲复合焊;熔滴过渡;等离子体;最大Lyapunov指数; | 焊接学报 | 2013 |  | 43 | 03 | 53 | 56
[5 empty] | 李桓 | 天津大学
[5 empty] | 杨立军 | 天津大学
[5 empty] | 高莹 | 天津职业技术师范大学
1073 |  |  | 2024铝合金搅拌摩擦焊过程组织演化分析 | 中文 | 张成聪 | 清华大学 | 采用"急停快冷"的方法对2024铝合金搅拌摩擦焊(FSW)的组织演化过程进行了研究,对搅拌头前、后方不同区域进行了EBSD测试,分析了FSW过程中组织演化的规律和机理.结果表明,在FSW前期发生了不连续动态再结晶,在FSW过程中与亚晶界吸收位错而取向差增加相关的连续动态再结晶是其动态形核的主导机制,在随后的冷却过程中晶粒长大成为终态组织,期间发生了部分的静态再结晶. | 关键词 | 搅拌摩擦焊;动态再结晶;组织演化;电子背散射衍射; | 焊接学报 | 2013 |  | 43 | 03 | 57 | 60
[5 empty] | 常保华 | 清华大学
[5 empty] | 陶军 | 北京航空工程制造研究所
[5 empty] | 张田仓 | 北京航空工程制造研究所
1074 |  |  | 超高频脉冲方波电流对5A06铝合金HPVP-GTAW焊缝的影响 | 中文 | 王乐笑 | 北京航空航天大学 | 采用复合超高频脉冲方波变极性钨极氩弧焊接工艺(HPVP-GTAW)进行5A06铝合金平板的焊接加工,试验研究超高频脉冲方波电流对焊缝显微组织和接头力学性能的影响.结果表明,超高频脉冲方波电流频率对5A06铝合金焊缝组织性能会产生显著影响,脉冲电流频率在40～60 kHz范围内时,焊缝中心区域α(Al)固溶体内β(Mg2Al3)相弥散质点的析出数量增多,接头软化程度降低,拉伸性能明显提高,抗拉强度和断后伸长率分别达到母材金属的93%和80%以上;在脉冲电流频率20 kHz条件下,改变脉冲电流幅值和脉冲占空比的大小,所获焊缝的组织性能无明显变化. | 关键词 | 超高频脉冲电流;变极性钨极氩弧焊;铝合金; | 焊接学报 | 2013 |  | 43 | 03 | 61 | 64
[5 empty] | 从保强 | 北京航空航天大学
[5 empty] | 齐铂金 | 北京航空航天大学
[5 empty] | 李伟 | 北京航空航天大学
杨明轩
杨舟
李玉龙
1075 |  |  | Ni-Al防滑涂层性能 | 中文 | 苏景新 | 中国民航大学 | 为研究喷涂材料和喷涂工艺对金属基防滑涂层性能的影响,采用双丝电弧喷涂在45钢上分别制备了镍铝合金丝材NiAl-95/05和镍铝药芯丝材NiAl-80/20防滑涂层,对涂层的微观组织结构、物相、结合强度进行了测量和对比分析;采用倾角法测定了涂层的干态和湿态的静摩擦系数;对两种涂层进行了NaCl溶液浸泡腐蚀试验.结果表明,两种涂层均与基体结合紧密无裂纹,NiAl-95/05的平均结合强度为68.05 MPa,NiAl-80/20的平均结合强度为69.02 MPa;两种涂层都具有很好的耐蚀性;NiAl-95/05涂层喷涂态的干态和湿态静摩擦系数均小于NiAl-80/20涂层. | 关键词 | 防滑涂层;电弧喷涂;摩擦;腐蚀; | 焊接学报 | 2013 |  | 43 | 03 | 65 | 68
[5 empty] | 路鹏程 | 中国民航大学
[5 empty] | 王志平 | 中国民航大学
1076 |  |  | 方管管端焊接坡口模型及加工工艺精度 | 中文 | 任清川 | 四川大学 | 针对一般用于加工圆管的五轴联动数控切割机床在加工方管时出现的加工工艺问题,相对传统的管、管模型,运用解析几何方法推导出了新的圆、方管空间相贯数学模型,提出了解决纵向轴补偿的"外接圆包络法",研究了适用于方管切割时切割角度的割炬位姿和两面角、坡口角等相关参数的数学模型,解决了方管相贯线拐点处坡口处理难题,提出了对带突变的切割轨迹的精度进行控制的自适应分点法和突变位置速度的控制处理方法,并验证了所建立的数学模型的可靠性和实用性.为多功能数控管道切割机床的开发提供了新的理论依据和思路. | 关键词 | 方管;补偿;焊接坡口;突变处理;自适应分点法; | 焊接学报 | 2013 |  | 43 | 03 | 69 | 72
[5 empty] | 徐雷 | 四川大学
[5 empty] | 何赛松 | 四川大学
[5 empty] | 黄世游 | 四川大学
1077 |  |  | 2219铝合金双主轴回抽式搅拌摩擦焊接头组织与力学性能分析 | 中文 | 徐忠峰 | 上海交通大学 | 采用双主轴回抽式搅拌摩擦焊对2219铝合金板进行了焊接,分析了接头的微观组织和力学性能,探讨了搅拌针回抽速度对接头力学性能的影响.结果表明,焊缝平稳段上层试样断裂于前进侧热力影响区,靠近热影响区;平稳段下层试样断裂于焊缝中心的搅拌针端部搅动区;而回抽段焊缝断裂于后退侧热影响区,靠近热力影响区.焊接接头抗拉强度达到母材的70%,断后伸长率为80%以上;当回抽速度为6 mm/min时,断后伸长率最高.硬度最低值位于热力影响区和热影响区交界处. | 关键词 | 双主轴回抽式搅拌摩擦焊;2219铝合金;微观组织;力学性能;显微硬度; | 焊接学报 | 2013 |  | 43 | 03 | 73 | 76
[5 empty] | 陆皓 | 上海交通大学
[5 empty] | 余春 | 上海交通大学
[5 empty] | 杨扬 | 上海交通大学
1078 |  |  | 不同形状金属丝网衬垫焊剂颗粒工艺对超窄间隙焊缝成形的影响 | 中文 | 郑韶先 | 兰州交通大学 | 金属丝网衬垫焊剂颗粒工艺对超细颗粒焊剂约束电弧超窄间隙焊缝成形具有重要影响.文中分别采用"V"形、"U"形和"半圆"形三种不同形状金属丝网衬垫焊剂颗粒工艺进行了超窄间隙焊接,并根据所得超窄间隙焊缝横截面形貌,分析了不同形状金属丝网衬垫焊剂颗粒工艺对超窄间隙焊缝成形的影响,以及该工艺防止超窄间隙电弧断续状燃烧的机制.结果表明,随着焊剂对间隙侧壁下方待熔化表面覆盖面积的增大,焊剂熔化对电弧的冷却收缩作用增强,电弧的约束角α减小,以致电弧在侧壁的加热熔化高度hm减小,当hm小于熔化焊丝在超窄间隙内的填充高度时即形成凸焊缝.金属丝网对焊剂颗粒的衬垫有利于电弧阴极斑点在工件待熔化表面快速形成,并加快覆盖在工件待熔化表面区域焊剂颗粒的熔化速度,从而使得电弧阴极斑点区的水平移动速度等于焊丝端头的水平移动速度,以致电弧弧柱未被拉长而连续稳定燃烧. | 关键词 | 金属丝网衬垫焊剂颗粒;超窄间隙焊接;焊缝成形; | 焊接学报 | 2013 |  | 43 | 03 | 77 | 80
[5 empty] | 韩峰 | 兰州交通大学
[5 empty] | 李小雷 | 兰州交通大学
[5 empty] | 李芳红 | 兰州交通大学
1079 |  |  | 增量型PID恒流恒压控制的Plasma-MIG复合电弧焊接 | 中文 | 杨涛 | 哈尔滨工业大学 | Plasma-MIG复合电弧焊接对电源的外特性输出及焊接过程控制有着很高的要求,以VC++软件开发工具为平台,推导了适合于Plasma-MIG复合电弧焊接的增量型PID控制算法,实现了对复合电弧焊接过程控制及电源外特性的要求.结果表明,增量型PID恒流恒压控制能够满足Plasma-MIG对电源外特性的输出要求.Plasma电弧和MIG电弧并不是相互独立的,两者以共享的电磁空间、导电气氛和焊丝为媒介建立起耦合关系.Plasma-MIG复合电弧焊接过程中,增量型PID控制下的Plasma电弧能够自发的调节自身电参数,来稳定电弧空间的电流密度,使得焊接过程中无飞溅.采用控制后,Plasma-MIG复合电弧焊焊接过程焊缝铺展好,焊接过程稳定,焊缝成形好. | 关键词 | Plasma-MIG复合电弧;增量型PID;焊接过程控制;外特性; | 焊接学报 | 2013 |  | 43 | 03 | 81 | 84
[5 empty] | 张生虎 | 哈尔滨工业大学
[5 empty] | 高洪明 | 哈尔滨工业大学
[5 empty] | 吴林 | 哈尔滨工业大学
[5 empty] | 许可望 | 海洋石油工程股份有限公司
[5 empty] | 刘永贞 | 海洋石油工程股份有限公司
1080 |  |  | 摩擦焊接轴向缩短量神经网络与支持向量机预测 | 中文 | 王非凡 | 西北工业大学 | 轴向缩短量是惯性摩擦焊接过程中的关键参量.文中利用ABAQUS有限元软件对高温合金管材惯性摩擦焊接过程进行了模拟,获得并研究了不同焊接工艺参数下的轴向缩短量结果.基于模拟结果,分别建立了支持向量机(SVM)和径向基函数(RBF)神经网络的轴向缩短量的预测模型.两种模型的对比表明,对于该小样本的预测,RBF神经网络比SVM智能预测结果更接近有限元模拟值.因此RBF神经网络模型可以更好的辅助摩擦焊接的有限元模拟,并有效降低模拟的时间成本. | 关键词 | 惯性摩擦焊;轴向缩短量;支持向量机;RBF神经网络; | 焊接学报 | 2013 |  | 43 | 03 | 85 | 88
[5 empty] | 李文亚 | 西北工业大学
[5 empty] | 刘卫 | 青海师范大学
1081 |  |  | 焊后热处理对DH36钢焊接接头断裂韧性的影响 | 中文 | 温志刚 | 海洋石油工程股份有限公司 | 文中对DH36钢埋弧焊焊接接头进行了焊后热处理,并根据BS7448标准对焊缝和热影响区进行裂纹尖端张开位移CTOD测试,研究焊后热处理对断裂韧性的影响.结果表明,焊后热处理对焊缝断裂韧性的影响并不一定是好的效果,热处理后,焊缝δ值有的升高有的降低;焊后热处理对热影响区粗晶区的断裂韧性有不利影响,热处理后,热影响区粗晶区的δ值均有所下降.经过焊后热处理,90 mm厚焊缝试样的δ值略有下降,60 mm厚焊缝试样的δ值明显升高;90 mm厚热影响区试样的δ值明显下降,60mm厚热影响区试样的δ值略有下降. | 关键词 | 裂纹尖端张开位移;埋弧焊;焊后热处理;断裂韧性; | 焊接学报 | 2013 |  | 43 | 03 | 89 | 92
[5 empty] | 靳伟亮 | 海洋石油工程股份有限公司
[5 empty] | 张剑利 | 海洋石油工程股份有限公司
[5 empty] | 邓彩艳 | 天津大学
1082 |  |  | 自抗扰控制技术在钢坯闪光对焊位置伺服系统的应用 | 中文 | 郭栋 | 北京航空航天大学 | 为提高钢坯闪光对焊液压位置伺服系统的品质,采用自抗扰控制技术进行了控制器的设计,并基于物理模型进行仿真验证.针对系统中存在难以准确数学建模的非线性环节、参数时变的特性以及执行机构存在耦合和干涉的特点,利用AMESim平台构建了系统模型.依据系统的主要影响因素以及在响应速度高、抗干扰能力强、稳定性好的特性要求下,设计了3阶非线性自抗扰控制器.AMESim与Matlab联合仿真结果表明,基于自抗扰控制技术的控制策略不仅具有很好的抗扰动能力,而且取得了较好的位置伺服效果.虚拟仿真试验结果表明,在无头轧制闪光对焊位置伺服中引入自抗扰控制技术是可行性的,并具有其优势性. | 关键词 | 自抗扰控制技术;位置伺服;闪光对焊;仿真研究; | 焊接学报 | 2013 |  | 43 | 03 | 93 | 96
[5 empty] | 付永领 | 北京航空航天大学
[5 empty] | 龙满林 | 北京航空航天大学
[5 empty] | 卢宁 | 北京建筑工程学院
1083 |  |  | TiB2强化高硬度高耐磨堆焊自保护药芯焊丝堆焊层性能分析 | 中文 | 尉法兵 | 太原理工大学 | 通过在Fe-Cr-C系药芯焊丝中加入不同含量TiB2粉末,制备TiB2强化高硬度高耐磨堆焊自保护药芯焊丝.借助光学显微镜、扫描电镜和X射线衍射等手段,试验研究了其堆焊合金显微组织,并考察TiB2含量对该堆焊合金性能的影响.结果表明,堆焊合金组织为初生碳化物、马氏体和残余奥氏体,同时堆焊合金中生成了大量TiC-TiB2颗粒,并且弥散分布在初生碳化物和基体上;TiB2强化耐磨堆焊药芯焊丝的堆焊合金比不加TiB2具有更高的硬度和更好的耐磨性. | 关键词 | 二硼化钛;耐磨性;堆焊;药芯焊丝; | 焊接学报 | 2013 |  | 43 | 03 | 97 | 101
[5 empty] | 刘海云 | 太原理工大学
[5 empty] | 孟庆森 | 太原理工大学
[5 empty] | 王皇 | 太原理工大学
陈少平
1084 |  |  | 铝合金和低碳钢的电阻点焊数据特征 | 中文 | 冀春涛 | 南昌航空大学 | 研究了电阻点焊过程中不同条件下的电极位移和电极压力的数据特征.试验设备为170 W逆变直流点焊机.采用多通道高速数据采集系统采集电极位移和压力数据,用MATLAB进行数据分析,比较了5182铝合金和低碳钢的点焊行为特征.结果表明,当熔核长大到一定程度后,铝合金熔核膨胀速率不会像低碳钢那样达到零值,且电极力会出现一个峰值,该峰值预示着熔核已经达到了足够的尺寸. | 关键词 | 电阻焊;电极位移;电极力;熔核尺寸;数据采集; | 焊接学报 | 2013 |  | 43 | 03 | 102 | 104
[5 empty] | 邓黎鹏 | 南昌航空大学
1085 |  |  | 冷凝器炉中钎焊温度场三维有限元分析 | 中文 | 张永龙 | 重庆大学 | 文中对SF-X05平行流式汽车空调冷凝器在钎焊炉中的传热行为进行了分析.通过定义工件表面不同区域的辐射率、对流换热系数来表征不同区域受到的热流密度的差异关系,从而优化了冷凝器三维数值模拟的算法.同时,分析了冷凝器炉中钎焊的温度场,对比实测与模拟结果,试验结果表明了所开发的有限元模拟程序的准确性,从而为后续的工艺改进提供一个有效的理论分析手段,达到节省试验成本的目的. | 关键词 | 冷凝器;有限元;温度场; | 焊接学报 | 2013 |  | 43 | 03 | 105 | 108
[5 empty] | 凌泽民 | 重庆大学
[5 empty] | 李庆勇 | 重庆大学
[5 empty] | 廖娟 | 重庆大学
1086 |  |  | 2A14高强铝合金电子束焊接头缺陷分析 | 中文 | 王亚荣 | 中国工程物理研究院机械制造工艺研究所 | 研究了2A14铝合金在电子束焊接中的主要缺陷,分析了焊接缺陷的形貌特点、形成原因和控制措施,为铝合金电子束焊接接头质量的提高提供了依据.结果表明,在铝合金电子束焊接头中的裂纹为结晶裂纹,增加电子束流搅拌以减少成分偏析,细化组织可减少裂纹的产生;彻底清除氧化膜、增加扫描频率、实施焊后重熔均可有效地减少焊缝气孔的产生;焊后重熔和增加搅拌同样对焊缝内的根部缩孔有一定的改善作用;在焊接结构上采取适当措施解决焊缝下榻;焊接接头的软化通过焊后热处理得到明显改善. | 关键词 | 电子束焊接;2A14铝合金;焊接缺陷;气孔;裂纹; | 焊接学报 | 2013 |  | 43 | 03 | 109 | 112
[5 empty] | 黄文荣 | 中国工程物理研究院机械制造工艺研究所
[5 empty] | 莫仲海 | 中国工程物理研究院机械制造工艺研究所
[5 empty] | 余洋 | 中国工程物理研究院机械制造工艺研究所
1087 |  |  | 铝合金变极性等离子弧穿孔横焊焊缝成形规律分析 | 中文 | 陈树君 | 北京工业大学 | 以穿孔等离子弧焊接过程中形成的穿孔熔池为研究对象,根据熔池热源形态的特点,采用数值模拟与试验相结合的手段研究横焊位置下的铝合金变极性等离子弧焊缝成形.由于焊接速度波动和工件厚度的影响,体热源作用下的穿孔熔池背面存在最高温度点和最大熔宽截面相背离的现象;因此通过对穿孔熔池背面进行分区和定义,提出温宽偏离度概念,即熔池背面最高温度点和最大熔宽截面的偏离程度,用以描述穿孔熔池状态及焊缝成形;通过调节焊枪角度来改变焊接过程中的温宽偏离度,在其它参数不变的情况下减轻重力在焊接过程中对焊缝成形的影响,实现变极性等离子弧穿孔焊接在横焊位置上的良好成形. | 关键词 | 温宽偏离;变极性等离子弧焊;小孔熔池;横焊;焊缝成形; | 焊接学报 | 2013 |  | 43 | 04 | 1 | 6
[5 empty] | 蒋凡 | 北京工业大学
[5 empty] | 张俊林 | 北京工业大学
[5 empty] | 黄宁 | 北京工业大学
[5 empty] | 张裕明 | 美国肯塔基大学
1088 |  |  | 690MPa级HSLA钢焊缝金属的显微组织与冲击韧性 | 中文 | 王爱华 | 承德石油高等专科学校 | 对690 MPa级HSLA钢的焊缝金属进行了研究,应用OM,TEM,EBSD和Lepera腐蚀法,对焊缝金属的组织、M-A组元、残余奥氏体及晶界角度特征进行了观察,并对焊缝金属的冲击韧性进行了研究.结果表明,采用手工电弧焊焊条和MIG焊丝施焊,焊缝金属在-50℃的平均冲击吸收功分别为31 J和96 J,手工电弧焊焊条施焊的焊缝金属冲击吸收功较低.手弧焊焊条和MIG焊丝施焊的焊缝金属中M-A组元体积分数分别为4.4%和2.52%,M-A组元体积分数的增加是导致手工电弧焊焊条施焊的焊缝金属韧性下降的原因之一,同时手弧焊条焊缝金属中残余奥氏体含量和大角度晶界数量的减少也是导致其韧性降低的原因. | 关键词 | 冲击韧性;化学成分;M-A组元;残余奥氏体;大角度晶界; | 焊接学报 | 2013 |  | 43 | 04 | 7 | 10
[5 empty] | 彭云 | 中国钢铁研究总院
[5 empty] | 肖红军 | 中国钢铁研究总院
[5 empty] | 田志凌 | 中国钢铁研究总院
[5 empty] | 王晶 | 承德石油高等专科学校
1089 |  |  | 钢/铝异种金属激光胶接焊 | 中文 | 戴婷 | 湖南大学 | 采用光纤激光器对1.4 mm厚的DC56D+ZF镀锌钢和1.2 mm厚的6016铝合金平板试件进行了加入胶层的激光搭接焊试验,分析了焊接接头的微观组织、断口形貌和力学性能,研究了不同工艺参数对钢/铝胶接正面与横截面焊缝形貌的影响.结果表明,在激光功率为1 650 W,焊接速度35 mm/s,离焦量+3.0 mm,氩气为保护气体且流量为20 L/min的最佳工艺条件下,加入胶层,焊接试样正面焊缝均匀连续,无气孔、裂纹缺陷,钢/铝连接良好;焊接接头抗剪强度与平均剪切力分别为41.45 MPa和1.04kN,力学性能并没有因为胶层的加入而减弱,焊缝区断裂形貌为韧性断裂与准解理断裂的混合形貌. | 关键词 | 钢/铝异种金属;激光焊;胶层;焊缝形貌; | 焊接学报 | 2013 |  | 43 | 04 | 11 | 14
[5 empty] | 刘金水 | 湖南大学
[5 empty] | 周惦武 | 湖南大学
[5 empty] | 彭艳 | 湖南大学
1090 |  |  | 热输入对超薄443铁素体不锈钢组织性能的影响 | 中文 | 张红霞 | 太原理工大学 | 针对443铁素体不锈钢焊接接头存在粗晶组织与性能脆化等问题进行研究,采用光学显微镜(OM)、扫描电子显微镜(SEM)分析了不同焊接方法焊后接头组织和性能的变化.采用钨极氩弧焊(TIG)、脉冲钨极氩弧焊(P-TIG)和脉冲激光焊(P-LBW)三种焊接方法进行焊接,分析了不同热输入对超薄443铁素体不锈钢焊接接头微观组织、拉伸性能和杯突性能的影响规律.结果表明,焊接热输入是影响该铁素体不锈钢焊接接头组织和性能的重要因素,采用脉冲焊接方法来细化组织可以有效提高焊接接头综合性能. | 关键词 | 443铁素体不锈钢;钨极氩弧焊;脉冲激光焊;拉伸性能;杯突性能; | 焊接学报 | 2013 |  | 43 | 04 | 15 | 18
[5 empty] | 裴飞飞 | 太原理工大学
[5 empty] | 王志斌 | 太原钢铁集团不锈钢股份有限公司
[5 empty] | 王文先 | 太原理工大学
[5 empty] | 张心保 | 太原钢铁集团不锈钢股份有限公司
[5 empty] | 闫志峰 | 太原理工大学
1091 |  |  | 辅助增强匙孔气流对激光焊接不锈钢组织和显微硬度的影响 | 中文 | 沈显峰 | 中国工程物理研究院机械制造工艺研究所 | 以HR-2抗氢钢为试验材料,利用板条型CO2连续激光器,采用喷嘴在前、入射角为60°的匙孔增强气流,进行了不同参数下的激光焊接试验.结果表明,在气流辅助增强匙孔激光焊中,匙孔气喷嘴在前的布局对熔池扰动小,能获得较好的焊缝成形;与传统激光焊接相比,熔深增加、熔宽明显减小,焊缝形状呈葫芦型,这是匙孔气流压制等离子体、使匙孔向底部凹陷的结果;从焊缝组织来看,增强激光焊焊缝的柱状晶较短小,焊缝中心呈现等轴晶形态,属于FA的不锈钢凝固模式.与传统激光焊不同,气流辅助增强匙孔激光焊的焊缝、热影响区显微硬度与母材相当,这可能是引入的增强匙孔气流改善了焊缝金属的冷却条件,更少铁素体析出的结果. | 关键词 | 气流辅助增强匙孔激光焊;辅助气流;熔深增加;抗氢不锈钢;微观组织; | 焊接学报 | 2013 |  | 43 | 04 | 19 | 22
[5 empty] | 黄文荣 | 中国工程物理研究院机械制造工艺研究所
[5 empty] | 滕文华 | 中国工程物理研究院机械制造工艺研究所
[5 empty] | 许超 | 中国工程物理研究院机械制造工艺研究所
1092 |  |  | 超声电弧激励电流对MGH956合金TIG焊缝气孔和拉伸性能的影响 | 中文 | 雷玉成 | 江苏大学 | 通过高频调制TIG焊电弧激发超声电弧,对MGH956合金进行TIG焊接,对比了在不同激励电流作用下焊缝的气孔数量和性能的变化,分析了超声电弧的作用机制.结果表明,与未施加超声电弧相比,在激励电流为5 A或10 A时,焊缝气孔明显长大,但数量并没有减少,在激励电流提高到20 A或30 A后,气孔数量急剧减少;超声电弧的引入,使焊接接头的抗拉强度得到提高,且在激励电流为20 A时,焊缝的抗拉强度达到最大为550 MPa,达到母材的76%,同时接头由完全的脆性断裂变成脆性-韧性混合断裂形式. | 关键词 | MGH956合金;超声电弧;TIG焊接;气孔; | 焊接学报 | 2013 |  | 43 | 04 | 23 | 26
[5 empty] | 黄巍 | 江苏大学
[5 empty] | 夏晓萍 | 天津新港船舶重工有限责任公司
[5 empty] | 赵凯 | 江苏大学
[5 empty] | 肖波 | 江苏大学
1093 |  |  | 等离子喷涂法制备铁基硬质涂层的力学性能 | 中文 | 雷阿利 | 西安理工大学 | 为了在碳钢表面制备耐磨涂层,使涂层与基体的膨胀系数相近,减少涂层应力,将80%Fe,13%P,7%C(质量分数,%)机械混合粉末进行等离子喷涂,制备铁基耐磨涂层.采用粘结剂对偶试样拉伸试验法测定涂层结合强度,采用表面显微硬度法分析涂层硬度,采用MMW-2型(高温)摩擦磨损试验机以40Cr硬质合金为对磨材料对涂层进行耐磨性试验.结果表明,涂层的结合强度平均值为29.16 MPa,显微硬度的平均值为7.889 MPa,高于陶瓷涂层硬度值,涂层的耐磨性能较好,磨损200 min后,涂层的磨损量在36 mg左右,磨损量约为对磨件的1/13,涂层磨损主要为磨粒磨损机制. | 关键词 | 热喷涂;硬质涂层;结合强度;显微硬度;耐磨性; | 焊接学报 | 2013 |  | 43 | 04 | 27 | 30
[5 empty] | 冯拉俊 | 西安理工大学
[5 empty] | 沈文宁 | 西安理工大学
[5 empty] | 王官充 | 西安理工大学
1094 |  |  | 材料流动对连续驱动摩擦焊飞边形成的影响 | 中文 | 姬书得 | 沈阳航空航天大学 | 在建立了45钢环形结构件连续驱动摩擦焊的二维热力耦合有限元模型的基础上,研究了焊接过程中的温度场与材料流动对飞边形成的影响规律.结果表明,在摩擦阶段,材料主要沿轴向流动,而径向流动基本上为0;在顶锻阶段,在大的轴向顶锻压力的挤压作用下,摩擦面边缘及其附近的材料主要沿径向向摩擦面外流动并形成飞边,且飞边的尺寸与弯曲程度随焊接时间的增加而增加.同时,增加旋转频率以及轴向顶锻压力会导致飞边尺寸与弯曲程度的增加;基于飞边形貌给出了45钢环节结构件连续驱动摩擦焊的合理焊接工艺参数. | 关键词 | 连续驱动摩擦焊;材料流动;飞边;数值模拟; | 焊接学报 | 2013 |  | 43 | 04 | 31 | 34
[5 empty] | 刘建光 | 哈尔滨工业大学
[5 empty] | 张利国 | 沈阳航空航天大学
[5 empty] | 邹爱丽 | 沈阳航空航天大学
[5 empty] | 傅莉 | 沈阳航空航天大学
1095 |  |  | 基于摆动旋转电弧的焊枪空间姿态识别 | 中文 | 李湘文 | 湘潭大学 | 通过对现有电弧传感器的扫描信号进行深入研究,提出了一种摆动旋转电弧传感器,在分析其信号特点的基础上,推导出焊枪空间姿态与弧长变化之间的数学关系,建立了该电弧传感器的弧长数学模型.考虑到焊接电弧信号的特点与复杂性,采用了Gabor小波滤波器来消除信号中的噪声干扰,并对滤波后的采样数据进行了特征向量提取,降低了数据的维度,根据欧式距离的原理设计了焊枪姿态分类器,采用模型参数的最速下降法对焊枪的空间姿态进行了实时识别.结果表明,摆动旋转电弧传感器的焊枪空间姿态识别算法简单、获取信息量大,为提高焊缝跟踪的精度提供了理论依据. | 关键词 | 焊缝跟踪;摆动旋转电弧;焊枪姿态识别;Gabor小波; | 焊接学报 | 2013 |  | 43 | 04 | 35 | 37
[5 empty] | 洪波 | 湘潭大学
[5 empty] | 尹力 | 湘潭大学
[5 empty] | 洪宇翔 | 湘潭大学
1096 |  |  | 微米氧化银膏原位生成纳米银的低温烧结连接 | 中文 | 母凤文 | 清华大学 | 为降低纳米银膏用于低温烧结电子互连封装的成本,用较低廉的微米级Ag2O粉末与三甘醇配制成膏.文中研究了其原位生成纳米银的反应机理、低温烧结特性并用其低温烧结连接镀银铜块.结果表明,三甘醇还原微米级Ag2O原位生成纳米银的温度远低于Ag2O粉本身的分解温度,同时生成可以逸出的气体,且随温度升高和保温时间延长,生成的银颗粒增多并逐渐烧结长大形成颈缩式颗粒.在烧结连接温度250℃和外加压力2 MPa条件下,烧结保温时间延长可显著提高接头强度,保温5 min可获得抗剪强度为24 MPa的接头,并对典型条件下的接头断口和横截面显微组织结构进行了分析. | 关键词 | 氧化银;原位生成;纳米银颗粒;烧结连接; | 焊接学报 | 2013 |  | 43 | 04 | 38 | 42
[5 empty] | 邹贵生 | 清华大学
[5 empty] | 赵振宇 | 清华大学
[5 empty] | 吴爱萍 | 清华大学
[5 empty] | 闫久春 | 哈尔滨工业大学
[5 empty] | Y.Norman Zhou | 清华大学
1097 |  |  | 焊接电弧电离区域与边界的诊断 | 中文 | 肖天骄 | 北京工业大学 | 焊接电弧是一种以气体放电实现电热转换的热源,其电离区域的尺度以及有效作用范围与其能量密度的分布有直接的对应关系.采用发射光谱诊断法,通过对电弧径向的氩原子和氩离子谱线强度的定量检测,获得了电弧内气体电离区域和气体原子激发辐射边界的尺度.克服了以往摄像手段由于曝光因素而无法定量观测电弧的问题,并将电弧光谱边界测定方法应用于脉冲电弧的观测,对电弧导电的物理概念以及电弧热源的建模等提供了认识的依据. | 关键词 | TIG焊;电弧边界;电离区域;电弧形貌;光谱诊断; | 焊接学报 | 2013 |  | 43 | 04 | 43 | 47
[5 empty] | 宋永伦 | 北京工业大学
[5 empty] | 李超 | 北京工业大学
[5 empty] | 闫思博 | 北京工业大学
1098 |  |  | 电弧喷涂镍基涂层腐蚀及磨损行为 | 中文 | 赵晓舟 | 北京工业大学 | 针对WTE垃圾焚烧炉过热器热腐蚀及磨损问题,设计开发了新型镍基粉芯丝材,并采用电弧喷涂方法在SA213-T2基体表面制备相应涂层.利用XRD,SEM,磨粒磨损试验机及高温箱式电阻炉等对涂层组织结构、磨损及热腐蚀行为进行研究.结果表明,所制备涂层具有热喷涂典型的层状结构,组织较为均匀致密,孔隙率在3%左右,氧化物含量较低.涂层平均显微硬度约为351.27 MPa,相对耐磨性达基体7倍以上.涂层在800℃下的热腐蚀动力学曲线呈典型抛物线形式,表面生成NiCr2O4及Cr2O3氧化膜,能够有效阻止腐蚀介质向涂层内部的渗透,使其抗热腐蚀性能远优于基体材料. | 关键词 | 镍基涂层;电弧喷涂;微结构;热腐蚀;磨损; | 焊接学报 | 2013 |  | 43 | 04 | 48 | 52
[5 empty] | 周正 | 北京工业大学
[5 empty] | 贺定勇 | 北京工业大学
[5 empty] | 赵秋颖 | 北京工业大学
[5 empty] | 李冉 | 北京工业大学
[5 empty] | 蒋建敏 | 北京工业大学
1099 |  |  | 基于超声信号和图像融合的焊缝缺陷识别 | 中文 | 胡文刚 | 哈尔滨工业大学 | 超声无损检测已被广泛用来检测材料内部的缺陷,然而对缺陷性质的识别始终是检测的难点,为此研究了一种基于超声信号和图像融合的焊缝缺陷识别新方法.该方法充分利用检测数据,通过对缺陷回波信号特征与缺陷形态特征的数据融合,实现了焊缝缺陷的有效识别.利用自主研制的超声成像手动检测系统对含有气孔、夹渣、裂纹、未焊透和未熔合五类典型焊接缺陷的焊件进行了检测,分别提取缺陷的超声回波信号特征和缺陷图像的形态特征,构建神经网络实现超声信号和图像特征的数据融合.结果表明,该方法实现了多类缺陷的识别,提高了缺陷识别率,有助于焊缝质量评定. | 关键词 | 超声检测;缺陷识别;数据融合;神经网络; | 焊接学报 | 2013 |  | 43 | 04 | 53 | 56
[5 empty] | 刚铁 | 哈尔滨工业大学
1100 |  |  | 激光能量和辅助气体对切割能力影响的数值模拟 | 中文 | 温鹏 | 清华大学 | 采用旋转高斯激光体热源和氧气流量控制的氧铁燃烧反应放热复合热源,基于计算流体力学建立了能够反映激光切割中激光能量、辅助气体和切缝之间相互作用的多相流模型.利用该模型对以氧气和氮气为辅助气体的激光切割过程进行了数值模拟,通过改变激光功率和辅助气体压力,研究了热输入和辅助气体流场对激光切割能力的影响,并对两种辅助气体的切割结果进行了比较和分析.结果表明,所采用的计算模型较好地模拟出激光功率和辅助气体对激光切割能力的影响,并对切缝形状进行预测. | 关键词 | 激光切割;数值模拟;温度场;流场;辅助气体; | 焊接学报 | 2013 |  | 43 | 04 | 57 | 60
[5 empty] | 王威 | 中国机械科学研究院哈尔滨焊接研究所
[5 empty] | 谭向虎 | 清华大学
[5 empty] | 单际国 | 清华大学
[5 empty] | 王旭友 | 中国机械科学研究院哈尔滨焊接研究所
[5 empty] | 林尚扬 | 中国机械科学研究院哈尔滨焊接研究所
1101 |  |  | 2219-T87高强铝合金复合超高频脉冲方波VP-GTAW焊缝成形特征 | 中文 | 王乐笑 | 北京航空航天大学 | 采用平板堆焊工艺进行2219-T87高强铝合金焊接,研究了复合超高频脉冲方波变极性钨极氩弧焊接(HPVP-GTAW)过程中超高频脉冲方波电流特征参数对焊缝熔透成形的影响.结果表明,在正极性有效电流保持基本一致(变化范围±5 A)条件下,与常规VP-GTAW电弧焊接相比,超高频脉冲方波电流的加入可提高2219-T87铝合金焊缝的熔透率,焊缝熔透率增加20%以上;脉冲电流频率对焊缝熔透率有明显影响;在一定范围内增加脉冲电流幅值,减小占空比,可显著提高焊缝熔透率,脉冲电流幅值100 A和占空比20%时,焊缝熔透率增加75%以上. | 关键词 | 高强铝合金;超高频脉冲电流;变极性钨极氩弧焊;焊缝成形; | 焊接学报 | 2013 |  | 43 | 04 | 61 | 64
[5 empty] | 从保强 | 北京航空航天大学
[5 empty] | 刘方军 | 北京航空航天大学
[5 empty] | 齐铂金 | 北京航空航天大学
[5 empty] | 杨明轩 | 北京航空航天大学
[5 empty] | 李伟 | 北京航空航天大学
1102 |  |  | 基于变精度粗糙集的铝合金焊接接头疲劳寿命预测 | 中文 | 邹丽 | 大连交通大学 | 采用变精度粗糙集方法对铝合金焊接接头疲劳寿命预测进行建模,采用基于联合熵的离散化算法和属性约简算法对信息进行处理,获取能预测铝合金焊接接头疲劳寿命的动态模型,并对该方法的主要步骤和关键问题做了阐述.基于试验室获取的小批量试验数据对该模型进行试验分析,结果表明,该模型既具有一定的噪声容忍度又具有较高的正确度和覆盖度.该方法拓展了粗糙集理论的应用领域,并为铝合金焊接接头疲劳寿命的预测提供了一种新方法,具有较大的应用潜力. | 关键词 | 可变精度粗糙集;焊接结构;疲劳寿命;兴趣度; | 焊接学报 | 2013 |  | 43 | 04 | 65 | 68
[5 empty] | 杨鑫华 | 大连交通大学
[5 empty] | 孙屹博 | 大连交通大学
[5 empty] | 邓武 | 大连交通大学
1103 |  |  | 基于ADAMS/View明弧焊接机器人运动仿真分析 | 中文 | 韩兴 | 辽宁科技大学 | 明弧焊接机器人是冶金行业广泛应用的一种焊接设备,其中各部分的传动精度会对焊接枪头的行走精度产生累积误差,影响焊接质量,因此如何有效控制其传动精度和制造安装误差成为提高设计质量的关键.基于ADAMS/View虚拟平台,搭建了明弧焊接机器人虚拟试验样机,对其进行运动仿真分析,获取机器人焊接过程中运动特性.结果表明,该方法为提高机器人运动精度和设计质量提供了有效途径,且不必建立复杂的机器人运动学数学模型,避免了对模型求解的繁琐过程,有效提高了设计效率和精度. | 关键词 | 明弧焊接机器人;ADAMS/View;虚拟试验样机;运动学仿真; | 焊接学报 | 2013 |  | 43 | 04 | 69 | 72
[5 empty] | 李昌 | 辽宁科技大学
[5 empty] | 于晓光 | 辽宁科技大学
[5 empty] | 赵广兵 | 辽宁科技大学
1104 |  |  | 钨极氩弧焊熔池表面高度测量系统纵向标定 | 中文 | 胡仙 | 南昌大学 | 研究基于傅里叶变换轮廓术的钨极氩弧焊熔池表面高度测量系统的纵向标定方法,将一正弦光栅投向置于熔池位置的标定板,用一维精密移动装置带动平板纵向移动,构造不同的已知高度分布.4f系统把标定板上的光栅条纹转移到输出面,在输出面放置白屏接收输出图像,CCD拍摄屏上的光栅条纹,通过数字图像处理求出像素平面每点的位相值,确定系统的位相高度映射关系,对测量系统进行纵向标定并进行焊接实验,初步获得了熔池的表面高度分布. | 关键词 | 熔池;表面高度;4f系统;纵向标定; | 焊接学报 | 2013 |  | 43 | 04 | 73 | 76
[5 empty] | 刘南生 | 南昌大学
[5 empty] | 魏昇 | 南昌大学
[5 empty] | 魏义庆 | 南昌大学
1105 |  |  | 泡沫铝接触反应钎焊工艺及性能 | 中文 | 陈楠楠 | 合肥工业大学 | 采用接触反应钎焊法,以铜箔-铝片-铜箔复合中间层替代单层铜箔在真空(真空度为10-3Pa)条件下,改变焊接保温时间焊接泡沫铝,得到不同性能的焊接试样.对焊接接头的宏观、微观组织结构与抗弯强度进行了分析比较.结果表明,在焊接温度570℃的条件下,焊接保温时间为15 min的焊接试样失效发生在母材处,其余试样失效位置均发生在焊缝位置.随着保温时间的增加,焊接接头抗弯强度呈现先升后降的变化趋势.保温时间为15 min条件下所得到的焊接接头抗弯强度最高,且高于母材. | 关键词 | 泡沫铝;接触反应钎焊;微观组织;力学性能; | 焊接学报 | 2013 |  | 43 | 04 | 77 | 80
[5 empty] | 凤仪 | 合肥工业大学
[5 empty] | 陈杰 | 合肥工业大学
[5 empty] | 李斌 | 合肥工业大学
1106 |  |  | 35Cr2Ni4MoA高强钢摩擦焊接头热力耦合有限元分析 | 中文 | 朱海 | 东北林业大学 | 采用热力耦合有限元分析方法,由焊件材料的性能参数及焊接工艺参数建立了二维轴对称粘塑性热力耦合有限元模型,对35Cr2Ni4MoA材料环形工件的连续驱动摩擦焊过程进行了模拟,得到并分析了温度场、应力应变场以及轴向缩短量的变化规律.测量了实际焊件的轴向缩短量和飞边形状,并与计算结果进行了对比,结果表明,利用该模型得到的摩擦焊接头飞边形状和轴向缩短量的计算结果和试验结果吻合较好.建立的有限元模型有助于制定合理的焊接工艺参数. | 关键词 | 有限元分析;热力耦合;轴向缩短量; | 焊接学报 | 2013 |  | 43 | 04 | 81 | 84
[5 empty] | 郭艳玲 | 东北林业大学
[5 empty] | 张姗姗 | 山推工程机械股份有限公司
1107 |  |  | 磁场作用下镁合金焊接接头力学性能的变化 | 中文 | 苏允海 | 沈阳工业大学 | 采用钨极氩弧焊(GTAW)方法焊接AZ31镁合金,并在焊接过程引入纵向交流磁场.焊后,检测不同参数下焊接接头的成形系数、拉伸性能和硬度,并对显微组织进行分析,研究磁场参数对焊接接头成形特点及组织性能的作用规律.结果表明,外加纵向交流磁场通过改变电弧和熔池的运动状态,使熔池的散热及结晶条件得到改变,使焊缝的成形系数变大,焊缝的显微组织得到细化,力学性能得到提高.当磁场电流为2.0A,磁场频率为20 Hz时,焊接接头的力学性能达到最佳值,其中抗拉强度为231 MPa,断后伸长率为11.5%,断面收缩率为14.8%,硬度(HV)为14.40 MPa,焊缝成形系数为4.06,强硬比为16.04. | 关键词 | 纵向磁场;镁合金;钨极氩弧焊;组织性能; | 焊接学报 | 2013 |  | 43 | 04 | 85 | 88
[5 empty] | 蒋焕文 | 沈阳工业大学
[5 empty] | 秦昊 | 沈阳工业大学
[5 empty] | 刘政军 | 沈阳工业大学
1108 |  |  | FGH97高温合金TLP焊接接头组织分析 | 中文 | 潘林 | 南昌航空大学 | 采用BNi82CrSiB中间层材料对FGH97高温合金进行了过渡液相(TLP)焊,研究了焊接温度为1 150℃不同保温时间条件下的接头组织.结果表明,随保温时间的延长,焊缝宽度逐渐增大,焊缝中等温凝固区γ固溶体的数量逐渐增多,而焊缝中央非等温凝固区树枝状γ/Ni2B共晶、γ/γ’共晶、Ni3Si、M23B6和Cr2B等物相逐渐减少并消失,最后形成致密的γ固溶体焊缝组织.同时,随保温时间的延长,焊缝两侧扩散区的宽度逐渐增大,且有针状、颗粒状和蠕虫状的M3B2型硼化物析出,且越远离焊缝,析出相的数量越少. | 关键词 | FGH97高温合金;过渡液相焊;接头组织; | 焊接学报 | 2013 |  | 43 | 04 | 89 | 92
[5 empty] | 邢丽 | 南昌航空大学
[5 empty] | 刘奋成 | 南昌航空大学
[5 empty] | 杨成刚 | 南昌航空大学
1109 |  |  | 焊接残余应力对Invar钢疲劳寿命影响分析 | 中文 | 赵东升 | 大连理工大学 | 利用有限元软件MSC.Marc计算了液化石油天然气船液舱Invar钢薄膜的焊接温度场和残余应力场,并计算了焊接残余应力与液体晃荡压力耦合条件下焊缝处的疲劳寿命.结果表明,焊缝表面中心线上的节点的纵向残余应力可达298.1 MPa左右,焊缝纵向残余应力的峰值可达328.3 MPa左右,高于Invar钢的室温屈服强度280.1 MPa.由于焊接残余应力的存在,Invar钢薄膜焊缝的疲劳寿命约由2.1×106降低到1.7×105. | 关键词 | Invar钢;焊接残余应力;晃荡;疲劳寿命; | 焊接学报 | 2013 |  | 43 | 04 | 93 | 95
[5 empty] | 吴国强 | 大连理工大学
[5 empty] | 刘玉君 | 大连理工大学
[5 empty] | 刘文 | 大连理工大学
[5 empty] | 纪卓尚 | 大连理工大学
1110 |  |  | 钢基表面热喷镍冷却过程中热力耦合场的三维有限元分析 | 中文 | 刘广君 | 北方民族大学 | 以某钢基表面热喷镍工艺为例,对凝固冷却过程进行了简化和合理假设,基于ANSYS平台,建立了热力耦合场的三维有限元模型并进行了求解,获得了应力场和温度场分布规律,分析了涂层上某些关键点的温度和应力随时间变化的情况,讨论了涂层厚度对涂层/基体界面应力的影响.结果表明,凝固冷却时,涂层温度场沿中心向外边缘逐渐降低,随时间延长呈下降趋势;基体温度场随时间的变化呈先增加后降低趋势;涂层主要承受残余压应力,随涂层厚度增加,残余应力呈增大趋势. | 关键词 | 热喷涂;残余应力;数值模拟;耦合场;有限单元法; | 焊接学报 | 2013 |  | 43 | 04 | 96 | 100
[5 empty] | 耿桂宏 | 北方民族大学
1111 |  |  | 镁/钢异种材料点焊接头力学性能及显微组织分析 | 中文 | 陈益平 | 南昌航空大学 | 采用三相次级整流电阻焊机进行镁/钢异种材料电阻点焊,研究并确定了工艺参数范围和最佳数值.通过金相显微镜观察了接头的显微组织特征,并采用显微硬度计测试了接头各区域的显微硬度.结果表明,接头的剪切力随着焊接时间(2～14周波)、焊接电流(20～37.5 kA)以及电极力(5～8 kN)的增大均呈先增大后减小的趋势.当焊接时间8周波、焊接电流32 kA、电极力7 kN时,最大接头剪切力达6.961 kN,形成纽扣断裂.接头由半椭圆形镁合金熔核和钢侧热影响区组成,镁侧熔核显微组织由柱状晶和等轴晶组成,钢侧热影响区显微组织为板条状马氏体.镁侧离熔合线越近硬度越高,而钢侧最高硬度出现在钢板的中心. | 关键词 | 异种材料;电阻点焊;工艺参数;显微组织; | 焊接学报 | 2013 |  | 43 | 04 | 101 | 104
[5 empty] | 邵景辉 | 南昌航空大学
[5 empty] | 胡德安 | 南昌航空大学
[5 empty] | 程东海 | 南昌航空大学
1112 |  |  | TIG熔修对7N01铝合金焊接接头疲劳性能的影响 | 中文 | 闫忠杰 | 哈尔滨工业大学 | 采用焊条电弧焊的方法对7N01铝合金焊接试板进行TIG熔修,对熔修前后的试件进行疲劳寿命测试,并对焊接接头的显微硬度变化进行测试,采用扫描电镜对疲劳断口进行显微形貌分析,并对疲劳源区缺陷进行XRD成分检测.结果表明,TIG熔修对焊趾应力集中的降低有限,还可能引入新的焊接缺陷成为疲劳裂纹源;同时TIG熔修使得焊接区域经受二次加热,沉淀强化相的形态和重新分布造成接头组织弱化,降低了焊接接头抵抗疲劳裂纹扩展的能力,多方面作用的结果是:经TIG熔修后铝合金焊接接头疲劳寿命略有降低,所以对于7N01高强铝合金对接接头单纯采用焊趾TIG熔修的方法提高疲劳性能不具备可行性. | 关键词 | TIG熔修;疲劳;焊接接头; | 焊接学报 | 2013 |  | 43 | 04 | 105 | 108
[5 empty] | 刘雪松 | 哈尔滨工业大学
[5 empty] | 方洪渊 | 哈尔滨工业大学
[5 empty] | 尚哲 | 哈尔滨工业大学
[5 empty] | 汪认 | 中国南车集团四方机车车辆股份有限公司
[5 empty] | 孟立春 | 中国南车集团四方机车车辆股份有限公司
1113 |  |  | 热塑性塑料PP半导体激光焊接工艺 | 中文 | 龚飞 | 华中科技大学 | 随着产品轻量化的发展要求,塑料激光焊接以其优良的焊接质量、易于控制、可焊接微小零件等诸多优点成为人们研究的热点.利用波长为808 nm的半导体激光器,采用吸收剂Clearweld对聚丙烯(PP)进行了激光透射焊接,讨论了激光功率、焊接速度、夹紧力和吸收剂等工艺因素对其焊接质量的影响.结果表明,在有夹紧力夹持、且激光光斑大小一定的情况下,焊接热输入存在一个最佳范围以获得良好的焊缝成形和接头强度. | 关键词 | 激光透射焊接;热塑性塑料;热输入;夹紧力;吸收剂; | 焊接学报 | 2013 |  | 43 | 04 | 109 | 112
[5 empty] | 胡席远 | 华中理工大学
[5 empty] | 谭赟 | 华中科技大学
[5 empty] | 王春明 | 华中科技大学
1114 |  |  | 铝-镀锌钢板脉冲旁路耦合电弧MIG熔钎焊工艺及接头组织分析 | 中文 | 石玗 | 兰州理工大学 | 提出了脉冲旁路耦合电弧MIG焊(pulsed DE-MIG welding)方法并介绍了其基本原理,针对该方法的特点和控制要求,建立了基于快速原型的脉冲旁路耦合电弧MIG焊试验系统,实现了铝-钢异种金属的连接.对铝-钢接头的组织成分进行分析.结果表明,铝-钢连接处的中间界面区Al和Fe原子扩散比较充分,生成了层状的Fe2Al5Zn0.4三元金属间化合物;焊趾部位存在富锌区,主要由α-Al固溶体和少量β-Zn相组成.同时对搭接接头进行了抗拉剪强度试验,最大强度达到186.73 MPa. | 关键词 | 异种金属;脉冲旁路耦合电弧MIG焊;中间界面区;富锌区; | 焊接学报 | 2013 |  | 43 | 05 | 1 | 4
[5 empty] | 王钊 | 兰州理工大学
[5 empty] | 黄健康 | 兰州理工大学
[5 empty] | 卢立晖 | 兰州理工大学
[5 empty] | 樊丁 | 兰州理工大学
1115 |  |  | 热冲压高强钢电阻+激光组合点焊工艺 | 中文 | 陈树君 | 北京工业大学 | 为避免热冲压高强钢电阻点焊在热输入较大时产生飞溅和满足激光点焊装配要求,提出一种将电阻点焊和激光点焊组合的新焊接工艺方法.通过电阻+激光组合点焊工艺获得了热冲压高强钢焊接接头,分析了接头各区域的显微组织、显微硬度分布、力学性能,并分析了断裂模式及其断裂机理.结果表明,电阻+激光组合点焊接头明显分为电阻焊接区和激光焊接区.母材和激光焊核区硬度值较大,与回火区对应的软化区硬度值下降约60%,激光环外侧软化区为拉剪断裂薄弱环节.此种组合工艺获得的焊接接头相对于单独电阻点焊或激光点焊强度和韧性都有明显提高. | 关键词 | 热冲压高强钢;电阻点焊;激光点焊;力学性能;断裂模式; | 焊接学报 | 2013 |  | 43 | 05 | 5 | 8
[5 empty] | 王超 | 北京工业大学
[5 empty] | 郝素锋 | 北京工业大学
[5 empty] | 于洋 | 北京工业大学
1116 |  |  | 不同焊接方法对TWIP钢焊后热影响区组织和性能的影响 | 中文 | 米振莉 | 北京科技大学 | 文中对Fe-Mn-C系TWIP钢的焊接行为进行了系统研究,采用激光焊和钨极氩弧焊(TIG)进行了焊接试验,对两种焊接方法的焊后热影响区的显微组织及力学性能进行了分析.结果表明,激光焊后焊接热影响区(HAZ)及焊缝组织更为细小,分布也更为均匀,断后伸长率明显好于TIG焊.焊缝的显微硬度要高于HAZ和母材,TIG焊后HAZ晶粒严重长大,显微硬度在HAZ处也明显降低,出现了软化,导致综合性能偏差. | 关键词 | 孪晶诱导塑性钢;钨极氩弧焊;激光焊;热影响区; | 焊接学报 | 2013 |  | 43 | 05 | 9 | 12
[5 empty] | 杨林 | 北京科技大学
[5 empty] | 李志超 | 北京科技大学
[5 empty] | 江海涛 | 北京科技大学
1117 |  |  | 三明治结构中T形焊接接头力学性能测试分析 | 中文 | 乔及森 | 兰州理工大学 | 提出双剪切试验模型和T形接头的弯矩试验模型,用于测定焊缝及接头在不同工作应力状态下的不均匀变形和失效过程,并利用有限元计算对接头中焊缝变形及应力状态进行分析.结果表明,金属三明治板在承受弯矩载荷时面板和芯板连接处的焊接接头主要承受平行于面板的剪应力和弯矩作用;随着加载,损伤起始于焊缝焊根处,并向纵深扩展.针对接头失效分析,试验与数值计算得到了较统一的结果. | 关键词 | 三明治板;双剪切;弯矩—转角曲线;力学性能;有限元模拟; | 焊接学报 | 2013 |  | 43 | 05 | 13 | 16
[5 empty] | 苟宁年 | 兰州理工大学
[5 empty] | 许雪梅 | 兰州理工大学
[5 empty] | 陈剑虹 | 兰州理工大学
1118 |  |  | 焊接逆变电源与涡流检测融合设计分析 | 中文 | 谢宝忠 | 华南理工大学 | 根据焊接逆变电源与涡流检测的工作原理,在焊接逆变电源中加入涡流检测激励与接收部分的模拟信号处理电路,而涡流检测的数字信号处理部分则与焊接逆变电源共用,实现焊接逆变电源与涡流检测的融合设计.焊接逆变电源主变压器输出的交流方波经过滤波后,以滤波器输出的正弦波作为涡流检测的激励信号,驱动涡流检测探头,涡流检测探头接收的信号经过放大、比较、检波及后续的数字信号处理进行缺陷判断,实现涡流检测.结果表明,该融合系统能够在不影响焊接的条件下为逆变电源增加涡流检测功能. | 关键词 | 焊接逆变电源;涡流检测;融合设计; | 焊接学报 | 2013 |  | 43 | 05 | 17 | 20
[5 empty] | 薛家祥 | 华南理工大学
[5 empty] | 龙鹏 | 华南理工大学
[5 empty] | 杨向宇 | 华南理工大学
[5 empty] | 杨苹 | 华南理工大学
[5 empty] | 陈铁群 | 华南理工大学
1119 |  |  | 基于粗糙集的窄间隙MAG焊焊缝偏差建模方法 | 中文 | 黎文航 | 江苏科技大学 | 针对旋转电弧窄间隙MAG多层单道焊焊缝跟踪需要,提出一种基于粗糙集的焊缝偏差智能建模方法.首先设计工件模仿多层单道焊的坡口状态,并采集不同偏差下的试验数据,然后根据电弧长度变化的Matlab仿真和试验数据变化规律将一个旋转周期内的电流划分为12个区间,提取各区间电流平均值和左右区间差值来建立决策表.通过对决策表离散化、约简,最终获得"IF…THEN"形式的知识模型.结果表明,对模型验证并与神经网络对比,二者预测能力相当,精度满足焊缝跟踪需要,而粗糙集模型的可理解性大大提高且能进一步从数据中发掘焊缝偏差与焊接电信号潜在的规律,为电弧控制器设计做准备. | 关键词 | 窄间隙气体保护焊;粗糙集;旋转电弧;偏差识别; | 焊接学报 | 2013 |  | 43 | 05 | 21 | 24
[5 empty] | 孙丹丹 | 江苏科技大学
[5 empty] | 杨峰 | 江苏科技大学
[5 empty] | 王加友 | 江苏科技大学
1120 |  |  | 大功率碟形激光焊支持向量回归熔宽预测算法 | 中文 | 王腾 | 广东工业大学 | 大功率碟形激光焊接作为一种重要的新型激光加工技术在制造业领域得到日益广泛的应用.针对焊接过程多变量强耦合性以及反馈的实时性要求,提出了用支持向量机(SVR)对焊接过程中熔宽变化量进行预测的新方法,并根据焊接试验数据对其性能进行验证.同时分析对比了支持向量机与BP神经网络的预测效果.结果表明,BP神经网络和支持向量机的训练和单步预测效果良好,均可以应用在大功率碟形激光焊接过程中,但SVR模型要更加适应于大功率碟形激光焊接过程的样本训练和预测.当采样点数N值取10时预测效果最优. | 关键词 | 支持向量回归;大功率碟形激光焊接;熔宽预测; | 焊接学报 | 2013 |  | 43 | 05 | 25 | 28
[5 empty] | 高向东 | 广东工业大学
1121 |  |  | 金属氯化物A-TIG焊熔深作用机理 | 中文 | 张兆栋 | 大连理工大学 | 以KCl,MnCl2和ZnCl2三种金属氯化物为活性剂,在镁合金、铝合金及Q235钢表面进行交流A-TIG堆焊试验,从元素第一电离能的角度,研究了这三种活性剂对不同材料焊接熔深的影响规律,探讨了金属氯化物影响熔深的作用机理.结果表明,A-TIG焊过程中,氯化物中的金属元素能够进入电弧导电空间,并影响电弧状态,焊接熔深与活性剂中金属元素的第一电离能密切相关.金属氯化物对不同材料熔深的影响规律相同,均随着活性剂中金属元素第一电离能的增加呈现先增加后降低的趋势. | 关键词 | 金属氯化物;交流钨极氩弧焊;熔深;电离能; | 焊接学报 | 2013 |  | 43 | 05 | 29 | 32
[5 empty] | 凡福群 | 大连理工大学
1122 |  |  | 基于多视觉特征获取与信息融合的焊道识别方法 | 中文 | 邹怡蓉 | 清华大学 | 焊接过程的复杂性与对象的多样性对焊缝视觉识别与跟踪提出了较高要求,依靠单一特征难以保证识别算法的稳定性与可靠性.文中提出了基于置信度加权的信息融合方法,对获得的不同光照条件下的同视场图像分别进行结构光条形状特征与灰度特征的提取,并分别根据两者的结果进行焊缝边缘的识别,将结果表示为位置的概率密度与置信度的形式,采用置信度加权的方法对概率密度进行叠加,得到融合结果,并针对算例进行了融合算法的验证.结果表明,算法能够实现稳定准确的焊缝边缘识别. | 关键词 | 焊缝识别;多特征;视觉传感;图像处理;信息融合; | 焊接学报 | 2013 |  | 43 | 05 | 33 | 36
[5 empty] | 都东 | 清华大学
[5 empty] | 曾锦乐 | 清华大学
[5 empty] | 张文增 | 清华大学
1123 |  |  | TiC-TiB2陶瓷与Ti6Al4V熔化连接及层状复合材料制备 | 中文 | 宋亚林 | 解放军军械工程学院 | 通过引入Ti-6Al-4V合金板,采用超重力场燃烧合成技术,在制备细晶TiC-TiB2凝固陶瓷的同时,实现了陶瓷-钛合金的熔化扩散焊,进而制备出具有成分梯度特征的陶瓷-钛合金层状复合材料.陶瓷-钛合金层间接头组织表明,正是因超重力场燃烧合成的爆燃特性及超重力场对燃烧产物形成的高温真空环境,使得钛合金表面发生熔化,进而发生液态陶瓷-钛合金液相层间的原子互扩散现象,故在陶瓷-钛合金连接区形成钛合金与富钛碳化物呈相间分布且细小TiB2片晶镶嵌其上的凝固组织,并使陶瓷-钛合金接头呈现成分梯度特征,进而使得陶瓷-钛合金的连接抗剪强度达到450 MPa±35 MPa,层状复合材料硬度从陶瓷至钛合金一侧则呈线性逐渐减小. | 关键词 | 陶瓷-金属层状复合材料;燃烧合成;超重力场;熔化连接;原子互扩散; | 焊接学报 | 2013 |  | 43 | 05 | 37 | 40
[5 empty] | 张龙 | 解放军军械工程学院
[5 empty] | 赵忠民 | 解放军军械工程学院
[5 empty] | 马涛 | 解放军军械工程学院
1124 |  |  | 铝/钢光纤激光填充粉末熔钎焊接头界面组织与力学性能 | 中文 | 赵旭东 | 北京工业大学 | 采用经积分镜整形为矩形的光纤激光光斑,对AA6061/镀锌钢异种金属接头进行了激光填充粉末熔钎焊连接,并分析了接头连接界面的显微组织及其对接头力学性能的影响.结果表明,选择优化的焊接参数,获得了成形饱满、无裂纹气孔等缺陷的焊缝;熔钎焊接头的金属间化合物组织由层状和枝晶状两部分组成.层状金属间化合物组织由Fe2Al5组成,枝晶状金属间化合物组织由τ1(Al2Fe3Si3)和Fe4Al13组成;拉伸试样均断裂在钎料/镀锌钢界面,断口呈脆性断裂特征.接头机械抗力水平由连接界面宽度与金属间化合物层最大厚度的比值决定. | 关键词 | 异种金属;熔钎焊接;填充粉末;显微组织;力学性能; | 焊接学报 | 2013 |  | 43 | 05 | 41 | 44
[5 empty] | 肖荣诗 | 北京工业大学
1125 |  |  | 高速列车底架焊接变形的超声波法应力分析 | 中文 | 马子奇 | 哈尔滨工业大学 | 基于单轴应力下声弹性理论,针对现有临界折射纵波应力测量方法测试区域大的缺点,提出声程差方法,克服了应力分辨率和应力场分辨率的矛盾,在当前探头制造以及超声传播时间测量精度水平下,提高了应力场空间分辨率,能够更好地获得非均匀应力场的应力梯度;使用该方法对某型高速列车底架焊接变形进行了生产现场的应力测量;对比底架上变形合格与不合格部位的应力分布,并根据应力状况计算了变形超量,指出了导致变形的原因,为后期调修提供了可靠的依据.结果表明,该方法适用于生产现场的应力评估,对焊接结构质量监控有着重要意义. | 关键词 | 声弹性效应;临界折射纵波;声程差方法;焊接变形;残余应力; | 焊接学报 | 2013 |  | 43 | 05 | 45 | 48
[5 empty] | 刘雪松 | 哈尔滨工业大学
[5 empty] | 张世平 | 哈尔滨工业大学
[5 empty] | 黄海霞 | 中国船级社实业公司
[5 empty] | 方洪渊 | 哈尔滨工业大学
1126 |  |  | TiC/Fe表面梯度复合材料微区组织及陶瓷层磨损性能 | 中文 | 王亮亮 | 西安建筑科技大学 | 采用灰铸铁(HT300)与厚度为0.25 mm的钛板,通过浇注法使得灰铸铁与钛板紧密结合,在真空管式炉中1 138℃保温时间8 h后,等温处理并炉冷.通过观察,在基体表面原位生成了TiC颗粒增强铁基表面梯度复合材料,对梯度复合区进行显微组织观察、显微硬度测量以及磨损性能测试.结果表明,TiC颗粒增强表面梯度复合材料大致分为三层,各层之间最大的区别是:生成的TiC颗粒的大小及形状不相同;从复合层(C区)到珠光体区显微硬度逐渐降低,显微硬度最大的区域出现在致密陶瓷层(C区).因此对TiC颗粒增强表面梯度复合材料致密陶瓷层进行了磨粒磨损试验,表明陶瓷层耐磨性比灰铸铁(HT300)有了很大程度上的提高. | 关键词 | 碳化钛颗粒;显微硬度;陶瓷层;耐磨性; | 焊接学报 | 2013 |  | 43 | 05 | 49 | 53
[5 empty] | 许云华 | 西安建筑科技大学
[5 empty] | 钟黎声 | 西安建筑科技大学
[5 empty] | 王娟 | 西安建筑科技大学
[5 empty] | 闫洪华 | 西安建筑科技大学
1127 |  |  | 基于扫描激光视觉传感的焊缝图像特征信息识别 | 中文 | 雷正龙 | 哈尔滨工业大学 | 特征点提取是激光视觉焊缝图像识别的关键技术,目前常用的斜率分析法虽然原理简单、计算速度快,但适应性不好、精度不高,对于一些复杂的深坡口焊缝甚至无法识别.对基于扫描激光视觉传感的焊缝图像识别进行深入研究后,提出一种新的特征点提取思想———由形到点,将焊缝坡口特征点分为直角拐点和斜角拐点,分别设计斜率极值法和斜率截距法来提取.实际焊缝跟踪时,根据拐点类型分别调用对应的提取算法,就能完成全部焊缝坡口所有特征点的提取.结果表明,"由形到点"提取特征点精度高,抗干扰能力强,对不同焊缝坡口形式适应性好,在厚板深坡口焊缝跟踪领域有很大的实用价值. | 关键词 | 视觉传感;焊缝跟踪;特征点检测;由形到点; | 焊接学报 | 2013 |  | 43 | 05 | 54 | 58
[5 empty] | 吕涛 | 哈尔滨工业大学
[5 empty] | 陈彦宾 | 哈尔滨工业大学
[5 empty] | 陈宏 | 哈尔滨工业大学
1128 |  |  | 氧化对含稀土无铅钎料表面锡须生长的影响 | 中文 | 叶焕 | 南京航空航天大学 | 通过环境试验(室温、湿热和"无氧"试验)和扫描电镜组织分析对比研究了相同时效时间(30天)、三种不同氧化条件下锡须在Sn-Zn-Ga-Pr无铅钎料表面的生长行为.发现在室温环境下,锡须呈典型的针状生长;在湿热条件下,锡须呈丘状生长;而在氮气氛围的近似无氧条件下仅发现有少量锡粒在稀土相PrSn3表面产生.基于稀土相氧化驱动锡须生长理论,分析认为三种环境条件下锡须生长行为的不同是由于稀土相氧化程度不同造成的.湿热条件下稀土相快速氧化和腐蚀,从而比在室温和"无氧"条件下产生更多的压应力和活性Sn原子,为丘状锡须的生长提供了条件;而在氮气氛围下,稀土相氧化非常缓慢,驱动力和锡源都较少,因而只有少量短锡须和锡粒生长. | 关键词 | 无铅钎料;稀土元素;锡须;氧化; | 焊接学报 | 2013 |  | 43 | 05 | 59 | 61
[5 empty] | 薛松柏 | 南京航空航天大学
[5 empty] | 龙伟民 | 郑州机械研究所
[5 empty] | 张青科 | 郑州机械研究所
[5 empty] | 马佳 | 郑州机械研究所
1129 |  |  | Plasma-MIG复合电弧焊接特性分析 | 中文 | 杨涛 | 哈尔滨工业大学 | 采用Plasma-MIG复合电弧对Q235低碳钢进行堆焊试验,对焊接过程中复合电弧形态、电弧空间分布、焊缝成形及细晶原理进行了分析.结果表明,Plasma-MIG复合电弧焊接过程中,外层等离子电弧单独存在,内层MIG电弧在焊丝端部与外层等离子弧耦合.复合电弧空间温度分布均匀,高温停留时间短,冷却速度快.Plasma-MIG复合电弧在大的等离子电流下,促进填充金属润湿铺展,焊缝熔宽大,成形美观.相同热输入量条件下,等离子电流增大能够促进晶粒自发形核,原奥氏体晶粒及焊缝组织得到细化. | 关键词 | Plasma-MIG复合电弧;电弧形态;空间温度分布;细化晶粒; | 焊接学报 | 2013 |  | 43 | 05 | 62 | 66
[5 empty] | 许可望 | 海洋石油工程股份有限公司
[5 empty] | 刘永贞 | 海洋石油工程股份有限公司
[5 empty] | 高洪明 | 哈尔滨工业大学
[5 empty] | 吴林 | 哈尔滨工业大学
1130 |  |  | 镁和钢搅拌摩擦焊接头组织分析 | 中文 | 黄勇兵 | 南昌航空大学 | 采用搅拌摩擦焊对镁合金(AZ31B)和钢(Q235)异种材料进行焊接,通过优化工艺参数获得最佳成形接头,并采用光学显微镜对接头显微组织进行观察,通过SEM沿板厚方向分析焊核与钢侧界面不同位置的微观形态.结果表明,镁/钢连接紧密,焊核勺子状区与镁侧分界面明显,晶粒较母材晶粒明显长大;钢侧热力影响区受机械和热的复合作用,组织不均匀,既有等轴晶组织也有条状组织,镁侧热力影响区不明显;镁热影响区晶粒粗化较钢侧严重.接头横截面钢侧显微硬度距离焊核越近硬度值越高,焊核硬度分布不均,局部区域硬度很高,最高为324.7 MPa,镁侧硬度值较均匀. | 关键词 | 搅拌摩擦焊;镁;钢;微观组织; | 焊接学报 | 2013 |  | 43 | 05 | 67 | 70
[5 empty] | 李建萍 | 南昌航空大学
[5 empty] | 黄春平 | 南昌航空大学
[5 empty] | 邢丽 | 南昌航空大学
1131 |  |  | 激光-MIG复合热源铝合金层间堆积快速成形 | 中文 | 庄忠良 | 大连理工大学 | 在铝合金熔化极惰性气体保护焊快速成形过程中,由于焊接热输入量大、电弧稳定性差等因素,层间堆积时易产生熔池外溢、坍塌等成形缺陷.应用低功率激光-MIG复合热源焊接工艺,以两种不同的层间堆积方式形成了铝合金单道多层墙体零件.并对零件的表面质量、金相组织以及显微硬度进行了分析.最后用该工艺在无支撑条件下形成了40°的斜面墙体零件.结果表明,与常规MIG焊相比,低功率激光-MIG复合热源焊接工艺能够对铝合金层间堆积过程进行更加精确稳定的控制,且零件组织更加均匀. | 关键词 | 快速成形;层间堆积;激光-MIG复合热源;铝合金; | 焊接学报 | 2013 |  | 43 | 05 | 71 | 74
[5 empty] | 宋刚 | 大连理工大学
[5 empty] | 祝美丽 | 大连理工大学
[5 empty] | 刘黎明 | 大连理工大学
1132 |  |  | 基于Surface Evolver的小电流CO2焊熔滴自由过渡的数值模拟 | 中文 | 宋加强 | 哈尔滨工业大学 | 为实现小电流CO2焊熔滴自由可控过渡,需对此条件下熔滴的受力状态和临界过渡尺寸及其影响因素进行研究.为此在主要考虑斑点电磁阻力、重力和表面张力的前提下,建立了基于Surface Evolver的CO2焊熔滴形态的数值模型,依据能量最小原理仿真获得了静力平衡状态下自由过渡熔滴的形态.进而重点研究了斑点电磁阻力对熔滴过渡临界尺寸的影响.结果表明,电流负脉冲可消除斑点阻力使熔滴由托起状态转为自然下垂,为下一步实现附加外力小电流的熔滴自由过渡提供了依据. | 关键词 | CO2焊;数值模拟;SurfaceEvolver软件;熔滴自由过渡;斑点电磁阻力; | 焊接学报 | 2013 |  | 43 | 05 | 75 | 78
[5 empty] | 肖珺 | 哈尔滨工业大学
[5 empty] | 张广军 | 哈尔滨工业大学
[5 empty] | 吴林 | 哈尔滨工业大学
1133 |  |  | 导电聚合物复合材料的产热特性及电阻焊接工艺 | 中文 | 郭青 | 哈尔滨工程大学 | 以丙烯腈-丁二烯-苯乙烯塑料(ABS)为基体,导电聚苯胺(PANI)和导电炭黑(CB)作为填充剂制备了导电聚合物基复合材料,测试分析了聚合物复合材料在不同焊接电压下焊接界面处温度随焊接时间的变化规律,并以其作为加热电阻研究了聚碳酸酯(PC)的电阻焊接工艺.结果表明,焊接电压和焊接时间对焊接效果的影响很大.选定较为合适的功率,在一定焊接时间内可以达到适合的焊接温度,接头的焊接界面处聚合物电阻片与母材有互融出现,形成了很好的接合,其接头强度达到了25.4 MPa.探索了采用导电聚合物为产热器件进行塑料电阻焊接的新方法. | 关键词 | 电阻焊;塑料焊接;导电聚苯胺;导电复合材料; | 焊接学报 | 2013 |  | 43 | 05 | 79 | 82
[5 empty] | 李瑞琦 | 哈尔滨工程大学
[5 empty] | 陈征 | 哈尔滨工程大学
[5 empty] | 叶广郁 | 哈尔滨工业大学
[5 empty] | 高飞 | 哈尔滨工业大学
1134 |  |  | SnAgCu/Cu钎焊接头等温时效下组织性能分析 | 中文 | 杨思佳 | 福州大学 | Sn3.0Ag0.5Cu/Cu钎焊接头在125,150,175℃三种温度下分别进行了36,72,216,360,720 h等温时效,对钎焊接头微观组织及力学性能在时效过程中的演变规律进行了研究.结果表明,界面金属间化合物(IMC)在横截面上呈细小锯齿状,随着时效温度升高及时间延长,界面IMC的尺寸不断增加,增长速度随时效温度升高而增加,随时效时间延长而减小.界面IMC齿数不断减少、齿径变大、齿高变长、齿距变宽.分析得出一种科学的表征界面IMC尺寸的方法.计算时效后界面IMC层等效厚度,发现界面IMC层的等效厚度与时效时间及温度之间具有一定的数学关系,同时可计算出界面IMC的生长激活能为88 kJ/mol.此外研究了时效对钎焊接头抗拉强度的影响,随时效时间增加接头抗拉强度先增大后减小,这主要与接头残余应力释放及界面IMC的演变有关. | 关键词 | 无铅焊料;等温时效;显微组织;力学性能; | 焊接学报 | 2013 |  | 43 | 05 | 83 | 86
[5 empty] | 杨晓华 | 福州大学
1135 |  |  | 厚板多层多道焊温度场的有限元分析 | 中文 | 胥国祥 | 江苏科技大学 | 考虑坡口形式对焊接热输入分布的影响及焊缝横断面形状特征,建立了超细晶Q460高强钢厚板多层多道GMAW焊有限元分析模型.利用ANSYS软件对超细晶钢多层多道焊焊缝及热影响区形状尺寸进行了模拟计算,计算结果与试验结果吻合较好.对超细晶钢多层多道焊温度场及热循环曲线进行了计算和定量分析.结果表明,后续焊缝对整个厚度方向上热影区热循环的峰值温度、高温停留时间及冷却时间有重要影响,应严格控制后续焊缝热输入或层间温度. | 关键词 | 厚板;多层多道焊;温度场;数值模拟; | 焊接学报 | 2013 |  | 43 | 05 | 87 | 90
[5 empty] | 杜宝帅 | 山东电力研究院
[5 empty] | 董再胜 | 济南钢铁集团总公司
[5 empty] | 朱静 | 江苏科技大学
1136 |  |  | 多点凸焊熔核形成过程数值模拟及应用 | 中文 | 王瑞 | 天津商业大学 | 建立了多点电阻凸焊过程的热电耦合ANSYS模型,指出了在多点凸焊过程中电流出现明显的分流现象.发现了在通电焊接的过程中,受温度和压力综合影响,上工件与下工件的接触点电流密度最大,两侧电流密度值则呈明显下降趋势.并以金属波纹填料凸焊过程为应用实例,对该过程热学和电学行为进行了定量的分析.结果表明,在0.17 mm厚的304不锈钢孔板波纹填料板的凸焊过程中,数值模拟得到的不同时刻熔核温度场、熔核尺寸与实测结果吻合良好,此方法可为多点凸焊工艺参数设计和优化提供理论依据. | 关键词 | 多点凸焊;熔核;数值模拟;波纹填料; | 焊接学报 | 2013 |  | 43 | 05 | 91 | 94
[5 empty] | 敖三三 | 天津大学
[5 empty] | 罗震 | 天津大学
[5 empty] | 只德瑞 | 天津商业大学
[5 empty] | 韦福水 | 天津理工大学
1137 |  |  | 三丝CO2双边角焊全因子试验设计 | 中文 | 马晓丽 | 上海交通大学 | 影响三丝高速CO2双边角焊焊缝成形参数的因素众多,在试验中应集中在影响较大的焊接参数研究.文中以影响其主要的两个焊接参数,即焊接功率和焊接速度为研究对象,建立两因素三水平的全因子工艺试验设计,分析焊接参数对焊缝成形参数的影响.结果表明,下脚长、上脚长和焊缝凸度均受焊接功率和焊接速度的主效应影响,而与交叉效应无关.上脚长的预测范围大约为4 mm,下脚长的预测范围大约为2.5mm,而焊缝凸度的预测范围大约为2.5 mm. | 关键词 | 三丝CO2双边角焊;焊接功率;焊接速度;焊缝成形参数; | 焊接学报 | 2013 |  | 43 | 05 | 95 | 98
[5 empty] | 林航 | 上海交通大学
[5 empty] | 华学明 | 上海交通大学
[5 empty] | 吴毅雄 | 上海交通大学
1138 |  |  | 水下湿法焊条电弧焊接过程稳定性评价 | 中文 | 胡家琨 | 山东大学 | 焊接电参数(电弧电压、焊接电流)包含着丰富的焊接过程信息.针对水下湿法焊条电弧焊工艺,在不同焊接工艺条件(不同水深、不同焊条)时在线采集焊接电弧电压瞬时值,然后对其进行统计处理.利用电弧电压标准差σU以及电弧电压瞬时值与电弧电压平均值差值H的频率对比和焊接过程稳定性指数W相结合的方式,对水下湿法焊条电弧焊接过程的稳定性进行直观分析和定量评价.结果表明,利用W可以很好地识别不同焊接过程的稳定性,为水下焊接工艺稳定控制提供了新的方法,具有重要的理论意义. | 关键词 | 水下湿法焊条电弧焊;统计处理;焊接过程稳定性; | 焊接学报 | 2013 |  | 43 | 05 | 99 | 102
[5 empty] | 武传松 | 山东大学
[5 empty] | 贾传宝 | 山东省科学院海洋仪器仪表研究所
1139 |  |  | P元素对Al-Si-Zn钎料显微组织及性能的影响 | 中文 | 张帅 | 南京航空航天大学 | 研究了P元素对Al-Si-Zn钎料的铺展性能、显微组织以及3003铝合金钎缝力学性能的影响.结果表明,在Al-Si-Zn钎料中添加P元素,能够改善钎料的铺展性能;P元素的加入不仅能有效细化钎料组织中粗大的块状初晶硅,也能使长针状的共晶硅"钝化"成短杆状.经拉伸试验发现,搭接和对接接头的断裂位置分别在母材和焊缝上;对于对接接头来说,钎焊接头的抗拉强度随Al-Si-Zn钎料中P元素含量的增加呈现先增大后减小的趋势,当P元素含量为0.06%(质量分数)时,钎料的综合性能最好. | 关键词 | P元素;铝硅锌钎料;铺展性能;显微组织;力学性能; | 焊接学报 | 2013 |  | 43 | 05 | 103 | 107
[5 empty] | 薛松柏 | 南京航空航天大学
[5 empty] | 杨金龙 | 南京航空航天大学
[5 empty] | 娄江 | 浙江新锐焊接材料有限公司
[5 empty] | 王水庆 | 浙江新锐焊接材料有限公司
1140 |  |  | 热输入对Q500CF钢板焊接热影响区组织和冲击性能的影响 | 中文 | 郭慧英 | 江苏沙钢集团有限公司 | 通过埋弧焊试验和Gleeble热模拟试验研究了热输入对Q500CF钢热影响区(HAZ)组织和冲击性能的影响.埋弧焊结果表明,热输入为15～50 kJ/cm时,HAZ的-20℃冲击吸收功大于等于146 J;HAZ中熔合线(FL)处冲击吸收功最低且随热输入增大而减小.组织观察表明,随热输入增加,粗晶区组织由15 kJ/cm时的板条贝氏体(LB)和粒状贝氏体(GB)转变为50 kJ/cm时的GB组织;临界粗晶区在晶界上出现了大量1～7μm的M-A组元,导致低温冲击韧性恶化.Gleeble热模拟结果表明,热输入为50～70 kJ/cm时,粗晶区GB组织粗化并导致该区冲击韧性恶化.因此为确保多道焊焊接接头HAZ低温冲击韧性,焊接热输入应限制在15～50 kJ/cm之间. | 关键词 | 低焊接裂纹敏感性钢;埋弧焊;粗晶热影响区;热模拟;冲击性能; | 焊接学报 | 2013 |  | 43 | 05 | 108 | 112
[5 empty] | 张宇 | 江苏沙钢集团有限公司
[5 empty] | 何玉春 | 江苏沙钢集团有限公司
[5 empty] | 许红梅 | 江苏沙钢集团有限公司
1141 |  |  | 《焊接电弧现象与焊接材料工艺性》 | 中文 | 王宝 |  | <正>本书以对焊接电弧现象的大量、细致的观察为切入点,揭示熔滴过渡现象与工艺性之间的具体联系。通过焊接质量分析仪提取反映某些工艺状态的电弧现象的数据信息,用电弧物理指数加以描述,从该类 | 关键词 |  | 焊接学报 | 2013 |  | 43 | 06 | 104
宋永伦
1142 |  |  | 磁控TIG高速焊焊缝成形机理 | 中文 | 常云龙 | 沈阳工业大学 | 对磁控TIG焊焊缝成形机理进行了理论分析,外加磁场可以改变液态金属表面张力的差值,进而改变熔池的流动方向.当σ/T>0时,焊缝边缘点附近的液态金属向熔池内部流动,焊缝凝固时容易产生咬边;σ/T<0时,液态金属由熔池中心向边缘流动,咬边倾向性很小.分别比较了外加横向直流磁场、横向交流磁场以及纵向交流磁场时的焊接电弧通过焊缝截面的时间.结果表明,外加磁场时TIG焊电弧阳极斑点的有效直径大于无磁场时的电弧阳极斑点有效直径,这将有助于减小表面张力温度系数,从而有助于解决高速焊接时出现的咬边与驼峰等问题. | 关键词 | 外加磁场;电弧特性;焊缝成形;磁压缩; | 焊接学报 | 2013 |  | 43 | 06 | 1 | 4
[5 empty] | 路林 | 沈阳工业大学
[5 empty] | 李英民 | 沈阳工业大学
[5 empty] | 杨旭 | 沈阳工业大学
1143 |  |  | 低铯含量KF-CsF-AlF3铝钎剂的物相结构与熔化特性的关系 | 中文 | 程方杰 | 天津大学 | 采用差示扫描量热法(DSC)对湿法合成的低铯含量KF-CsF-AlF3铝钎剂样品进行了熔化特性测定,归纳总结了该钎剂的熔化特性随成分的变化规律.利用XRD,SEM和EDS分析技术,研究了典型样品的物相结构和微观形貌.结果表明,低铯含量钎剂主要由棒状K2AlF5和絮状Cs2KAl3F12机械混合物组成,致使微观上局部成分偏离三元共晶成分点E4或E5.因此在加热过程中难以发生三元共晶反应,而是在温度505℃附近发生K2AlF5固态相转变反应.在温度525℃附近发生Cs2KAl3F12相的熔化反应,这是造成实际湿法合成的钎剂样品熔化温度与理论相图差异较大、特别是液相线升高的根本原因. | 关键词 | KF-CsF-AlF3钎剂;湿法合成;熔化特性;物相结构; | 焊接学报 | 2013 |  | 43 | 06 | 5 | 8
[5 empty] | 杨俊香 | 天津大学
[5 empty] | 赵海微 | 天津大学
[5 empty] | 张冠星 | 郑州机械研究所
[5 empty] | 黄俊兰 | 郑州机械研究所
[5 empty] | 龙伟民 | 郑州机械研究所
1144 |  |  | 硬质合金与钢电子束焊接接头组织及性能 | 中文 | 陈国庆 | 哈尔滨工业大学 | 通过预置镍基金属填充层进行了硬质合金与钢的偏钢侧电子束焊接,获得了无裂纹缺陷的焊接接头.焊接接头为"半钉形"熔-钎焊接头,硬质合金/焊缝界面及钢/焊缝界面均形成了较好的冶金结合,且硬质合金母材发生微熔,部分WC颗粒进入焊缝中.结果表明,硬质合金侧界面处获得了γ(Fe,Ni)固溶体组织和以W2C及Fe3W3C为主的"鱼骨状"碳化物组织,钢侧热影响区为典型的马氏体组织.焊缝中含有较多的Fe,Ni元素,且Ni元素向硬质合金侧界面处发生了扩散;接头最高抗拉强度可达560 MPa,最高抗剪强度达到460 MPa,断口为明显的准解理断口. | 关键词 | 硬质合金;钢;填充层;电子束焊接; | 焊接学报 | 2013 |  | 43 | 06 | 9 | 12
[5 empty] | 张秉刚 | 哈尔滨工业大学
[5 empty] | 吴振中 | 哈尔滨工业大学
[5 empty] | 何俊 | 兰州空间技术物理研究所
[5 empty] | 冯吉才 | 哈尔滨工业大学
1145 |  |  | 轴类件热喷涂涂层残余应力的有限元分析 | 中文 | 陈永雄 | 解放军装甲兵工程学院 | 热喷涂涂层内部的残余应力分布是影响喷涂成形质量和使用性能的重要因素之一.文中基于热喷涂过程的逐层叠加成形的基本假设,利用有限单元法建立了轴类金属基体表面沉积铝涂层的温度场和应力场二维数值模型,研究结果揭示了喷涂涂层温度的波动上升和大量粒子独立快速凝固的典型规律,通过分析残余应力分布行为,发现涂层内部的周向和轴向应力分量最大,皆为拉应力;径向应力分量值远小于周向和轴向应力,应力方向不固定.当涂层不断增厚时,每一薄层的应力受后续沉积薄层的作用发生部分抵消,且残余应力分量值都随着涂层厚度的增加而增大. | 关键词 | 热喷涂;残余应力;弹塑性;有限元模拟;轴类零件; | 焊接学报 | 2013 |  | 43 | 06 | 13 | 16
[5 empty] | 梁秀兵 | 解放军装甲兵工程学院
[5 empty] | 商俊超 | 解放军装甲兵工程学院
[5 empty] | 徐滨士 | 解放军装甲兵工程学院
1146 |  |  | 基于动态PLS框架的铝合金脉冲MIG焊解耦控制设计及仿真 | 中文 | 吕燕 | 浙江大学 | 针对铝合金脉冲MIG焊中存在的多变量强耦合、难建模等特点,利用动态PLS控制框架在解耦、建模等方面的优势,将多变量的控制转换成为多个单回路的控制,并对各控制回路单独进行PID控制器设计.介绍了动态PLS建模及基于动态PLS建模框架的控制器设计的结构与特点,并将该控制器设计方法引入到铝合金脉冲MIG焊中,并进行仿真试验.仿真验证采用动态PLS框架的控制器设计方法能获得满意的动态和稳态特性,并可应用于其它焊接过程,为基于数据驱动的动态建模控制方法在复杂焊接过程中的应用奠定了基础. | 关键词 | 铝合金脉冲MIG焊;解耦控制;动态偏最小二乘;PID控制器; | 焊接学报 | 2013 |  | 43 | 06 | 17 | 20
[5 empty] | 田新城 | 山东大学
[5 empty] | 梁军 | 浙江大学
1147 |  |  | 高温合金GH4169真空扩散连接工艺 | 中文 | 李卓然 | 哈尔滨工业大学 | 采用真空直接扩散以及加镍中间层对高温合金GH4169进行了连接,阐述了扩散连接工艺参数对接头界面和接头力学性能的影响,以孔隙的多少作为评价指标来说明工艺参数对接头的影响.GH4169的直接扩散连接,升高加热温度、延长保温时间和增大连接压力均会不同程度的使界面的孔隙数目减少、尺寸变小.连接温度1 100℃,保温时间90 min,连接压力40 MPa时,扩散孔隙基本消失,接头平均抗拉强度达到658MPa.采用镍中间层对GH4169进行扩散连接,接头塑性得到改善,接头抗拉强度得到明显提高;连接温度990℃,保温时间75 min,连接压力15 MPa时,接头抗拉强度达到840 MPa. | 关键词 | 镍基合金;真空扩散连接;镍中间层;抗拉强度; | 焊接学报 | 2013 |  | 43 | 06 | 21 | 24
[5 empty] | 冯广杰 | 哈尔滨工业大学
[5 empty] | 徐慨 | 哈尔滨工业大学
[5 empty] | 张相龙 | 哈尔滨工业大学
[5 empty] | 刘兵 | 上海市飞机制造公司
[5 empty] | 于康 | 上海市空间推进研究所
1148 |  |  | 双熔敷极耐磨堆焊焊条焊接稳定性的分析 | 中文 | 赵伟 | 山东大学 | 针对φ4.0 mm的双熔敷极耐磨堆焊焊条电弧焊中焊条参数与焊接工艺参数对焊接稳定性的影响进行了研究.结果表明,双熔敷极耐磨堆焊焊条电弧焊电弧电压主要由焊条的双芯间距决定,并受到熔滴过渡、电弧吹力等因素的影响,双芯间距太小或者太大都不利于焊接稳定,当双芯间距为1.0 mm时,电弧电压为33 V左右,焊接稳定性优良;药皮重量系数为45%～56%时,保护效果较好,冶金反应充分,焊接稳定,熔覆层硬度HHRC>6 200 MPa;焊接电流选择180～200 A为宜,这比传统同规格耐磨堆焊焊条焊接电流大且可调范围窄;焊条与工件间的距离为7 mm时,焊接稳定性较好,焊缝与母材熔合良好. | 关键词 | 双熔敷极耐磨堆焊焊条;电弧电压;焊接稳定性; | 焊接学报 | 2013 |  | 43 | 06 | 25 | 28
[5 empty] | 邹勇 | 山东大学
[5 empty] | 邹增大 | 山东大学
[5 empty] | 王育福 | 山东大学
1149 |  |  | 松香含量对Zn20Sn钎料用松香基助焊剂的影响 | 中文 | 盛阳阳 | 河南科技大学 | 锌基钎料润湿性差已经成为锌基钎料推广应用的瓶颈.通过在传统松香中加入适量有机酸活性剂、溶剂、缓蚀剂及表面活性剂等化合物组成Zn20Sn钎料用新型松香基助焊剂,来改善Zn20Sn钎料在铜基板上的润湿性能.结果表明,松香含量在40%-60%范围内时,助焊剂在物理稳定性、不粘性、腐蚀性等方面均符合国家标准要求;Zn20Sn钎料在铜基板上的铺展面积和铺展率随着松香含量的增加呈先增后减的趋势.当松香含量为55%时,Zn20Sn钎料在铜基板上的铺展性最好,铺展面积和铺展率达到最大,分别为70.3 mm2和87%,焊点饱满光亮,焊缝无明显缺陷,显示其对Zn20Sn钎料具有良好的助焊效果. | 关键词 | 助焊剂;Zn20Sn钎料;铺展面积;铺展率; | 焊接学报 | 2013 |  | 43 | 06 | 29 | 32
[5 empty] | 闫焉服 | 河南科技大学
[5 empty] | 赵快乐 | 河南科技大学
[5 empty] | 赵永猛 | 河南科技大学
1150 |  |  | Ti/Al异种合金电弧熔钎焊接头界面断裂行为分析 | 中文 | 吕世雄 | 哈尔滨工业大学 | 采用TIG电弧的方法实现了钛合金与铝合金熔钎焊连接,分析了不同焊丝形成的熔钎焊接头的界面组织和断裂特征.结果表明,纯铝接头界面为单一的TiAl3相,裂纹主要沿着TiAl3反应层与焊缝之间的界面扩展.拉伸时首先从坡口拐角启裂,当裂纹扩展至接头反面时,断裂扩展形式转变为从焊缝金属撕裂,接头抗拉强度为139MPa.添加Al-Cu-La焊丝的接头界面结构为TiAl3+Ti2Al20La双化合物层,拉伸时沿TiAl3反应层与钛合金界面开裂,以界面内的微裂纹为裂纹源并向反应层内扩展,属于准解理断裂,接头抗拉强度达270 MPa.稀土La元素作用下形成的双化合物层是提高接头强度的关键. | 关键词 | Ti/Al异种合金;电弧熔钎焊;界面反应层;断裂行为; | 焊接学报 | 2013 |  | 43 | 06 | 33 | 36
[5 empty] | 崔庆龙 | 哈尔滨工业大学
[5 empty] | 黄永宪 | 哈尔滨工业大学
[5 empty] | 敬小军 | 成都四威高科技产业园有限公司
1151 |  |  | 搅拌摩擦焊待焊界面消失模型 | 中文 | 王卫兵 | 北京航空工程制造研究所 | 提出了一种搅拌摩擦焊接过程中待焊界面消失并形成焊缝的二维模型,阐述了搅拌摩擦焊接过程中待焊界面在焊接热、焊接作用力及搅拌作用下形成焊缝的过程,并把焊缝划分成晶粒长大区、界面氧化区、待焊界面消失区、塑性金属流动区、S线等区域,同时描述了待焊界面冶金熔合后在搅拌摩擦焊缝内部的分布形态.该模型对晶粒长大区、待焊界面消失区、S线3个特定区域进行了试验验证和说明.结果表明,待焊界面在搅拌针后退侧的前方区域已经达到冶金熔合状态,并在搅拌针的搅拌作用下扭曲并进入焊缝形成S线特征. | 关键词 | 搅拌摩擦焊;待焊界面消失区;晶粒长大区; | 焊接学报 | 2013 |  | 43 | 06 | 37 | 40
[5 empty] | 佟建华 | 北京航空工程制造研究所
[5 empty] | 栾国红 | 北京航空工程制造研究所
[5 empty] | 董春林 | 北京航空工程制造研究所
[5 empty] | 聂绪胜 | 中国航天科工集团红阳机械厂
1152 |  |  | Al-Mg-Mn-Er-Zr合金激光焊接接头的疲劳性能 | 中文 | 杨东霞 | 北京工业大学 | 研究了Al-Mg-Mn-Er-Zr合金薄板及其激光焊接接头的静态拉伸性能和疲劳性能,并获得相应的S-N曲线及条件疲劳极限.通过微观组织分析及疲劳断口观察,探讨了Al-Mg-Mn-Er-Zr合金激光焊接接头的疲劳断裂原因.结果表明,Al-Mg-Mn-Er-Zr合金激光焊接接头存在明显的组织不均匀性,母材为典型的轧制组织,焊缝区的显微组织为细小等轴晶,晶粒尺寸约为40μm,热影响区为再结晶组织;激光焊接接头的抗拉强度低于母材,存在焊接接头软化的现象,接头系数约为0.73;激光焊接接头的条件疲劳极限为母材合金的68.5%;焊接接头的组织不均匀性及焊缝中的第二相夹杂是影响接头疲劳性能的主要原因. | 关键词 | 含铒铝合金;激光焊接;疲劳; | 焊接学报 | 2013 |  | 43 | 06 | 41 | 44
[5 empty] | 李晓延 | 北京工业大学
[5 empty] | 顾长石 | 上海船舶工艺研究所
[5 empty] | 贺定勇 | 北京工业大学
[5 empty] | 阎海亮 | 北京工业大学
1153 |  |  | A7N01P-T5铝合金断裂韧度的厚度效应 | 中文 | 王苹 | 哈尔滨工业大学 | 采用国家标准GB4161—2007对高速列车承载底架焊接结构材料A7N01P-T5铝合金型材的断裂韧度KC进行了测试和分析,测试了3种厚度母材的KC,基于能量理论和线弹性力学提出A7N01P-T5铝合金断裂韧度随试样厚度变化关系KC(B)的解析公式,并进一步采用国家标准GB21143—2007的CTOD试验对其进行验证.结果表明,该公式具有较高的精度和普适性,可用于确定不同板厚材料的KC,将公式应用于不同壁厚条件下的焊接结构的完整性评定,以此节省人力物力,并大幅度缩短焊接结构完整性评定及结构剩余寿命的计算周期.同时为各种金属材料的KC获取提供通用性的方法和参考准则. | 关键词 | A7N01P-T5铝合金;断裂韧度;厚度效应; | 焊接学报 | 2013 |  | 43 | 06 | 45 | 48
[5 empty] | 刘雪松 | 哈尔滨工业大学
[5 empty] | 王强 | 哈尔滨工业大学
[5 empty] | 方洪渊 | 哈尔滨工业大学
1154 |  |  | C_f/SiC复合材料与钛合金(Ti-Zr-Cu-Ni)+W复合-扩散连接 | 中文 | 崔冰 | 北京科技大学 | 采用(Ti-Zr-Cu-Ni)+W复合钎料作为连接层,在连接温度930℃,保温时间5min的工艺参数下真空钎焊Cf/SiC复合材料与钛合金.利用SEM,EDS和XRD分析接头微观组织结构,利用剪切试验测试接头力学性能.结果表明,钎焊时复合钎料中的钛、锆与Cf/SiC复合材料反应,在Cf/SiC复合材料与连接层界面生成Ti3SiC2,Ti5Si3和少量TiC(ZrC)化合物的混合反应层,连接层的铜、镍与钛合金中的钛发生相互扩散,在连接层与钛合金界面形成Ti-Cu化合物过渡层.对钎焊接头进行900℃,保温60 min扩散处理后,连接层组织达到均一化,母材TC4合金侧过渡层增厚.扩散处理后接头强度为99 MPa,较钎焊接头强度65 MPa提高了52%. | 关键词 | 碳纤维增强碳化硅复合材料;钛合金;复合-扩散连接; | 焊接学报 | 2013 |  | 43 | 06 | 49 | 52
[5 empty] | 黄继华 | 北京科技大学
[5 empty] | 蔡创 | 北京科技大学
[5 empty] | 陈树海 | 北京科技大学
1155 |  |  | Q890高强钢焊接淬硬倾向和冷裂纹敏感性 | 中文 | 张元杰 | 昆明理工大学 | 通过焊接热模拟试验、焊接热影响区最高硬度试验以及公式计算,分析了Q890钢的焊接淬硬倾向和冷裂纹敏感性.结果表明,稻垣道夫建立的经验公式比D.Vwer建立的理论经验公式更适用于计算厚板的焊接冷却时间t8/5.Q890钢焊接热影响区的粗晶区具有较强的淬硬倾向,调整焊前预热温度以及焊接热输入,对Q890钢热影响区的淬硬倾向无明显改善,但焊前预热能有效增大冷却时间t100,降低试验钢的焊接冷裂倾向.通过计算机拟合建立了冷却时间t8/5与焊接热影响区过热区硬度的关系式,经过验证该关系式能够对Q890钢最高硬度进行合理的预测. | 关键词 | Q890;高强钢;淬硬倾向;冷裂纹敏感性; | 焊接学报 | 2013 |  | 43 | 06 | 53 | 56
[5 empty] | 彭云 | 昆明理工大学
[5 empty] | 马成勇 | 中国钢铁研究总院焊接研究所
[5 empty] | 彭杏娜 | 中国钢铁研究总院焊接研究所
[5 empty] | 田志凌 | 中国钢铁研究总院焊接研究所
[5 empty] | 陆建生 | 昆明理工大学
1156 |  |  | 稀土元素Nd对Sn-Zn-Ga无铅钎料组织及性能的影响 | 中文 | 罗冬雪 | 南京航空航天大学 | 研究了添加合金元素Ga及稀土元素Nd对Sn-Zn钎料润湿性能、显微组织和焊点力学性能的影响.结果表明,在钎料中适当添加Nd元素,可以提高钎料的润湿性能,当Nd元素的质量分数为0.1%时,钎料的润湿力最大,润湿时间最短,润湿性能达到最佳.同时适当升高温度时润湿性能得到改善.随着Nd元素的加入,钎料中大块的黑色针状富锌相逐渐变少,钎料基体组织得到细化,在Nd元素的添加量达到0.1%时,钎料的组织最为均匀、细小.同时Nd元素的加入可以改善焊点的力学性能,在Nd元素含量为0.1%时抗剪强度增至最大.因此Nd元素在Sn-9Zn-0.5Ga钎料中的最佳添加量为0.1%左右. | 关键词 | 锡锌钎料;润湿性;显微组织;力学性能; | 焊接学报 | 2013 |  | 43 | 06 | 57 | 60
[5 empty] | 薛鹏 | 南京航空航天大学
[5 empty] | 薛松柏 | 南京航空航天大学
[5 empty] | 胡玉华 | 中国电子科技集团第五十五研究所
1157 |  |  | 反应等离子熔覆Fe-Cr-Ti-C涂层的组织与性能 | 中文 | 刘均波 | 潍坊学院 | 采用等离子表面熔覆技术,以高能等离子束为热源在Q235基体钢板上熔覆无钛以及含钛(其它粉末成分基本不变)的铁基合金涂层.利用光学显微镜(OM)、扫描电镜(SEM)、X射线衍射仪(XRD)、电子探针(EPMA)、显微硬度计对涂层的组织、相组成和显微硬度等进行分析.结果表明,与无钛铁基粉末涂层相比,含钛铁基合金熔覆层晶粒组织明显细化,且含有较多带状晶,但随着合金粉末中钛含量的增多,熔覆层共晶组织中硬质相(Cr,Fe)7C3逐渐增多,抑制了硬质相的析出,熔覆涂层的平均和最高显微硬度值也相应降低. | 关键词 | 等离子熔覆;碳化钛;晶区分布; | 焊接学报 | 2013 |  | 43 | 06 | 61 | 64
[5 empty] | 王朋 | 山东科技大学
[5 empty] | 李惠琪 | 山东科技大学
[5 empty] | 李敏 | 山东科技大学
[5 empty] | 谭高旭 | 山东科技大学
[5 empty] | 刘彦彦 | 山东科技大学
1158 |  |  | 含纳米铝颗粒SnAgCu钎料组织与性能 | 中文 | 张亮 | 江苏师范大学 | 选择在SnAgCu钎料中添加纳米铝颗粒,改善无铅钎料的性能.结果表明,微量纳米铝颗粒可以增加SnAgCu钎料的润湿铺展面积,显著提高SnAgCu焊点的拉伸力和剪切力,添加过量时钎料的润湿性能会有一定程度的下降,经过优化分析发现纳米铝颗粒的最佳添加量应该控制在0.1%附近.对SnAgCu-xAl钎料的组织分析,发现纳米颗粒的添加,钎料组织得到明显的细化,树枝晶间距明显减小.对SnAgCu-xAl焊点进行蠕变拉伸测试,发现纳米铝颗粒可以显著提高SnAgCu焊点的蠕变断裂寿命,主要归因于纳米颗粒对位错的钉扎作用. | 关键词 | 纳米颗粒;无铅钎料;力学性能;蠕变断裂寿命; | 焊接学报 | 2013 |  | 43 | 06 | 65 | 68
[5 empty] | 韩继光 | 江苏师范大学
[5 empty] | 郭永环 | 江苏师范大学
[5 empty] | 何成文 | 江苏师范大学
[5 empty] | 张剑 | 江苏师范大学
1159 |  |  | 异质钛合金线性摩擦焊接头形成过程及组织特征 | 中文 | 张传臣 | 北京航空工程制造研究所 | 对TC4和TC17异质钛合金线性摩擦焊接头形成及接头组织特征进行分析,并测量了动态平衡阶段的界面温度.结果表明,在摩擦初期界面容易产生大的磨损颗粒,摩擦过渡阶段两侧基体材料产生大的塑性变形,大的磨损颗粒被细化,摩擦界面开始产生高温粘塑性金属;动态平衡摩擦阶段高温粘塑性金属被均匀的挤出界面形成飞边,焊后界面两侧组织被细化.测温结果显示,摩擦过程中界面温度超过1 200℃,高于两基体材料的相变温度,TC17侧焊缝中形成再结晶β晶粒,TC4侧形成典型的魏氏组织,焊缝两侧的热力影响区产生明显的变形,组织均被拉长. | 关键词 | 线性摩擦焊;钛合金;组织;界面温度; | 焊接学报 | 2013 |  | 43 | 06 | 69 | 72
[5 empty] | 张田仓 | 北京航空工程制造研究所
[5 empty] | 季亚娟 | 北京航空工程制造研究所
[5 empty] | 黄继华 | 北京科技大学
1160 |  |  | 铝合金回填式搅拌摩擦点焊组织及力学性能分析 | 中文 | 申志康 | 天津大学 | 采用回填式搅拌摩擦点焊技术对7075-T6铝合金进行了点焊试验.对接头进行了显微组织、显微硬度、剪切和十字形拉伸测试.结果表明,接头显微组织可分为焊核区、热力影响区、热影响区及母材;在焊缝中发现了钩状缺陷、孔洞、未焊合、未完全回填及粘连韧带等缺陷;焊缝区显微硬度呈W形分布,焊点中心呈V形分布;在旋转频率为1 400 r/min,焊接时间为4 s时,接头的抗剪强度达到最大值125.6 MPa,为母材强度的39.6%;接头的十字形拉伸载荷随工艺参数的变化规律比较复杂,最大十字形拉伸强度可达43.9 MPa. | 关键词 | 铝合金;回填式搅拌摩擦点焊;显微组织;力学性能; | 焊接学报 | 2013 |  | 43 | 06 | 73 | 76
[5 empty] | 杨新岐 | 天津大学
[5 empty] | 张照华 | 天津大学
[5 empty] | 尹玉环 | 上海航天设备制造总厂
1161 |  |  | 涂覆预处理对SiC增强铁基堆焊层组织的影响 | 中文 | 高振 | 合肥工业大学 | 采用PIRAC技术处理后SiC表面的涂覆层由Cr3Si,Cr7C3,Cr23C6等组成.通过等离子堆焊-后送粉技术制备SiC增强铁基合金复合涂层.结果表明,未预涂覆SiC颗粒在涂层表层完全分解,由于分解产物碳、硅扩散不均匀,影响了各区域的成分.上部出现大量初生多边形状碳化物,中部为树枝晶,底部为不规则胞状晶.预涂覆SiC颗粒分布在涂层表面上,没有发生明显溶解,原始形态保持完好.SiC颗粒与基体之间包括界面反应区和过渡区,界面反应区由(Fe,Cr)7C3,(Fe,Cr)23C6碳化物和α-(Fe,Cr)固溶体组成;过渡区为固溶较多Cr元素的α-(Fe,Cr)固溶体,耐蚀性较好,形貌难以显示. | 关键词 | SiC颗粒;预涂覆;显微组织;界面反应; | 焊接学报 | 2013 |  | 43 | 06 | 77 | 80
[5 empty] | 杜晓东 | 合肥工业大学
[5 empty] | 王金甲 | 合肥工业大学
[5 empty] | 宋自力 | 合肥工业大学
1162 |  |  | 电阻点焊冷轧DP600双相钢焊接接头性能的正交试验分析 | 中文 | 陶博浩 | 北京工业大学 | 运用正交试验设计法,以接头拉剪载荷为评价指标,对工业试制冷轧DP600双相钢进行点焊工艺优化,采用极差法和方差法对结果进行分析,获得了点焊工艺窗口及最优焊接工艺,并对最优焊接工艺下的点焊接头性能及显微组织进行测试和分析.结果表明,冷轧DP600双相钢的焊接工艺窗口为焊接电流9 00012 000 A,焊接时间200-500 ms.焊接电流对点焊接头拉剪载荷的影响最显著,随着焊接电流增加,接头拉剪载荷逐渐增大.当焊接电流为12 000 A,焊接时间为200 ms,电极力为2 500 N时,获得的最大拉剪载荷为14 kN,最大冲击吸收功为45.26 kJ,点焊熔核组织主要由板条马氏体组成. | 关键词 | 电阻点焊;冷轧DP600双相钢;正交试验设计;极差分析;方差分析; | 焊接学报 | 2013 |  | 43 | 06 | 81 | 84
[5 empty] | 李红 | 北京工业大学
[5 empty] | 宋永伦 | 北京工业大学
[5 empty] | 李强 | 北京工业大学
1163 |  |  | 盲孔法测量非均匀残余应力时的释放系数 | 中文 | 李昊 | 合肥工业大学 | 盲孔法测量沿深度非均匀的残余应力时,积分法是最常用的计算方法,其释放系数矩阵[a],[b]对计算精度有很大影响.由于在标定释放系数矩阵时假定各层上的残余应力均匀分布,当应力梯度变化较大时会引起较大的计算误差.文中首先建立了标定释放系数矩阵的三维有限元模型,并通过模拟均匀残余应力场验证了其有效性.在此基础上分析了积分法标定的释放系数矩阵用于计算沿深度非均匀残余应力时的误差,并提出了二次标定的修正方法.结果表明,采用二次标定的释放系数矩阵计算得到的残余应力值更接近于真实应力. | 关键词 | 盲孔法;非均匀残余应力;积分法;释放系数;二次标定; | 焊接学报 | 2013 |  | 43 | 06 | 85 | 88
[5 empty] | 李华 | 合肥工业大学
1164 |  |  | 挤压法矫正薄壁焊接圆筒圆度的有限元模拟 | 中文 | 李军 | 浙江银轮机械股份有限公司 | 提出通过挤压焊缝区金属来矫正薄壁焊接圆筒圆度的方法.借助有限元软件对该方法的矫圆效果进行了模拟,并对其矫正薄壁焊接圆筒圆度的机理进行了分析.模拟结果显示,具有纵缝的薄壁焊接圆筒径向呈"桃形",尤其两个端部最为显著,经矫圆后,焊接圆筒的不圆度显著改善.利用自制的装置对挤压法矫圆的效果进行了验证.结果表明,对于外径为280 mm、长度为300 mm的2 mm壁厚不锈钢焊接圆筒,通过挤压焊缝区金属能够将其端部圆度控制在0.5 mm左右. | 关键词 | 焊接;薄壁;圆筒;挤压;模拟; | 焊接学报 | 2013 |  | 43 | 06 | 89 | 92
[5 empty] | 张文锋 | 浙江银轮机械股份有限公司
[5 empty] | 方洪渊 | 哈尔滨工业大学
1165 |  |  | 裂纹位置对强度失配焊接接头极限载荷的影响 | 中文 | 段小雪 | 北京航空航天大学 | 采用有限元方法对平面应变条件下含裂纹的强度失配焊接接头极限载荷进行了计算,研究了裂纹位于焊缝不同位置时对接头极限载荷的影响.结果表明,裂纹尺寸和焊缝宽度增大时,接头极限载荷接近均质焊缝的极限载荷,此时失配系数的影响很大;裂纹尺寸和焊缝宽度减小,不同失配系数接头的极限载荷逐渐趋于一致.当焊缝强度失配程度一定时,裂纹偏置量在裂纹尺寸较大且焊缝较宽时对接头极限载荷的影响较大,裂纹偏置量增大可使低匹配接头极限载荷提高,对高匹配接头则相反,随着裂纹尺寸和焊缝宽度的减小,裂纹偏置量对接头极限载荷的影响程度减弱. | 关键词 | 强度失配;裂纹偏置;极限分析;极限载荷;有限元法; | 焊接学报 | 2013 |  | 43 | 06 | 93 | 96
[5 empty] | 张彦华 | 北京航空航天大学
[5 empty] | 熊林玉 | 首都航天机械公司
[5 empty] | 田志杰 | 首都航天机械公司
[5 empty] | 苏志强 | 首都航天机械公司
1166 |  |  | 锰对脉冲燃烧型焊条立焊接头组织性能的影响 | 中文 | 吴永胜 | 解放军军械工程学院 | 用脉冲燃烧型焊条对Q235钢进行了手工自蔓延立焊焊接,研究了焊条锰含量对立焊接头组织性能的影响.结果表明,脉冲燃烧型焊条中未添加锰时,起焊位置没有形成有效熔池且焊缝中有大量气孔;锰含量低于5.9%(质量分数)时锰含量越高焊缝成形越好,焊缝中气孔迅速减少,焊缝以富铁相为主且富铁相占比随锰含量增加而增加,接头力学性能升高.锰含量为5.9%(质量分数)时接头力学性能最高,抗拉强度可达421 MPa,显微硬度可达1 578.8 MPa.锰含量超过5.9%(质量分数)时,锰含量增加使得熔池向下流动严重形成焊瘤,甚至烧穿母材,焊缝以富铜相为主且有大量裂纹出现,力学性能迅速降低. | 关键词 | 脉冲燃烧型焊条;立焊;组织性能; | 焊接学报 | 2013 |  | 43 | 06 | 97 | 100
[5 empty] | 王建江 | 解放军军械工程学院
[5 empty] | 辛文彤 | 解放军军械工程学院
[5 empty] | 曲立峰 | 重庆军事代表局
1167 |  |  | 40CrMnMo厚壁管的窄间隙脉冲MAG焊接 | 中文 | 巴鲁军 | 胜利石油管理局渤海钻井总公司 | 结合石油钻铤小直径厚壁管结构和40CrMnMo材质的特性,优选了窄间隙脉冲熔化极气体保护焊方法,针对窄间隙焊存在气体保护差与侧壁熔合缺陷的难点,进行了大量的焊接工艺试验,探讨了窄坡口中电弧的气体保护、电弧形态、电弧稳定性、焊缝成形质量,优化了窄间隙连续多层焊接工艺参数.设计了专用窄间隙焊枪,其结构简单紧凑可达性好、气体保护效果好,具有易引弧、电弧燃烧稳定、避免侧壁打弧的特性.通过对接头的力学性能试验及金相组织分析结果表明,焊接接头的力学性能完全满足石油钻铤使用的要求. | 关键词 | 石油钻铤;窄间隙脉冲熔化极气体保护焊;焊缝成形;接头性能; | 焊接学报 | 2013 |  | 43 | 06 | 101 | 104
[5 empty] | 马彩霞 | 西北工业大学
[5 empty] | 张铁军 | 胜利石油管理局渤海钻井总公司
[5 empty] | 王军 | 胜利石油管理局渤海钻井总公司
[5 empty] | 汪清林 | 胜利石油管理局渤海钻井总公司
1168 |  |  | 镀锌三层板电阻点焊的数值模拟 | 中文 | 陆昌进 | 上海交通大学 | 根据三层板电阻点焊的特点以及锌层的性质,选用1/4模型建立三层板数值模拟的模型.在经验参数的基础上优化工艺参数,以寻求最佳的熔核.在优化后最佳工艺参数下,分析各个不同材料内最高温度的变化趋势,熔核的形成与长大过程.加入无镀锌层进行比较,重点突出镀锌层对整个过程的影响.结果表明,镀锌层对整个形核过程有着很大的影响,改变了熔核的产生位置及长大趋势.含镀锌层的三层板熔核是先在无镀锌层的两块板接合面处形成,沿径向和轴向长大,最后形成包含三块板的熔核.结果表明,模拟计算结果与实际焊接结果比较吻合. | 关键词 | 点焊;三层板;数值模拟;镀锌层;熔核; | 焊接学报 | 2013 |  | 43 | 06 | 105 | 108
[5 empty] | 唐虹 | 上海交通大学
[5 empty] | 姚其伟 | 上海通用东岳汽车有限公司
[5 empty] | 于淼 | 上海通用东岳汽车有限公司
[5 empty] | 沈青 | 上海通用东岳汽车有限公司
[5 empty] | 雷鸣 | 宝山钢铁股份有限公司
1169 |  |  | 采用三维光学测量技术对薄板焊接失稳变形的分析 | 中文 | 孙向伟 | 西安交通大学 | 采用一种新的测试方法——三维光学面扫描测量系统对低碳钢板平板堆焊过程中的失稳变形进行了研究,通过对低碳钢薄板焊前和焊后状态进行测量,得到薄板焊前和焊后的全场面外变形形貌;并结合基于固有应变法的有限元数值模拟,分析可知焊接引起的这种凹-凸变形属于失稳变形.进而采用小孔法进行残余应力测量.结果表明,远离焊缝区存在较大的残余压应力,纵向残余压应力是导致失稳变形的主要作用力.采用三维光学全场测试技术结合有限元数值模拟分析的方法,对薄板失稳变形的机理及影响因素的探究更加深入、准确. | 关键词 | 三维光学面扫描系统;薄板;钨极氩弧焊;失稳变形;固有应变法; | 焊接学报 | 2013 |  | 43 | 06 | 109 | 112
[5 empty] | 殷咸青 | 西安交通大学
[5 empty] | 王江超 | 大阪大学
[5 empty] | 张建勋 | 西安交通大学
1170 |  |  | 焊接熔池快速凝固过程的微观组织演化数值模拟 | 中文 | 张敏 | 西安理工大学 | 基于晶粒形成原理和枝晶生长动力学特点,建立了焊接熔池凝固过程中的形核、枝晶生长、溶质再分配及扩散的二维数学物理模型,对焊接熔池快速凝固过程中柱状晶向等轴晶的转变以及不同的冷却速度对这一转变过程的影响进行了模拟.结果表明,焊接熔池在快速冷却凝固过程中,溶质再分配与扩散明显;柱状晶向等轴晶转变时,熔池中心等轴晶凝固排出的溶质使柱状晶尖端浓度急剧升高,抑制了柱状晶的生长;冷却速度越大,柱状晶越容易向等轴晶转变,且转变所需时间越短. | 关键词 | 焊接熔池;元胞自动机;转变;快冷速率; | 焊接学报 | 2013 |  | 43 | 07 | 1 | 4
[5 empty] | 汪强 | 西安理工大学
[5 empty] | 李继红 | 西安理工大学
[5 empty] | 李琳 | 西安理工大学
1171 |  |  | 磁控电弧焊缝跟踪传感信号的实时小波降噪方法 | 中文 | 洪波 | 湘潭大学 | 通过对磁控电弧传感信号的频谱分析,发现表征焊缝位置信息的特征信号与干扰信号处在不同的频段;针对焊缝跟踪系统的实时性要求,提出了一种基于滑动固定数据窗的电弧传感信号实时小波降噪方法.该方法动态地截取电弧传感信号的实时数据,并通过选用正交紧支撑小波与舍弃电弧传感信号的第一、二层细节信号的小波分解方法,大大降低了传感信号降噪算法的计算量,保证了算法的实时性;最后采用DSP技术,对实际的焊接电流信号按该方法进行了大量的在线实时降噪试验.结果表明,采用该方法对磁控电弧传感信号进行降噪处理,能够满足系统的去噪要求及实时性要求. | 关键词 | 磁控电弧传感器;信号处理;小波降噪;实时; | 焊接学报 | 2013 |  | 43 | 07 | 5 | 8
[5 empty] | 杨学道 | 湘潭大学
[5 empty] | 何荣拓 | 湘潭大学
[5 empty] | 向小明 | 湘潭大学
1172 |  |  | Al-Ni-CuO中间层自蔓延连接C_f/Al与TiAl接头的微观形貌及其形成机制 | 中文 | 李卓然 | 哈尔滨工业大学 | 采用14Al-2Ni-3CuO中间层真空加热实现了Cf/Al复合材料与TiAl合金的自蔓延连接,获得了良好的接头.分析了Al-Ni-CuO粉末中间层的DTA曲线,研究了其放热机制,阐述了接头界面的形成过程.结果表明,加热温度升高到500℃,铝与CuO即发生氧化还原反应,放出大量的热;加热温度升高到600℃左右,中间层局部的实际温度已经超过了铝的熔点,铝开始熔化,液态铝将固态镍包围,铝与镍发生反应,生成NiAl3.在最终接头的TiAl侧,中间层与TiAl生成TiAl3;在Cf/Al侧,中间层与Cf/Al生成NiAl3;中间层中的镍向Cf/Al复合材料中扩散,与铝基体发生反应生成NiAl3. | 关键词 | 复合材料;自蔓延连接;微观形貌;形成机制; | 焊接学报 | 2013 |  | 43 | 07 | 9 | 12
[5 empty] | 冯广杰 | 哈尔滨工业大学
[5 empty] | 徐慨 | 哈尔滨工业大学
[5 empty] | 张相龙 | 哈尔滨工业大学
1173 |  |  | 颗粒增强复合钎料钎焊TiAl合金接头界面结构及性能 | 中文 | 宋晓国 | 哈尔滨工业大学 | 采用纳米Si3N4颗粒增强的AgCuTi复合钎料(AgCuTiC)实现了TiAl合金的钎焊连接.利用SEM,EDS及XRD等分析方法确定了TiAl/AgCuTiC/TiAl接头的典型界面结构为TiAl/AlCu2Ti/Ag(s,s)+TiN+Al4Cu9+Ti5Si3.结果表明,钎焊过程中从TiAl母材溶入液相钎料的活性钛与复合钎料中纳米Si3N4颗粒发生反应,在钎缝中形成了细小的颗粒状TiN,Ti5Si3及Al4Cu9化合物增强的银基复合材料组织.银基复合材料的形成不仅提高了钎缝自身的强度,而且通过降低钎缝的线膨胀系数缓解了接头残余应力,并最终改善了钎焊接头的性能.当采用增强相含量为3%的AgCuTiC钎料在880℃保温5 min条件下钎焊时,接头室温平均抗剪强度最高为278 MPa,比采用AgCuTi钎料提高40%. | 关键词 | TiAl合金;钎焊;复合钎料;界面组织; | 焊接学报 | 2013 |  | 43 | 07 | 13 | 16
[5 empty] | 曹健 | 哈尔滨工业大学
[5 empty] | 陈海燕 | 哈尔滨工业大学
[5 empty] | 司国栋 | 哈尔滨工业大学
[5 empty] | 冯吉才 | 哈尔滨工业大学
1174 |  |  | 硅对自保护明弧堆焊合金Fe-Cr-C-B显微组织及性能的影响 | 中文 | 龚建勋 | 湘潭大学 | 采用药芯焊丝自保护明弧焊方法在Q235A基体上制备了Fe-Cr-C-B-Si耐磨合金.借助光学显微镜、扫描电镜、X-射线衍射仪和硬度测试等手段研究了以Fe-Si形式加入的硅含量对其组织和性能的影响.结果表明,硅含量显著影响其碳化物形貌、分布及尺寸,具体表现为硅含量提高,随之出现了硬度高达9.75～13.54 GPa的白色团状相,尺寸增大并呈聚集分布;背散射电子扫描图、电子能谱分析和显微硬度测试显示该团状相为双相复合碳化物,其内部为M23C6相,外表则是较低Cr,C元素含量的碳化物.此外湿砂磨粒磨损试验结果表明,适量硅显著改善了明弧堆焊合金的耐磨性,所含M23C6相尺寸和显微硬度明显影响其磨损失重. | 关键词 | 明弧;堆焊;自保护;显微组织;耐磨性; | 焊接学报 | 2013 |  | 43 | 07 | 17 | 20
[5 empty] | 丁芬 | 湘潭大学
[5 empty] | 唐天顺 | 湘潭大学
[5 empty] | 肖逸锋 | 湘潭大学
1175 |  |  | 激光多层沉积Ti-6Al-3Mo合金的微观组织与性能 | 中文 | 张凤英 | 长安大学 | 以纯Ti,Al,Mo元素粉末为原料,采用激光多层沉积技术制备Ti-6Al-3Mo合金,研究了激光多层沉积Ti-6Al-3Mo合金的微观组织特征及硬度分布.首先针对合金沉积层的凝固组织展开研究,分析激光多层沉积Ti-6Al-3Mo合金的凝固组织的形态特征及形成规律,并结合多元合金凝固柱状晶/等轴晶转变模型分析其形成机理.结果表明,激光多层沉积Ti-6Al-3Mo合金的凝固组织由外延生长的粗大柱状晶组成,仅在沉积试样的最顶部,形成一层薄薄的细小等轴晶;其次研究了β晶内α相的形成和分布.结果表明,原始β晶内的微观组织主要由大量的α束域,初生魏氏α板条以及板条间β相组成.在组织研究的基础上,对沉积层不同区域的硬度分布进行测试,为激光多层沉积Ti-6Al-3Mo合金的进一步深入研究及应用奠定科学基础. | 关键词 | 激光多层沉积;钛合金;组织; | 焊接学报 | 2013 |  | 43 | 07 | 21 | 24
[5 empty] | 梁广省 | 解放军第二炮兵部队
[5 empty] | 张健 | 解放军第二炮兵部队
[5 empty] | 陈宏 | 长安大学
1176 |  |  | Mg-7Li合金微弧氧化过程放电规律及涂层耐蚀性分析 | 中文 | 李俊刚 | 哈尔滨工业大学 | 文中采用高速摄影机、原子力显微镜和电化学工作站研究了Mg-7Li合金表面微弧氧化过程的放电规律以及涂层的耐蚀性.结果表明,在硅酸钠溶液中,微弧氧化电源一个脉冲周期内同一位置的放电击穿持续到脉冲结束;不同脉冲周期内,放电击穿反复在同一位置进行,其断续时间达到160 ms以上.表面制备微弧氧化涂层合金的电极电位比基体提高了78.1 mV,腐蚀电流密度降低2个数量级,显著提高了镁锂合金的耐蚀性. | 关键词 | 镁锂合金;微弧氧化;放电;耐蚀性; | 焊接学报 | 2013 |  | 43 | 07 | 25 | 28
[5 empty] | 吕迎 | 佳木斯大学
[5 empty] | 李慕勤 | 佳木斯大学
[5 empty] | 王宏伟 | 哈尔滨工业大学
[5 empty] | 朱兆军 | 哈尔滨工业大学
[5 empty] | 魏尊杰 | 哈尔滨工业大学
[5 empty] | 孟祥才 | 佳木斯大学
1177 |  |  | 基于粗集的焊接质量级别智能决策 | 中文 | 陶亮 | 山东建筑大学 | 提出了一种焊接质量级别的粗集决策新算法.分析了焊接缺陷智能识别算法的粗糙特征;将分级依据作为条件属性,质量级别作为决策属性,建立了焊接质量智能分级的粗集模型;从焊接缺陷库中选取了多组有代表性的复合焊接缺陷样本,构建知识库,形成决策表;对决策表中的信息进行了计算和约简,得到了最小决策规则.结果表明,相比普通分级算法74%的分级正确率,提出的新算法正确率高达94%,并对智能识别过程中的迁移错误具有很强的鲁棒性,应用前景广阔. | 关键词 | 粗集;焊接质量分级;焊接缺陷识别;智能决策; | 焊接学报 | 2013 |  | 43 | 07 | 29 | 32
[5 empty] | 孙同景 | 山东大学
[5 empty] | 段彬 | 山东大学
[5 empty] | 张光先 | 山东大学
1178 |  |  | TC4钛合金扫描电子束焊接温度场数值模拟 | 中文 | 陈彬斌 | 华中科技大学 | 建立了TC4钛合金扫描电子束焊接三维温度场的数学模型.采用电子束光斑半径较大的焊接工艺,开展了椭圆扫描/无扫描电子束焊接的试验和数值模拟研究.模拟结果与试验结果吻合良好.结果表明,电子束扫描可使高温熔池的深度减小、宽度增加、提前进入稳态,并且显著降低熔池最高温度和冷却速度.对加速电压为60 kV、电子束流为10 mA、焊接速度为0.9 m/min的电子束焊接工艺,频率为500 Hz的电子束椭圆扫描可使熔池最高温度降低近1 900 K、冷却速度每秒降低近100 K. | 关键词 | 钛合金;电子束扫描;温度场;数值模拟;熔池; | 焊接学报 | 2013 |  | 43 | 07 | 33 | 37
[5 empty] | 庞盛永 | 华中科技大学
[5 empty] | 周建新 | 华中科技大学
[5 empty] | 锁红波 | 北京航空工程制造研究所
[5 empty] | 陈哲源 | 北京航空工程制造研究所
[5 empty] | 巩水利 | 北京航空工程制造研究所
1179 |  |  | 不同尺度碳化物粉末冷喷沉积WC-17%Co涂层的组织及性能 | 中文 | 陈枭 | 九江学院 | 采用团聚烧结和机械混合工艺制备的4种纳米与微米碳化物比例的WC-17%Co粉末,运用冷喷涂进行涂层定点沉积试验,通过扫描电镜和X-射线衍射分别分析了涂层的组织结构和相结构,并测定了涂层的显微硬度和磨粒磨损失重量.结果表明,4种碳化物尺度粉末沉积涂层具有致密的组织结构,喷涂态涂层保持与原始粉末相同的相结构,涂层显微硬度随碳化物尺度在12 897～15 925 MPa范围变化,粉末中纳米碳化物与微米碳化物颗粒重量比为50∶50时,沉积涂层具有较好的磨粒磨损性能.涂层磨损表面分析表明,涂层的磨损行为表现为涂层的磨粒磨损失重量在2.67～5.53 mg范围变化. | 关键词 | 碳化物尺度;冷喷;涂层;磨粒磨损; | 焊接学报 | 2013 |  | 43 | 07 | 38 | 42
[5 empty] | 王洪涛 | 九江学院
[5 empty] | 纪岗昌 | 九江学院
[5 empty] | 白小波 | 九江学院
[5 empty] | 董增祥 | 九江学院
[5 empty] | 杨凤根 | 赣州章源钨业新材料有限公司
1180 |  |  | 基于短路时间频数分布图定量分析的CO2弧焊稳定性评价方法 | 中文 | 高理文 | 广州中医药大学 | 研究了基于短路时间频数分布图定量分析的稳定性评价方法.以正态概率密度函数对频数分布图进行拟合,求解出正态概率密度函数的峰值高度并多次计算,得出更为可靠的峰值高度均值,以此作为量化频数分布集中程度的指标.为了验证该方法的有效性,进行了CO2电弧焊实测评定试验.采集具有代表性的焊接过程的电压电流信号.先以人工方式评价其稳定性的好坏,然后使用文中方法逐一计算每个焊接过程的稳定性量化指标.经对照该方法与人工定性方法结果一致,可有效实现CO2弧焊过程稳定性的客观化评价. | 关键词 | CO2弧焊;短路时间;频数分布;定量;稳定性; | 焊接学报 | 2013 |  | 43 | 07 | 43 | 46
[5 empty] | 薛家祥 | 华南理工大学
[5 empty] | 陈辉 | 华南理工大学
[5 empty] | 林志慧 | 华南理工大学
[5 empty] | 梁泳全 | 华南理工大学
1181 |  |  | 基于编码结构光的角焊缝视觉检测 | 中文 | 孙大为 | 上海交通大学 | 针对目前角焊缝外形检测方法中存在的缺点,提出了一种基于编码结构光的角焊缝外形尺寸检测方法,采用安装在机器人手臂末端的投影结构光视觉传感机构对焊缝进行测量.投影仪在测量位置向焊缝投射一幅伪随机编码彩色条纹图像与一幅用于彩色补偿的空白图像,通过彩色补偿消除焊缝表面彩色纹理信息对结构光解码的干扰,将补偿后的变形条纹图像恢复出焊缝表面三维数据,并通过几何关系计算出角焊缝的焊缝宽度、焊脚长度等尺寸参数.结果表明,基于编码结构光的角焊缝视觉检测方法能够实现角焊缝外形尺寸的非接触式高速测量,并且测量稳定性好,测量可靠度高,在焊缝视觉检测领域将会成为一种十分有效的方法. | 关键词 | 编码结构光;角焊缝;外形测量;彩色补偿; | 焊接学报 | 2013 |  | 43 | 07 | 47 | 50
[5 empty] | 蔡艳 | 上海交通大学
[5 empty] | 佟彤 | 上海交通大学
[5 empty] | 吴毅雄 | 上海交通大学
1182 |  |  | 绝缘片约束TIG电弧在窄间隙中的加热特性 | 中文 | 李渊博 | 兰州理工大学 | 采用坡口侧壁放置绝缘片的方式约束电弧,在4 mm宽的I型坡口内进行窄间隙TIG焊接试验,通过分析坡口截面各区域熔化面积及其所占比例的变化,研究绝缘片约束TIG电弧的加热特性.结果表明,窄间隙中依靠绝缘片对弧根的固壁约束作用能够将电弧加热区域限制在坡口底部,增强电弧对坡口底部和底角的加热效果,防止电弧集中于侧壁燃烧;弧长、绝缘片对弧根的约束程度和焊接电流三者匹配时,可使坡口底角获得可靠熔合;弧长过长会导致电弧直接向侧壁攀升,且无法依靠绝缘片将电弧控制在坡口底部;绝缘片对弧根约束过多以及采用较大的焊接电流,均会导致电弧将绝缘片熔化,造成电弧燃烧不稳定. | 关键词 | 绝缘片约束TIG电弧;窄间隙焊接;加热特性; | 焊接学报 | 2013 |  | 43 | 07 | 51 | 54
[5 empty] | 朱亮 | 兰州理工大学
1183 |  |  | C_f/SiC复合材料与钛合金(Ti-Zr-Cu-Ni)+W复合钎焊分析 | 中文 | 崔冰 | 北京科技大学 | 在适当的工艺参数下,用(Ti-Zr-Cu-Ni)+W复合钎料真空钎焊Cf/SiC复合材料与钛合金,采用SEM,EDS和XRD分析接头组织结构,利用剪切试验检测接头的力学性能.结果表明,钎焊时复合钎料中的钛、锆与Cf/SiC复合材料反应,在Cf/SiC复合材料与连接层界面生成Ti3SiC2,Ti5Si3和少量TiC(ZrC)化合物的混合反应层,在连接层与钛合金界面形成Ti-Cu化合物扩散层.增强相钨粉能有效缓解接头的残余热应力,提高接头力学性能,在连接温度930℃,保温时间20 min的工艺条件下,增强相钨粉含量为15%(体积分数)时,接头抗剪强度最高为166 MPa. | 关键词 | 碳纤维增强碳化硅复合材料;钛合金;钎焊; | 焊接学报 | 2013 |  | 43 | 07 | 55 | 58
[5 empty] | 黄继华 | 北京科技大学
[5 empty] | 蔡创 | 北京科技大学
[5 empty] | 陈树海 | 北京科技大学
1184 |  |  | Sn-Zn合金在Si3N4/2024Al复合材料表面渗锡行为 | 中文 | 沈彦旭 | 哈尔滨工业大学 | 采用Sn-Zn合金对Si3N4体积分数为45%的Si3N4/2024Al复合材料进行不同温度下真空润湿试验.结果表明,试验后的母材表面形成厚度较大的锡扩散层,并且随着温度的逐步升高,扩散层厚度随之增加,在温度为530℃时,锡扩散层厚度高达1 300μm,然而当温度低于330℃时,母材表面无法形成锡的扩散.文中通过5个对比试验并结合杨氏方程和空洞理论详尽分析了这种渗锡行为的原理.验证得出真空中锌的挥发和母材中第二相增强颗粒的存在是完成渗锡行为的必要条件. | 关键词 | 复合材料;润湿;扩散;杨氏方程;空洞; | 焊接学报 | 2013 |  | 43 | 07 | 59 | 62
[5 empty] | 林铁松 | 哈尔滨工业大学
[5 empty] | 何鹏 | 哈尔滨工业大学
[5 empty] | 祝明 | 哈尔滨工业大学
[5 empty] | 张智慧 | 解放军装甲兵工程学院
陆凤娇
1185 |  |  | 单电源双丝脉冲MIG焊交替燃弧的电弧行为 | 中文 | 狄勇 | 天津大学 | 搭建了单电源并联并列式双丝脉冲MIG焊接工艺试验系统,在试验过程中采集了双路焊接电流及电压信号,并对焊接过程中的电弧行为与熔滴过渡过程进行了同步拍摄.应用上述试验系统,在实现稳定焊接过程的基础上,分别研究了焊丝间距,电弧电压两个因素对单电源并联并列式双丝脉冲MIG焊交替燃弧过程的影响.结果表明,随着焊丝间距增加,电弧电压增大,交替燃弧频率减小,交替现象显著.焊接过程中产生的带电粒子的行为方式是交替燃弧现象的重要影响因素. | 关键词 | 双丝脉冲MIG焊;电信号;交替燃弧;高速摄像; | 焊接学报 | 2013 |  | 43 | 07 | 63 | 67
[5 empty] | 李桓 | 天津大学
[5 empty] | 杨立军 | 天津大学
[5 empty] | 顾小燕 | 天津大学
[5 empty] | 高莹 | 天津职业技术师范大学
1186 |  |  | T91/HR3C异种耐热钢焊接接头蠕变失效有限元模拟 | 中文 | 张建强 | 武汉大学 | 采用有限元方法建立马氏体T91/新型奥氏体HR3C异种耐热钢焊接接头蠕变数值模型,模拟600℃/42.26 MPa内压作用下的蠕变最大主应力、von Mises等效应力和应力三轴度分布.结果表明,最大主应力峰值位于接头内表面的焊缝/T91和HR3C/焊缝界面以及距外表面2.96 mm处的焊缝/T91界面附近区域.内表面焊缝/T91界面区域von Mises等效应力数值最大,依次为距内表面1.29 mm处焊缝/T91界面区域、外表面和距外表面2.96 mm处焊缝/T91界面区域.内表面焊缝/T91界面处的应力三轴度数值较高,孔洞易于扩张、形成界面蠕变裂纹.而距内表面1.29 mm处和距外表面2.96 mm处的细晶HAZ内应力三轴度数值较高,两部位的孔洞容易连接形成IV型蠕变裂纹.采用应力三轴度分析T91/HR3C钢接头焊缝/T91界面失效和T91细晶HAZ蠕变孔洞扩张及裂纹扩展特性更为准确,与加速试验结果比较一致. | 关键词 | 马氏体耐热钢;奥氏体耐热钢;最大主应力;等效应力;应力三轴度; | 焊接学报 | 2013 |  | 43 | 07 | 68 | 72
[5 empty] | 张国栋 | 武汉大学
[5 empty] | 姚兵印 | 西安热工研究院有限公司
[5 empty] | 李太江 | 西安热工研究院有限公司
[5 empty] | 刘福广 | 西安热工研究院有限公司
1187 |  |  | SiC_p/Al复合材料电子束焊接接头组织及性能 | 中文 | 陈国庆 | 哈尔滨工业大学 | 对SiCp/Al复合材料自身进行电子束焊接,研究了其接头成形、焊缝组织、热影响区组织及接头力学性能.结果表明,SiCp/Al复合材料自身直接电子束焊接时,接头的主要缺陷是焊缝成形差、易形成两侧堆积颗粒物的凹槽;焊缝组织中存在界面反应产生的灰白色初生硅、深灰色针状相Al4C3以及Al-Si共晶中的浅灰色针状共晶硅,形成脆性区,拉伸断裂位置便在此处,断裂为脆性断裂.熔合区附近硬度较高,与焊缝区组织及硬度差异较大.接头的最高强度为73 MPa,仅占母材平均抗拉强度的41%. | 关键词 | 碳化硅颗粒;铝基复合材料;电子束焊接;微观组织;力学性能; | 焊接学报 | 2013 |  | 43 | 07 | 73 | 76
[5 empty] | 张秉刚 | 哈尔滨工业大学
[5 empty] | 甄公博 | 哈尔滨工业大学
[5 empty] | 何俊 | 兰州空间技术物理研究所
[5 empty] | 冯吉才 | 哈尔滨工业大学
1188 |  |  | 电阻点焊熔核形核信息的声发射信号表征 | 中文 | 罗怡 | 重庆理工大学 | 以结构负载压电传感的方式,研究借助声发射信号表征电阻点焊铝合金过程的熔核形核信息,包括焊接过程的声发射信号表征和熔核质量信息的声发射信号表征.结果表明,电阻点焊不论是稳定形核还是非稳定形核均可以用声发射信号来表征熔核形核的不同物理阶段.熔核形核的飞溅、开裂等特征事件也可以利用电阻点焊过程声发射信号的形核声发射特征参数来予以界定.声发射特征参数与熔核形核尺寸、焊点拉剪载荷具有较好的相关性.可以使用焊接过程中的声发射特征参数作为检测或预测熔核形核尺寸和焊点拉剪载荷的依据之一. | 关键词 | 电阻点焊;声发射;振铃计数;正峰值;熔核; | 焊接学报 | 2013 |  | 43 | 07 | 77 | 80
[5 empty] | 朱成华 | 成都工业学院
[5 empty] | 李京龙 | 西北工业大学
1189 |  |  | 机械整形新技术对铝合金焊接接头疲劳性能的影响 | 中文 | 闫忠杰 | 哈尔滨工业大学 | 以提高焊接结构的疲劳强度为目标,通过有限元计算获得焊缝整形的最优方案,研制了相应的专用机械冲击碾压装置,采用机械冲击碾压新技术优化处理焊趾处的过渡圆弧,对整形前后的试件在低频疲劳试验机上进行疲劳寿命测试.结果表明,机械冲击整形新技术采用专用装置对焊缝及其附近区域进行冲击作用,有效减小焊缝余高,增大焊趾曲率半径.疲劳寿命测试发现,机械整形新技术通过优化焊趾几何形状降低了焊趾位置的应力集中、提高铝合金焊接接头疲劳强度,整形处理后疲劳破坏多发生于焊缝和母材的缺陷处. | 关键词 | 焊缝整形;疲劳强度;铝合金; | 焊接学报 | 2013 |  | 43 | 07 | 81 | 84
[5 empty] | 方洪渊 | 哈尔滨工业大学
[5 empty] | 刘雪松 | 哈尔滨工业大学
[5 empty] | 王帅丽 | 哈尔滨工业大学
1190 |  |  | 常规FSW与双轴肩FSW对铝合金接头组织和性能的影响 | 中文 | 董继红 | 北京航空工程制造研究所 | 对采用常规FSW和双轴肩FSW所得到焊接接头性能进行试验研究,测试了两种焊接得到的焊接接头的抗拉强度、屈服强度和断后伸长率,并对接头的微观组织和断口形貌进行了观察和分析.结果表明,双轴肩FSW接头横截面形成了一组由内向外扩张"洋葱环"状的椭圆环;常规FSW焊核区与热力影响区之间组织发生明显变化;硬度的最低处为双轴肩FSW前进侧热力影响区,最高处为双轴肩FSW接头上表面焊核区;常规搅拌摩擦焊接头的综合力学性能最好,双轴肩次之;断口形貌分析表明,接头断裂模式均为韧性断裂,且常规FSW断口韧窝尺寸比双轴肩FSW接头韧窝小而深,表现出更好的塑性. | 关键词 | 6082铝合金;双轴肩搅拌摩擦焊;接头性能;微观组织; | 焊接学报 | 2013 |  | 43 | 07 | 85 | 88
[5 empty] | 聂绪胜 | 湖北三江航天红阳机电有限公司
[5 empty] | 鄢江武 | 湖北三江航天红阳机电有限公司
[5 empty] | 董春林 | 北京航空工程制造研究所
[5 empty] | 栾国红 | 北京航空工程制造研究所
1191 |  |  | 液压支架主要承载构件焊接残余应力对比分析 | 中文 | 张亦良 | 北京工业大学 | 针对综合机械化采煤工程中的安全性问题,以高强钢液压支架的掩护梁和底座为研究对象,应用X射线法对焊后及热处理后的残余应力水平进行评价.对液压支架掩护梁和底座在焊接后热处理后进行两次残余应力现场实测,分别选择各构件特殊部位6～10个区域(40多个测点)进行研究,定量给出了残余应力的总体水平及应力分布规律.结果表明,焊接后底座应力水平普遍高于掩护梁,最高应力为429.4 MPa(0.62ReL),掩护梁最高应力为348 MPa(0.50ReL).经过整体热处理,残余应力明显下降,底座及掩护梁残余应力最大值降幅为37%及71%;平均值降幅为46%及76%,新型热处理工艺对降低焊接残余应力有显著效果. | 关键词 | 液压支架;掩护梁;底座;焊接残余应力;X射线法; | 焊接学报 | 2013 |  | 43 | 07 | 89 | 92
[5 empty] | 崔栓伟 | 北京工业大学
[5 empty] | 李晓延 | 北京工业大学
1192 |  |  | 基于曲率尺度空间的激光拼焊焊缝边界点识别方法 | 中文 | 张万江 | 沈阳建筑大学 | 针对激光拼焊焊缝结构光光纹图像畸变小、特征点不明显且易受噪声干扰的特点,提出了一种基于改进的曲率尺度空间的特征点识别方法.该方法首先采用较高尺度的高斯卷积模板,对光纹曲线进行卷积滤波并使用自适应K-余弦法计算轮廓上每一点的曲率并选取特征点;然后在小尺度高斯模板下跟踪定位大尺度模板下获得的特征点候选点,以获得小尺度模板下光纹曲线特征点的准确位置.在光纹曲线的离散曲率计算过程中,考虑了支持区域对曲率计算的影响,提出了一种自适应K-余弦法,与传统的离散曲率计算公式相比,自适应K-余弦法具有更好的抗干扰能力. | 关键词 | 激光拼焊;结构光;特征点识别;曲率尺度空间; | 焊接学报 | 2013 |  | 43 | 07 | 93 | 96
[5 empty] | 许敏 | 中国科学院沈阳自动化研究所
1193 |  |  | 轴肩压入深度对AA2024/AA2024搅拌摩擦焊接头连接质量的影响 | 中文 | 赵磊 | 北京航空工程制造研究所 | 通过调节轴肩压入深度,研究了板厚3 mm的AA2024/AA2024搅拌摩擦焊接头连接质量的变化规律.结果表明,无轴肩压入深度时,AA2024/AA2024接头的搅拌针前进侧存在"隧道"缺陷;随着轴肩压入深度的增加,"隧道"缺陷逐渐消失,接头界面轴肩搅拌区出现氧化物夹杂缺陷(S线),并呈现先增后减的演化规律,在焊核区底部也出现S线,并呈现逐渐增大的分布规律;焊接速度100 mm/min,旋转频率为800 r/min,轴肩压入深度为0.2 mm时,3 mm厚AA2024/AA2024对接接头抗拉强度达到370MPa,断面收缩率达到3.4%. | 关键词 | 铝合金;搅拌摩擦焊;拉伸性能;缺陷; | 焊接学报 | 2013 |  | 43 | 07 | 97 | 100
[5 empty] | 张田仓 | 北京航空工程制造研究所
[5 empty] | 李晓红 | 北京航空工程制造研究所
[5 empty] | 赵华夏 | 北京航空工程制造研究所
1194 |  |  | 保护气体对440MPa HSLA钢GMAW焊缝组织及韧性的影响 | 中文 | 肖晓明 | 中国钢铁研究总院 | 采用不同保护气体对440 MPa级低合金高强钢(HSLA钢)进行气保焊焊接,通过光学显微镜(OM)、透射电镜(TEM)、扫描电镜(SEM)和电子背散射衍射技术(EBSD)对焊缝微观组织及夹杂物形貌进行了观察,研究了保护气体组成对焊缝组织及韧性的影响,并分析了不同成分保护气体对焊缝夹杂物大小、数量及其成分的影响.结果表明,保护气体为100%CO2,焊缝金属韧性较差;保护气体(体积分数)为80%Ar+20%CO2和90%Ar+10%CO2,焊缝金属韧性较好.100%CO2气体保护焊焊缝组织主要为铁素体和贝氏体,混合气体保护焊(20%CO2和10%CO2)焊缝组织主要为针状铁素体和少量侧板条铁素体.随着保护气体中CO2含量的减少,焊缝金属中夹杂物数量、尺寸均降低,且成分发生变化.对于440 MPa级HSLA钢,合理的保护气体组成可以得到良好的焊接质量. | 关键词 | HSLA铜;气体保护焊;显微组织;韧性;夹杂物; | 焊接学报 | 2013 |  | 43 | 07 | 101 | 104
[5 empty] | 彭云 | 中国钢铁研究总院
[5 empty] | 马成勇 | 中国钢铁研究总院
[5 empty] | 田志凌 | 中国钢铁研究总院
1195 |  |  | 三维搅拌摩擦焊接传热与塑性流动分析模型 | 中文 | 冯天涛 | 山东农业大学 | 为研究搅拌摩擦焊接过程热流相互作用下的温度场、速度场和粘度场,将材料看成是层流、粘性、非牛顿流体,基于流体力学理论,建立了搅拌摩擦焊接过程的三维热流分析模型.给出了焊接过程热输入与搅拌头的旋转频率、工件运动速度、搅拌头尺寸及材料发生屈服时的剪应力的数学关系式,并将其作为热边界条件加入到了模型中.结果表明,搅拌头前部温度低于后部,温度梯度前部大于后部;受搅拌头周围材料流动的影响,接近搅拌针的区域,后退侧温度高于前进侧;材料上部速度、粘度受轴肩影响较大,下部主要受搅拌针影响;计算得到的热力影响区与试验结果有较好的对应关系. | 关键词 | 搅拌摩擦焊;流体力学;热流耦合;剪应力; | 焊接学报 | 2013 |  | 43 | 07 | 105 | 108
[5 empty] | 张晓辉 | 山东农业大学
1196 |  |  | 基于有限元的搭接接头应力集中系数分析 | 中文 | 付雷 | 哈尔滨工业大学 | 针对双侧焊接的搭接接头进行有限元建模,计算不同搭接长度、焊缝宽度和焊趾过渡圆弧半径下焊根和焊趾处的应力集中系数,回归分析建立应力集中系数与各几何参数的关系方程.结果表明,搭接长度对应力集中系数的影响最显著,随着搭接长度增大,焊根和焊趾处应力集中系数都增大;随着焊缝宽度增大,焊根应力集中系数降低,焊趾应力集中系数升高;焊趾过渡半径较大时,随着焊趾过渡半径增大,焊根应力集中系数小幅增大,焊趾应力集中系数基本不变;应力集中系数关系方程与有限元计算结果吻合较好,焊根和焊趾应力集中系数的相对误差在5%和2%以内. | 关键词 | 搭接接头;应力集中系数;焊根;焊趾;有限元; | 焊接学报 | 2013 |  | 43 | 07 | 109 | 112
[5 empty] | 程荣龙 | 哈尔滨工业大学
[5 empty] | 杨建国 | 哈尔滨工业大学
[5 empty] | 王涛 | 哈尔滨工业大学
[5 empty] | 方洪渊 | 哈尔滨工业大学
1197 |  |  | 风机叶轮用0Cr13Ni5Mo钢焊条的研制 | 中文 | 张敏 | 西安理工大学 | 根据风机叶轮焊接接头强韧性要求,利用组织匹配原则设计焊芯,用药皮过渡方法补充选用焊芯与设计焊芯成分间的差距,并通过金相分析、力学性能及工艺性能测试等方法,研制了0Cr13Ni5Mo钢专用焊条.结果表明,用药皮过渡方式补充选用焊芯与设计焊芯成分之差的方法,既可验证所设计焊芯能否达标,也可用于指导小批量生产特种焊条;1号、2号、3号焊条所得接头的焊缝区和HAZ组织均为回火索氏体+板条马氏体+残余奥氏体+二次析出相,其对应接头力学性能均高于4号传统焊条;2号焊条工艺性最好,3号综合性能最好,可作为0Cr13Ni5Mo钢专用焊条. | 关键词 | 焊条;药皮过渡;马氏体;力学性能;工艺性能; | 焊接学报 | 2013 |  | 43 | 08 | 1 | 4
[5 empty] | 吴伟刚 | 西安理工大学
[5 empty] | 褚巧玲 | 西安理工大学
[5 empty] | 李继红 | 西安理工大学
[5 empty] | 张海存 | 西安陕鼓动力股份有限公司
1198 |  |  | 强弧光反射环境下频域滤波的熔宽特征提取 | 中文 | 高向东 | 广东工业大学 | 以碳钢Q235氩弧焊为试验对象,研究一种基于熔池镜面反射物理特性的电弧焊熔宽提取方法,应用空域滤波与频域滤波融合去噪技术对受高频噪声污染的焊接图像进行处理.对比频域滤波处理前后熔宽提取的准确率,发现利用频域低通滤波结合增强型高通滤波补偿算法对熔池图像去噪效果较好.电弧焊接试验结果表明所提出的熔宽识别算法能够较准确地提取熔宽值. | 关键词 | 电弧焊;弧光反射;熔宽;频域滤波; | 焊接学报 | 2013 |  | 43 | 08 | 5 | 8
[5 empty] | 江良征 | 广东工业大学
[5 empty] | 龙观富 | 广东工业大学
1199 |  |  | 镁与镀锌钢板脉冲旁路耦合电弧熔钎焊 | 中文 | 黄健康 | 兰州理工大学 | 采用脉冲旁路耦合电弧熔钎焊,使用AZ92A镁合金焊丝在镀锌钢板上进行平板堆焊试验,通过调整焊接工艺参数,能在最佳的焊接参数下得到熔宽均匀,成形良好的焊缝.通过SEM,EDS,EPMA等测试手段对焊接接头界面中心区的微观组织进行观察与分析,及对焊缝的剥落面进行XRD测试发现有Mg17Al12,Mg0.97Zn0.03和Fe4Zn9金属间化合物形成.结果表明,在适当参数下,利用脉冲旁路耦合电弧熔钎焊可获得镁与镀锌钢板的焊缝,且镁与镀锌钢板异种金属电弧熔钎焊时镁和铁都与锌反应形成了金属间化合物. | 关键词 | 脉冲旁路耦合电弧;GMAW熔钎焊;镁与镀锌钢板焊接;金属间化合物; | 焊接学报 | 2013 |  | 43 | 08 | 9 | 12
[5 empty] | 邵玲 | 兰州理工大学
[5 empty] | 石玗 | 兰州理工大学
[5 empty] | 顾玉芬 | 兰州理工大学
1200 |  |  | 纳米贝氏体钢TIG焊接头组织和性能 | 中文 | 方坤 | 哈尔滨工业大学 | 采用TIG焊接方法对1 500 MPa级纳米贝氏体钢进行焊接.利用光学显微镜(OM),扫描电镜(SEM),X射线衍射(XRD)和透射电镜(TEM)对焊接接头的微观组织和断口形貌进行了观察与分析,通过硬度测试与拉伸试验考察了接头的力学性能.结果表明,纳米贝氏体钢的焊接性较差,TIG焊焊缝和淬火区组织为淬硬的马氏体,硬度高达1000 HV;焊缝偏析严重,在枝晶间出现残余奥氏体;焊接接头出现冷裂纹,且为沿晶脆性断裂;回火区析出大量碳化物,主要为M7C3(M表示Fe,Cr,Mn)和渗碳体Fe3C,并随着回火温度的升高,碳化物析出量增大,成为焊接接头的又一薄弱环节. | 关键词 | 纳米贝氏体钢;显微组织;沿晶脆断;显微硬度;偏析; | 焊接学报 | 2013 |  | 43 | 08 | 13 | 16
[5 empty] | 宋奎晶 | 哈尔滨工业大学
[5 empty] | 杨建国 | 哈尔滨工业大学
[5 empty] | 刘雪松 | 哈尔滨工业大学
[5 empty] | 赵德龙 | 哈尔滨工业大学
[5 empty] | 方洪渊 | 哈尔滨工业大学
1201 |  |  | 纳米银与纳米铜混合焊膏用于电子封装低温烧结连接 | 中文 | 张颖川 | 清华大学 | 文中提出将纳米银焊膏与纳米铜焊膏按照一定比例进行混合,研究其烧结特性及其用于低温烧结连接镀银的铜块.结果表明,多元醇法制得的纳米银+纳米铜混合焊膏具有良好的防氧化特性;在5 MPa压力并保温5 min条件下,摩尔比例为1∶1的混合焊膏在烧结温度为250℃时,接头抗剪强度最大并达到22 MPa.随混合焊膏中纳米银颗粒含量增加,接头强度逐渐增大;纯纳米铜颗粒焊膏的接头抗剪强度为15 MPa,纯纳米银焊膏的接头强度可到达56 MPa. | 关键词 | 纳米混合焊膏;剪切强度;烧结温度;摩尔比例; | 焊接学报 | 2013 |  | 43 | 08 | 17 | 21
[5 empty] | 闫剑锋 | 清华大学
[5 empty] | 邹贵生 | 清华大学
[5 empty] | 白海林 | 清华大学
[5 empty] | 刘磊 | 清华大学
[5 empty] | 闫久春 | 哈尔滨工业大学
[5 empty] | ZHOU Yunhong | 清华大学
1202 |  |  | 激光和TIG堆焊钴基合金的性能 | 中文 | 徐国建 | 沈阳工业大学 | 为了提高马氏体不锈钢蒸汽涡轮叶片的性能,采用Nd:YAG激光、CO2激光、半导体激光和TIG堆焊方法,在12%Cr马氏体不锈钢表面堆焊了钴基合金粉末(Stellite-6).通过X射线衍射分析、电子探针分析、能谱分析和耐磨试验,研究了堆焊层的形状、稀释率、维氏硬度、DAS(枝晶间距)值、显微组织和耐磨性能,并比较了不同堆焊方法的特点.与TIG堆焊相比,激光堆焊方法的堆焊层具有更小的稀释率、细小的显微组织、狭窄的热影响区、高的维氏硬度、优良的耐磨性、高的钴含量和低的铁含量的特点. | 关键词 | 激光堆焊;显微组织;维氏硬度;耐磨性;稀释率; | 焊接学报 | 2013 |  | 43 | 08 | 22 | 26
[5 empty] | 黄雪 | 沈阳工业大学
[5 empty] | 杭争翔 | 沈阳工业大学
[5 empty] | 傅新皓 | 沈阳工业大学
[5 empty] | 于恩洪 | 沈阳新松机器人自动化股份有限公司
1203 |  |  | 焊点高度对微尺度焊点力学行为的影响 | 中文 | 尹立孟 | 重庆科技学院 | 采用精密动态力学分析仪研究了直径恒定为400μm、高度为125～325μm的无铅Sn-3.0Ag-0.5Cu"铜引线/钎料/铜引线"三明治结构微尺度焊点在100℃和25℃温度下的准静态拉伸与剪切力学行为以及断裂失效机制.结果表明,所有微尺度焊点的拉伸和抗剪强度均随焊点高度的增大而减小;在相同的试验条件下,相同尺寸微尺度焊点的抗剪强度低于抗拉强度,同时剪切断裂应变小于拉伸断裂应变,表明电子封装互连微尺度焊点在剪切应力下的服役环境更为严峻.但是,在相同的加载速率下,相同尺寸微尺度焊点的拉伸强度与断裂应变均随温度的升高而减小. | 关键词 | 微尺度焊点;Sn-3.0Ag-0.5Cu;焊点高度;力学行为; | 焊接学报 | 2013 |  | 43 | 08 | 27 | 30
[5 empty] | Michael Pecht | University of Maryland
[5 empty] | 位松 | 重庆科技学院
[5 empty] | 耿燕飞 | 重庆科技学院
[5 empty] | 姚宗湘 | 重庆科技学院
1204 |  |  | 温度与镀层对Sn-Zn-Ga-Nd钎料润湿性能的影响 | 中文 | 薛鹏 | 南京航空航天大学 | 采用润湿平衡法测定了不同试验温度下Sn-Zn-Ga-Nd无铅钎料在纯锡、SnBi和Au/Ni三种镀层上的润湿时间和润湿力,研究了钎焊温度对钎料在不同镀层上润湿性能的影响.结果表明,钎料的润湿性能随着温度升高而提升,表现为润湿时间缩短,润湿力增大;在240℃时,Sn-Zn-Ga-Nd无铅钎料在三种镀层上的润湿时间均已满足电子行业标准IPC中t0≤1 s的要求,其中纯锡和SnBi镀层的综合润湿性能更好. | 关键词 | 温度;镀层;钕;润湿性能; | 焊接学报 | 2013 |  | 43 | 08 | 31 | 34
[5 empty] | 薛松柏 | 南京航空航天大学
[5 empty] | 沈以赴 | 南京航空航天大学
[5 empty] | 龙伟民 | 郑州机械研究所
[5 empty] | 张青科 | 郑州机械研究所
[5 empty] | 马佳 | 郑州机械研究所
1205 |  |  | 熔池尺寸对在役焊接烧穿失稳的影响 | 中文 | 贾鹏宇 | 中国石油大学(华东) | 采用大型通用有限元分析软件ANSYS,计算不同的熔池在特定温度场下,径向变形随压力的变化规律,来探究不同熔池尺寸对在役焊接烧穿失稳的影响.结果表明,对于某一特定熔池尺寸,温度场维持不变时,当管壁受压力较小时,内壁温度最高点的变形为内凹变形,随压力增大,变形逐渐变为外凸,变形随压力增加呈线性变化;但当压力超过一定值时,变形随压力不再呈线性变化,变形迅速增加;对不同的熔池尺寸,当熔深、压力一定时,熔池长度、宽度越小,其失稳温度越高.当熔深、内壁最高温度相同时,熔池长度、宽度越小其失稳压力越大. | 关键词 | 在役焊接;烧穿;熔池尺寸;温度场; | 焊接学报 | 2013 |  | 43 | 08 | 35 | 37
[5 empty] | 韩涛 | 中国石油大学(华东)
[5 empty] | 王勇 | 中国石油大学(华东)
1206 |  |  | TiAl/Ti/GH99扩散连接接头应力的数值模拟 | 中文 | 李海新 | 哈尔滨工业大学 | 利用有限元方法,对采用钛作中间层扩散连接TiAl基合金与GH99合金所得接头在冷却过程中所产生的应力分布情况进行分析,并研究了连接温度对应力分布特征及大小的影响.结果表明,在钛中间层与TiAl基合金和GH99合金的连接界面处均存在一定的应力集中,其中钛中间层与GH99合金的连接界面处应力相对较大.降低连接温度时,接头应力分布特征基本没有变化,但最大应力的数值随之减小.将模拟结果与试验结果进行对比发现,模拟结果与试验结果具有很好的吻合性. | 关键词 | 钛铝基合金;镍基高温合金;扩散连接;数值模拟; | 焊接学报 | 2013 |  | 43 | 08 | 38 | 42
[5 empty] | 林铁松 | 哈尔滨工业大学
[5 empty] | 何鹏 | 哈尔滨工业大学
[5 empty] | 冯吉才 | 哈尔滨工业大学
1207 |  |  | 时效对SnAgCu/SnAgCu-TiO2焊点界面与性能影响 | 中文 | 张亮 | 江苏师范大学 | 研究了SnAgCu与SnAgCu-TiO2两种无铅钎料与铜基板之间的界面反应,研究其在140℃时效过程中的生长行为及力学性能变化.结果表明,焊后两种钎料对应界面层为Cu6Sn5相,经过140℃时效,界面层厚度随着时效时间的增加而增加.发现金属间化合物层厚度和时效时间的平方根成正比例关系.当时效时间为300 h时,界面层出现Cu3Sn相,发现纳米TiO2颗粒对界面金属间化合物层厚度有明显的抑制作用.同时对焊点力学性能分析,在时效过程中焊点平均拉伸力明显下降,SnAgCu-TiO2焊点的力学性能明显优于SnAgCu焊点. | 关键词 | 无铅钎料;界面反应;金属间化合物;力学性能; | 焊接学报 | 2013 |  | 43 | 08 | 43 | 46
[5 empty] | Tu K N | California大学
[5 empty] | 郭永环 | 江苏师范大学
[5 empty] | 何成文 | 江苏师范大学
[5 empty] | 张剑 | 江苏师范大学
1208 |  |  | 双脉冲焊电流波形周期阶段的自适应检测 | 中文 | 高理文 | 广州中医药大学 | 提出了一种基于局域电流均值的自适应检测方法.首先估算局域时间范围大小,接着统计局域电流均值序列,然后根据此序列,采用双阈值法,标记脉冲群阶段.最后,在每一个群内划分具体的周期阶段.结果表明,文中方法对五种双脉冲焊电流波形,均能非常准确地区分脉冲群阶段;群内周期阶段的标记也近乎全部正确.为后续的特征提取及其它计算研究提供了充分的支持. | 关键词 | 双脉冲焊;周期阶段;检测;局域均值; | 焊接学报 | 2013 |  | 43 | 08 | 47 | 50
[5 empty] | 薛家祥 | 华南理工大学
[5 empty] | 陈辉 | 华南理工大学
[5 empty] | 林志慧 | 华南理工大学
[5 empty] | 梁泳全 | 华南理工大学
1209 |  |  | 超声冲击对转向架焊接十字接头表层组织及疲劳性能的影响 | 中文 | 何柏林 | 华东交通大学 | 采用HJ2-Ⅱ型超声冲击机对转向架常用16MnR钢十字接头焊趾进行超声冲击处理.采用高分辨透射电镜对冲击后的十字接头焊趾区域表面微观组织进行了分析,利用EHF-EM200K2-070-1A疲劳试验机对16MnR焊态和超声冲击态十字接头进行了疲劳性能的对比试验研究.结果表明,超声冲击后在焊趾及其附近区域获得纳米化组织,超声冲击前后接头试样均断于焊趾;焊态十字接头的条件疲劳极限(2×106)为158 MPa,冲击态十字接头的条件疲劳极限(2×106)为236 MPa,条件疲劳极限提高了49%左右,接头的疲劳寿命延长了45～52倍.超声冲击在提高16MnR十字接头疲劳性能方面具有显著的效果. | 关键词 | 十字接头;超声冲击;疲劳性能;S-N曲线;16MnR钢; | 焊接学报 | 2013 |  | 43 | 08 | 51 | 54
[5 empty] | 于影霞 | 华东交通大学
[5 empty] | 余皇皇 | 华东交通大学
[5 empty] | 江民华 | 华东交通大学
[5 empty] | 史建平 | 中国铁道科学研究院
1210 |  |  | 水深和流速对水下湿法焊接热过程影响的数值模拟 | 中文 | 赵博 | 山东大学 | 水下电弧在高压和强烈冷却作用的环境下,其弧压、形态和能量密度都发生了改变,工件的换热条件更发生了显著的变化.文中考虑水下压力对电弧的压缩和水环境中工件换热速度的提高,进行一定的参数假设,建立了湿法熔化极气体保护焊接热过程的数值分析模型,得出了不同水深和不同水流速度下的工件热循环曲线、熔池形状等典型数据.模拟结果表明,随水深增加,熔池的深度增加而宽度减小,各等温线的形状也逐步变得狭窄而且更深;随工件表面水流速度增大,熔池变小,等温面所笼罩的体积也显著减小. | 关键词 | 水下湿法焊接;温度场;有限元;热源模型; | 焊接学报 | 2013 |  | 43 | 08 | 55 | 58
[5 empty] | 武传松 | 山东大学
[5 empty] | 贾传宝 | 山东省科学院海洋仪器仪表研究所
[5 empty] | 袁新 | 山东省科学院海洋仪器仪表研究所
1211 |  |  | 采用Ag-Cu-Ti+Mo复合钎料钎焊Si3N4陶瓷 | 中文 | 贺艳明 | 哈尔滨工业大学 | 采用Ag-Cu-Ti+Mo复合钎料连接Si3N4陶瓷,利用SEM,TEM,Nanoindentation研究了钎料内钼颗粒含量对接头组织和力学性能的影响.结果表明,在Si3N4/钎料界面处形成了一层致密的反应层,该反应层由TiN和Ti5Si3组成.接头的中间部分由银基固溶体、铜基固溶体、钼颗粒和Ti-Cu金属间化合物组成.借助于纳米压痕技术测定了接头内Ti-Cu化合物以及钎料金属的弹性模量和硬度值.随着钎料内钼颗粒含量的提高,母材/钎料界面反应层厚度逐渐降低;钎料金属中Ti-Cu化合物数量增多;此外,银和铜基固溶体组织逐渐变得细小.当添加5%Mo时,得到最高的接头强度429.4 MPa,该强度相比合金钎料提高了114.7%. | 关键词 | Si3N4陶瓷;钎焊;Ag-Cu-Ti+Mo复合钎料;纳米压痕;力学性能; | 焊接学报 | 2013 |  | 43 | 08 | 59 | 62
[5 empty] | 王兴 | 哈尔滨工业大学
[5 empty] | 王国超 | 哈尔滨工业大学
[5 empty] | 王天鹏 | 哈尔滨工业大学
1212 |  |  | 应变速率条件下第二相对7A52铝合金搅拌摩擦焊焊缝应力腐蚀性能的影响 | 中文 | 赵军军 | 解放军装甲兵工程学院 | 采用慢应变速率拉伸试验,结合扫描电镜、能谱分析仪研究了第二相对7A52铝合金搅拌摩擦焊(FSW)焊缝应力腐蚀性能的影响.结果表明,FSW焊缝在3.5%NaCl溶液中,应力腐蚀开裂(SCC)均发生在后退侧的热影响区,断裂位置与显微硬度曲线中硬度最低区域相对应.焊缝的SCC敏感性在1×10-6s-1条件下最高,在1×10-5s-1条件下最低,不同第二相对FSW焊缝应力腐蚀裂纹形核和扩展的影响是不同的:Al9Fe0.84Mn2.16Si容易引发裂纹的萌生和扩展,Mg2Si被腐蚀留下的点蚀坑引发的裂纹相对较小. | 关键词 | 7A52铝合金;搅拌摩擦焊焊缝;应力腐蚀开裂;第二相; | 焊接学报 | 2013 |  | 43 | 08 | 63 | 66
[5 empty] | 李奇 | 解放军装甲兵工程学院
[5 empty] | 蔡志海 | 解放军装甲兵工程学院
[5 empty] | 张平 | 解放军装甲兵工程学院
1213 |  |  | 混流式转轮焊接残余应力测试新装置与新方法 | 中文 | 程广福 | 哈尔滨大电机研究所 | 混流式转轮叶片出水边焊接接头区域存在的较高残余应力是导致转轮疲劳开裂的重要原因,混流式转轮焊后及热处理后的焊接残余应力测试已经成为转轮制造过程中的必要工艺,其测试精度及效率对转轮制造质量及效率有重要影响.根据转轮的结构特点研发了新型残余应力测试装置,并根据转轮疲劳开裂的特点确定了针对混流式转轮焊接残余应力测试的新方法,实际应用试验结果表明测试所得结果能够真实反映热处理前后转轮易开裂区域的残余应力分布情况.新型测试设备及方法完全适用于混流式转轮的残余应力测试,而且具有非常高的测试精度及效率. | 关键词 | 混流式转轮;焊接;残余应力;测试; | 焊接学报 | 2013 |  | 43 | 08 | 67 | 70
[5 empty] | 魏松 | 哈尔滨大电机研究所
[5 empty] | 文道维 | 哈尔滨大电机研究所
[5 empty] | 李正 | 哈尔滨大电机研究所
1214 |  |  | 双丝旁路耦合电弧高效熔化极气体保护焊“弧长—电流”双路闭环控制 | 中文 | 朱明 | 兰州理工大学 | 针对新型双丝旁路耦合电弧高效熔化极气体保护焊过程极不稳定、焊缝成形差的问题,模拟分析了焊接参数之间的影响规律,提出了通过旁路送丝速度控制旁路弧长、通过旁路电流控制母材电流的"弧长—电流"双路闭环控制方案并进行了控制模拟分析与预测.在此基础上,采用快速原型试验系统,利用Matlab/Simulink,进行了"弧长—电流"双路闭环控制焊接试验并与模拟结果进行了对比、验证与分析.结果表明,采用"弧长—电流"双路闭环控制方案,可以在有效地解决焊接过程稳定性问题的同时保证流经母材电流的稳定,并得到了成形良好的焊缝. | 关键词 | 双丝旁路耦合电弧高效GMAW;控制;模拟;试验; | 焊接学报 | 2013 |  | 43 | 08 | 71 | 75
[5 empty] | 樊丁 | 兰州理工大学
[5 empty] | 石玗 | 兰州理工大学
[5 empty] | 黄健康 | 兰州理工大学
[5 empty] | 张裕明 | 美国肯塔基大学
1215 |  |  | 基于DIC的拼焊板焊缝性能识别方法及验证 | 中文 | 陈水生 | 河南理工大学 | 提出一种新的拼焊板焊缝参数识别方法——分区法.根据垂直焊缝方向次应变不同,将焊缝区分为焊缝和热影响区.采用数字图像相干技术,获取焊缝失效时拼焊板表面的应变场.建立了焊缝性能参数计算模型,分别计算出焊缝的强度系数和应变硬化指数.为验证分区法的有效性,针对纵向激光拼焊板单向拉伸试验,将理论计算结果嵌入有限元分析中,获得拉伸载荷—位移曲线,与混合法及试验结果比较.结果表明,分区法比较接近试验结果,具有较高的精度. | 关键词 | 拼焊板;数字图像相干;焊缝;分区法; | 焊接学报 | 2013 |  | 43 | 08 | 76 | 80
[5 empty] | 林建平 | 同济大学
1216 |  |  | 表面纳米化对X80管线钢应力腐蚀开裂行为的影响 | 中文 | 王炳英 | 中国石油大学(华东) | 通过超声表面滚压(ultrasonic surface rolling processing,USRP)方法对X80管线钢进行表面纳米化处理,利用金相显微镜和透射电镜对材料表面的微观组织进行了分析.采用慢应变速率拉伸试验(SSRT)和扫描电镜观察研究USRP对X80管线钢在NS4溶液中的应力腐蚀行为.结果表明,USRP处理使X80管线钢表层晶粒细化至纳米量级,X80管线钢随着外加电位的负移,断裂时间、断面收缩率、应变量都明显缩短,X80管线钢的SCC敏感性增加,应力腐蚀断口呈穿晶准解理特征,表面纳米化延长了X80管线钢的断裂时间,增加了应力腐蚀抗力. | 关键词 | 表面纳米化;X80管线钢;应力腐蚀;慢应变拉伸试验; | 焊接学报 | 2013 |  | 43 | 08 | 81 | 84
[5 empty] | 苗燕 | 中国石油大学(华东)
[5 empty] | 周胜男 | 中国石油大学(华东)
[5 empty] | 侯振波 | 中国石油大学(华东)
1217 |  |  | 核电SA508-3钢大型筒体环焊残余应力分析 | 中文 | 迟露鑫 | 重庆理工大学 | 为了准确地预测核电SA508-3钢的大型筒体环焊温度和残余应力变化规律,基于ANSYS有限元软件,引入子结构法优化焊接模拟过程,并比较模拟结果与试验数据.结果表明,文中采用的计算方法成功地模拟了更加接近真实的筒体环焊过程,且模拟结果与实测值基本吻合;焊缝上所有节点的热循环曲线相似,热影响区的模拟宽度为4 mm左右;筒体外表面焊缝中心线上任意节点的残余应力大小相近,仅在靠近筒体外表面焊缝中心线附近存在一定的轴向压应力,其它区域大部分为拉应力,环向保持较高的拉应力;筒体焊后产生内凹残余变形;结果可为分析大型筒体环焊残余应力提供参考数据. | 关键词 | SA508-3钢;环焊缝;子结构;残余应力;数值模拟; | 焊接学报 | 2013 |  | 43 | 08 | 85 | 88
[5 empty] | 麻永林 | 内蒙古科技大学
1218 |  |  | 基于Matlab-FIS的带极堆焊成形质量模糊综合评价 | 中文 | 郭枭 | 中国机械科学研究院哈尔滨焊接研究所 | 采用模糊层析分析法(FAHP),选取焊道厚度、宽度、边缘接触角、直线度四个指标拟建带极堆焊成形质量模糊综合评价模型;通过构造模糊一致判断矩阵,确定各级指标在评价中的权重系数;结合实际焊接经验,确定各指标的隶属度函数;以Matlab-FIS模糊推理系统为载体,从而实现模型的计算过程;设计试验对模型进行验证.结果表明,评价结果与实际观测结果相吻合,建立了一种带极堆焊成形质量综合评价的模型. | 关键词 | 带极堆焊;成形质量;模糊评价;层次分析; | 焊接学报 | 2013 |  | 43 | 08 | 89 | 91
[5 empty] | 徐锴 | 中国机械科学研究院哈尔滨焊接研究所
[5 empty] | 邹力维 | 中国机械科学研究院哈尔滨焊接研究所
1219 |  |  | TC4钛合金焊接结构连续非线性疲劳损伤 | 中文 | 林有智 | 宁德职业技术学院 | 文中从TC4焊接结构在船舶舰艇领域的使用特性出发,根据第四强度理论对现有的连续非线性损伤模型进行修正,提出更符合工程实际的非线性损伤模型,并根据疲劳试验数据测算出其模型参数.然后通过疲劳卸载试样SEM观察分析,验证所修正的损伤模型.再通过非线性损伤修正模型和线性损伤模型及试验数据的对比.结果表明,线性损伤模型在中小载荷下的寿命相对保守,而非线性损伤模型则更接近试验值,证明了修正模型的工程应用价值. | 关键词 | 钛合金焊接结构;疲劳寿命;非线性损伤;模型修正; | 焊接学报 | 2013 |  | 43 | 08 | 92 | 96
[5 empty] | 傅高升 | 宁德职业技术学院
[5 empty] | 李雷 | 兰州理工大学
[5 empty] | 陈剑虹 | 兰州理工大学
1220 |  |  | 环肋圆柱壳的肋骨环焊缝焊接拘束度计算方法 | 中文 | 陶世森 | 海军工程大学 | 针对环肋圆柱壳圈的圆柱壳体与环肋肋骨角焊缝的焊接拘束度的计算问题,采用薄壳理论,通过确定圆柱壳圈在承受均匀环向分布力时的径向位移函数,从而确定角焊缝拘束度计算的解析解.结果表明,决定拘束度的尺寸因素是壳圈厚度h与壳圈半径R的比值,并且拘束度与该比值的1.5次方成正比.壳圈长度对拘束度有影响,度量壳圈长度的尺寸标志量是壳圈厚度和半径的几何平均值即(Rh)0.5.随着壳圈长度的增大,拘束度增大,但存在极限值.即壳圈长度L>5(Rh)0.5时,可按长壳圈计算拘束度;当壳圈长度L<2(Rh)0.5时,壳圈的拘束度与壳圈的长度成正比. | 关键词 | 拘束度;薄壳;冷裂纹; | 焊接学报 | 2013 |  | 43 | 08 | 97 | 100
[5 empty] | 宗培 | 海军工程大学
[5 empty] | 董积旖 | 解放军海军部队
1221 |  |  | 基于断裂参量K因子的焊接接头等承载设计系统 | 中文 | 王涛 | 中国船舶重工集团第七二五研究所 | 以高效准确的获得含不同缺陷接头满足等承载时的形状参数为目标,结合断裂力学理论及专家系统思想,开发了基于断裂参量K因子的焊接接头等承载设计系统.结果表明,该系统不但可以高效准确的给出焊缝和母材都含缺陷以及焊缝含缺陷母材无缺陷的接头满足等承载时的形状参数,显著提高了等承载接头的设计效率及准确性,推广了等承载接头设计思想.而且能够计算含缺陷接头承受静载时的应力强度因子、J积分、裂纹尖端张开位移、临界载荷和临界裂纹尺寸以及含缺陷接头承受疲劳载荷时的许用载荷幅值和裂纹扩展速率等相关参量,为准确指导含缺陷接头形状设计及安全性评估提供了基础. | 关键词 | 含缺陷接头;形状参数;K因子;等承载设计系统; | 焊接学报 | 2013 |  | 43 | 08 | 101 | 104
[5 empty] | 薛钢 | 中国船舶重工集团第七二五研究所
[5 empty] | 杨建国 | 浙江工业大学
[5 empty] | 方洪渊 | 哈尔滨工业大学
1222 |  |  | 高速列车用铝合金三元气体保护焊技术 | 中文 | 路浩 | 中国南车集团四方机车车辆股份有限公司 | 研究了氩氦氮三元气体保护焊条件下的铝合金焊接技术,获得了高质量的焊接接头.结果表明,三元气体保护焊电弧收缩显著,溶滴过度稳定,改变铝合金MIG焊的电弧能量密度与温度分布,相对纯氩气体保护焊同等焊接电流下熔深显著增加,熔池流动行为及接头组织改善,冲击韧性和疲劳强度显著提高,阴极清理范围窄,焊缝表面光泽度高,电弧焊焊接操作性好.试验表明三元混合气体保护焊可以提高铝合金焊接质量,具有很高的工程应用价值. | 关键词 | 熔化极气体保护焊;铝合金;氩氦氮三元气体; | 焊接学报 | 2013 |  | 43 | 08 | 105 | 108
[5 empty] | 张洪涛 | 哈尔滨工业大学
[5 empty] | 邢立伟 | 中国南车集团四方机车车辆股份有限公司
[5 empty] | 徐会庆 | 中国南车集团四方机车车辆股份有限公司
1223 |  |  | 镍基高温合金电子束焊接接头疲劳性能 | 中文 | 吴冰 | 西安交通大学 | 对GH4169高温合金板材电子束焊接试样进行了金相分析和高、低周疲劳试验,分析GH4169合金的高、低周疲劳性能及疲劳断口形貌.结果表明,GH4169合金电子束焊接接头焊缝区的特点是树枝晶比较明显,为比较发达的树枝晶和明显的二次枝晶.在较高放大倍数下发现,母材和热影响区也为树枝晶结构.接头低周疲劳性能不低于母材,随应变幅降低,相同应变幅下焊接接头疲劳寿命变得略高于母材.接头高周中值疲劳强度比母材高约80 MPa. | 关键词 | 电子束焊接;GH4169;疲劳性能;显微组织; | 焊接学报 | 2013 |  | 43 | 08 | 109 | 112
[5 empty] | 李晋炜 | 北京航空工程制造研究所
[5 empty] | 毛智勇 | 北京航空工程制造研究所
[5 empty] | 张建勋 | 西安交通大学
1224 |  |  | 双丝旁路耦合电弧MIG焊嵌入式控制系统设计及实现 | 中文 | 樊丁 | 兰州理工大学 | 设计并实现了双丝旁路耦合电弧MIG焊嵌入式控制系统,并进行了控制试验.控制系统包括:主控板、送丝控制板和焊接参数显示模块,系统以32位ARM7微控制器LPC2124为基础,可采集并显示焊接参数,控制旁路弧长,控制母材电流.三块电路板之间采用基于RS-485接口和Modbus协议的总线结构连接,可进行数字化通信.通过控制试验表明:该嵌入式控制系统可以对旁路电弧和母材电流进行控制,满足双丝旁路耦合电弧MIG焊的控制需求,使得焊接过程稳定进行,并得到成形良好的焊缝. | 关键词 | 双丝旁路耦合电弧MIG焊;嵌入式系统;控制;Modbus; | 焊接学报 | 2013 |  | 43 | 09 | 1 | 4
[5 empty] | 郭晋昌 | 中国东方电气集团东方电机股份有限公司
[5 empty] | 黄健康 | 兰州理工大学
[5 empty] | 石玗 | 兰州理工大学
1225 |  |  | 温度对C_f/Al与TiAl自蔓延连接接头界面及性能的影响 | 中文 | 李卓然 | 哈尔滨工业大学 | 采用自蔓延连接方法,在真空炉中利用中间层14Al-2Ni-3CuO实现了C f/Al复合材料与TiAl合金的连接.在连接接头中,靠近TiAl侧,中间层与TiAl生成TiAl3;靠近C f/Al侧,中间层与C f/Al生成NiAl3;在C f/Al复合材料中,中间层的Ni原子扩散到复合材料中,在C f/Al也有NiAl3生成.连接温度对接头界面组织及接头强度影响较大,随着连接温度的升高,中间层与TiAl生成的TiAl3层厚度明显增加.接头抗剪强度先逐渐增大,在550℃时最高可达26.9 MPa,当连接温度达到600℃时,接头的抗剪强度迅速降低.连接温度较低时,断裂多发生在靠近中间层的TiAl侧;连接温度较高时,断裂多发生在靠近中间层的C f/Al复合材料侧. | 关键词 | 复合材料;自蔓延连接;界面组织;接头性能; | 焊接学报 | 2013 |  | 43 | 09 | 5 | 8
[5 empty] | 冯广杰 | 哈尔滨工业大学
[5 empty] | 徐慨 | 哈尔滨工业大学
[5 empty] | 张相龙 | 哈尔滨工业大学
1226 |  |  | X80管线钢在线用焊条的研制 | 中文 | 张敏 | 西安理工大学 | 研制了一种X80管线钢在线用碱性低氢焊条,此焊条主要用于X80管线钢管管对接环焊缝打底焊及管线钢的焊补.确定了焊条药皮各组分的合理配比,合理选择焊芯并进行了一系列焊接试验及焊接接头力学性能和金相测试.结果表明,所研制焊条引弧及稳弧性能良好、飞溅小、脱渣好,焊道成形良好;B焊条焊接接头力学性能优异,屈服强度达640 MPa,抗拉强度达804 MPa,冲击吸收功达120 J;B焊条所得焊缝组织为针状铁素体和粒状贝氏体,其比例恰当,与母材组织匹配较好. | 关键词 | X80管线钢;焊条药皮;工艺性能;力学性能;金相组织; | 焊接学报 | 2013 |  | 43 | 09 | 9 | 12
[5 empty] | 席敏敏 | 西安理工大学
[5 empty] | 张翔 | 西安理工大学
[5 empty] | 褚巧玲 | 西安理工大学
[5 empty] | 郑雯 | 西安理工大学
1227 |  |  | 阳极温度分布对耦合电弧AA-TIG高速焊焊缝成形的影响 | 中文 | 黄勇 | 兰州理工大学 | 针对耦合AA-TIG电弧采用热电偶法测量了阳极温度分布.在垂直于主钨极和辅助钨极连线方向上,随着距连线的距离增大,耦合AA-TIG电弧的阳极温度逐渐降低,在主钨极位置处的温度最高,辅助钨极位置处次之,钨极中心点位置处最低.在主钨极和辅助钨极连线方向上,随着钨极间距增大,耦合AA-TIG电弧中心区域温度逐渐降低,外围区域温度逐渐增高,由单峰分布向双峰分布过渡.当钨极间距较大时,耦合AA-TIG电弧热源在主钨极和辅助钨极连线方向上被拉长,有利于消除高速焊时的咬边和驼峰焊道等缺陷. | 关键词 | 耦合电弧AA-TIG焊;阳极温度分布;热电偶法;高速焊; | 焊接学报 | 2013 |  | 43 | 09 | 13 | 16
[5 empty] | 瞿怀宇 | 兰州理工大学
[5 empty] | 王新鑫 | 兰州理工大学
[5 empty] | 樊丁 | 兰州理工大学
1228 |  |  | 碳钢高速电弧喷涂的电弧特征及材料过渡行为 | 中文 | 陈永雄 | 解放军装甲兵工程学院 | 高速电弧喷涂过程中两根丝材交汇处电弧的形成、丝材受热熔化与熔滴过渡等过程具有高度动态性,直接影响喷涂涂层的组织与性能.使用Hispec 5高速摄像机观测了高速电弧喷涂碳钢丝材时弧区的动态冶金过程.发现喷涂过程中阴极上的电弧收缩,阳极上的电弧发散;而且电弧的燃烧是不连续的,不断经历引弧、燃弧、熄弧、再引弧的循环过程.电弧的这些特点导致了阴、阳极丝材的非对称加热和熔化,并且熔化金属脱离丝材形成熔滴的雾化形式、大小等特征差异显著.基于高速摄像的试验结果,系统分析了喷涂过程中电弧和熔滴的形成与过渡机理. | 关键词 | 高速电弧喷涂;碳钢丝材;电弧;动态冶金; | 焊接学报 | 2013 |  | 43 | 09 | 17 | 20
[5 empty] | 梁秀兵 | 解放军装甲兵工程学院
[5 empty] | 张志彬 | 解放军装甲兵工程学院
[5 empty] | 商俊超 | 解放军装甲兵工程学院
1229 |  |  | 镁/镀锌钢板CMT熔钎焊连接机制分析 | 中文 | 曹睿 | 兰州理工大学 | 采用CMT焊对AZ31B镁合金和HDG60镀锌钢异种材料进行熔钎焊.在试验中,采取了搭接焊的方式,通过调整焊接参数得到最佳焊接成形.使用扫描电子显微镜(SEM)、能谱分析(EDAX)、电子探针、X射线衍射(XRD)及拉伸试验对焊接接头微观连接机制及性能进行研究.结果表明,镁和镀锌钢能够形成良好的搭接接头.焊接接头可以分成焊缝区、结合界面、熔合区.结合面主要有Al,Zn,Mg三种元素,主要相有Al12Mg17,Mg2Zn11,Al7Zn3及少量的MgFeAlO4复合氧化物.Zn和Al元素对镁钢连接起着关键作用,Zn在焊接接头形成过程中仍有一定的流动作用.在拉伸试验中,焊接接头试样几乎都断裂在熔合区,抗剪强度可达218 MPa. | 关键词 | 冷金属过渡焊;异种金属;熔钎焊;连接机制; | 焊接学报 | 2013 |  | 43 | 09 | 21 | 24
[5 empty] | 余建永 | 兰州理工大学
[5 empty] | 陈剑虹 | 兰州理工大学
[5 empty] | 王培中 | 美国通用汽车公司
1230 |  |  | Al6061/TA2异种金属冷金属过渡焊接性分析 | 中文 | 孙军浩 | 兰州理工大学 | 以AlSi5焊丝对6061铝合金和TA2纯钛进行CMT熔钎焊,采用SEM,EDS分析焊接接头的微观组织特征,并通过拉伸试验对接头进行力学性能评定.结果表明,焊接过程稳定,焊缝成形美观.所得到的焊接接头具有熔焊和钎焊两部分,其中局部熔化的铝母材与熔融的焊丝混合后形成焊缝,焊缝金属与微熔的钛母材形成三个钎焊界面.钎焊界面主要成分为TiAl3金属间化合物,其厚度较薄.此外,界面附近还有一些随机分布的棒状的TiAl3金属间化合物.焊接过程中,随着焊丝偏移量的增加,焊缝力学性能提高.参数优化后的接头抗拉强度较高,且断裂在铝热影响区. | 关键词 | 铝/钛异种金属;冷金属过渡熔钎焊;钛铝金属间化合物;接头强度; | 焊接学报 | 2013 |  | 43 | 09 | 25 | 28
[5 empty] | 曹睿 | 兰州理工大学
[5 empty] | 黄倩 | 兰州理工大学
[5 empty] | 陈剑虹 | 兰州理工大学
1231 |  |  | 超声-TIG复合焊枪变幅杆水冷装置的设计 | 中文 | 袁鹤然 | 哈尔滨工业大学 | 与常规TIG焊相比,超声-TIG复合焊可显著提高焊接效率、改善焊缝组织和力学性能,应用前景广泛.复合焊枪中超声振动系统对温度敏感,温度过高导致超声作用减弱甚至消失.为保证超声振动稳定输出,在变幅杆节点处加工环形槽通循环冷却水,对振动系统进行冷却.利用设计水冷后的复合焊枪进行定点焊接和变幅杆与换能器的测温试验,发现冷却后升温速度降低,峰值温度也分别从62℃和53℃降低到33℃,冷却效果明显.焊接电流为160 A的厚板铝合金堆焊试验结果表明,冷却变幅杆后复合焊枪连续稳定可焊时间从40 s增加到至少3 min.振动系统的温度始终低于37℃,且趋于恒值.复合焊枪焊接稳定性和大电流承载能力提高. | 关键词 | 超声振动;冷却;变幅杆;有限元模拟; | 焊接学报 | 2013 |  | 43 | 09 | 29 | 32
[5 empty] | 范成磊 | 哈尔滨工业大学
[5 empty] | 杨春利 | 哈尔滨工业大学
[5 empty] | 林三宝 | 哈尔滨工业大学
1232 |  |  | 核反应堆关键焊接结构应力腐蚀裂纹失效评估 | 中文 | 李永奎 | 中国科学院金属研究所 | 以沸水堆堆芯围板焊接热影响区应力腐蚀开裂为例进行了裂纹扩展评估研究.采用有限元模拟与试验检测数据验证相结合的方法对焊接热影响区焊接残余应力场及应力腐蚀开裂扩展过程进行模拟.通过有限元方法计算了应力腐蚀开裂裂纹尖端应力强度因子,再根据应力腐蚀裂纹扩展试验数据获得裂纹尖端应力强度因子与裂纹扩展速率的关系,最终预测了沸水堆堆芯围板的使用寿命,解决了重大构件基于应力腐蚀开裂失效的安全评估问题.该研究过程为重大构件的腐蚀疲劳裂纹失效的安全使用提供了可借鉴的方法. | 关键词 | 堆芯围板;焊接接头;应力腐蚀开裂;有限元模拟;寿命预测; | 焊接学报 | 2013 |  | 43 | 09 | 33 | 38
[5 empty] | 陆善平 | 中国科学院金属研究所
[5 empty] | 李殿中 | 中国科学院金属研究所
[5 empty] | 加治芳行 | 日本原子力研究所
1233 |  |  | 铂金丝超声键合正交试验及焊点质量评价 | 中文 | 莫德锋 | 中国科学院上海技术物理研究所 | 采用正交试验法对直径为20μm的铂金丝进行超声波键合试验,并通过三轴测量显微镜观察键合区域形貌和测量键合点根部高度.结果表明,在研究的4个参数中,键合时间、搜索高度和超声功率的影响都较大,而键合力的影响较小.通过正交试验法可以快速获得较优的键合参数,最佳工艺条件为:键合力0.013 N,键合功率0.325W(W为键合区宽度),键合时间30 ms,搜索高度0.2 mm.键合点质量可以通过测量键合点根部高度进行评价,当根部高度在4~10μm之间时,引线拉力均在0.03 N以上.而且,当键合区接近椭圆形,且当W≈2D(D为引线丝直径)时,引线拉力较高,当键合区形貌为矩形或有裂纹出现时,拉力则较小. | 关键词 | 铂金丝;超声波键合;质量评价; | 焊接学报 | 2013 |  | 43 | 09 | 39 | 42
[5 empty] | 杨力怡 | 中国科学院上海技术物理研究所
[5 empty] | 张晶琳 | 中国科学院上海技术物理研究所
[5 empty] | 吴家荣 | 中国科学院上海技术物理研究所
[5 empty] | 刘大福 | 中国科学院上海技术物理研究所
1234 |  |  | 基于动态模糊神经网络的铝合金脉冲MIG焊接过程解耦控制分析 | 中文 | 黄健康 | 兰州理工大学 | 针对铝合金脉冲MIG焊接过程参数间强耦合、不稳定等关键问题,在介绍DFNN结构、学习算法基础上,设计了基于D-FNN的解耦控制器,并对同步、非同步与加干扰脉冲输入信号下分别对以脉冲电流占空比、送丝速度为输入量,以焊丝伸出长度(干伸长)、焊缝正面熔宽为被控量的铝合金脉冲MIG焊多输入多输出(multiple-input multiple-output,MIMO)过程进行了动态解耦控制仿真研究,仿真结果表明,D-FNN控制器能够实时进化规则,动态调整学习因子,实现了MIMO过程的完全解耦,满足焊接实时控制要求且具有快的响应速度、较好的鲁棒性,为铝合金脉冲MIG焊MIMO过程稳定焊接提供了一种新型的实时解耦控制方法. | 关键词 | 铝合金脉冲MIG焊;动态模糊神经网络;解耦控制;系统仿真; | 焊接学报 | 2013 |  | 43 | 09 | 43 | 47
[5 empty] | 张刚 | 兰州理工大学
[5 empty] | 樊丁 | 兰州理工大学
[5 empty] | 石玗 | 兰州理工大学
1235 |  |  | 锌合金线材冷压对焊与电阻对焊接头组织对比分析 | 中文 | 甄立玲 | 中国兵器科学研究院宁波分院 | 为提高锌合金线材生产中对焊接头的过模断裂率,采用金相显微镜、扫描电镜等手段观察分析了对焊接头拉伸和过模断口的组织形貌.结果表明,锌合金线材冷压焊接头拉伸断口是硬化材料的韧性断裂断口,在后续的拉拔生产前须进行退火处理,冷压焊接头经拉拔过模,原结合区变宽,结合区流线层间距加大,有助于缓解应力集中;锌合金线材电阻对焊接头结合区呈现明显的金属再结晶化晶粒长大组织,这种再结晶晶粒的产生有利于接头的内应力释放,使得接头具有较好的塑性变形能力,保证了电阻对焊接头具有很高的过模断裂率. | 关键词 | 锌合金线材;拉拔变形;电阻焊;冷压焊;再结晶; | 焊接学报 | 2013 |  | 43 | 09 | 48 | 50
[5 empty] | 刘红伟 | 中国兵器科学研究院宁波分院
[5 empty] | 樊建勋 | 中国兵器科学研究院宁波分院
[5 empty] | 明珠 | 中国兵器科学研究院宁波分院
1236 |  |  | 模具表面激光强化离焦量波动声信号特征HHT分析 | 中文 | 刘立君 | 哈尔滨理工大学 | 在模具表面激光强化过程中,由于示教、装夹等误差,引起激光离焦量波动,会对模具表面强化质量有较大的影响,为此提出模具表面激光强化离焦量波动声信号特征HHT分析方法.针对模具表面激光强化声信号特点,对激光强化声信号的强度进行理论分析,提出激光强化声信号希尔伯特—黄变换(HHT)分析步骤.在上述理论分析基础上,对离焦量波动激光强化信号特征进行HHT分析,利用开发激光强化信号特征希尔伯特—黄变换分析软件系统,辅助激光强化模具表面,模具使用寿命提高20%以上.试验结果为激光强化声信号进一步研究和应用,提供一定研究借鉴方法. | 关键词 | 模具激光强化;离焦量;声信号;希尔伯特—黄变换; | 焊接学报 | 2013 |  | 43 | 09 | 51 | 54
[5 empty] | 姜亚青 | 宁波理工学院
[5 empty] | 邸铁男 | 哈尔滨理工大学
[5 empty] | 李继强 | 宁波理工学院
[5 empty] | 贾志欣 | 宁波理工学院
杨文浩
1237 |  |  | Zn-Al-Ag钎料铜-铝钎焊接头显微组织与力学性能 | 中文 | 张满 | 淮阴工学院 | 研究了Ag元素对Zn-Al钎料显微组织的影响,添加Ag元素能够细化Zn-Al钎料显微组织.结合钎焊接头力学性能、钎焊接头显微组织以及断口形貌,分析了Zn-AlAg钎料铜-铝钎焊接头的断裂机理.在外力作用下,钎缝显微组织中脆硬的块状CuAl2相与其周围组织难以实现同步协调变形,在CuAl2相边缘容易产生应力集中,从而萌生裂纹源,这是Zn-Al-Ag钎料铜-铝钎焊接头发生断裂的主要原因.添加Ag元素后,钎缝中块状CuAl2相尺寸变小,应力集中倾向降低,对应的钎焊接头强度提高.当Ag元素添加量为3.3%(质量分数)时,钎焊接头强度达到最高,其对应的断口形貌中韧窝状形貌大而深. | 关键词 | Zn-Al-Ag钎料;铜-铝钎焊;显微组织;力学性能; | 焊接学报 | 2013 |  | 43 | 09 | 55 | 58
[5 empty] | 王鹏飞 | 淮阴工学院
[5 empty] | 张临财 | 淮阴工学院
[5 empty] | 林岳宾 | 淮阴工学院
1238 |  |  | 交直流混合VPPA特性及铝合金立焊工艺 | 中文 | 韩永全 | 内蒙古工业大学 | 厚板铝合金变极性等离子弧(VPPA)穿孔立焊工艺中,由于焊接电流大,长时间焊接时钨极的烧损量大,严重影响厚板大结构自动焊接质量.为此提出了通过交直流混合输出减少钨极烧损,同时提高焊接质量的新型铝合金变极性等离子弧穿孔焊接方法.该方法在保证氧化膜清理的前提下,减小了因反极性时间过短电弧在极短时间内两次过零造成的等离子弧力下降和过大的感应电动势对开关器件的损害.其次交直流混合输出电弧具有低频调制效果,起到熔池振荡、细化晶粒的作用.在实现交直流混合VPPA软硬件功能基础上研究了交直流混合VPPA等离子弧力学特性、焊接过程稳定性及焊缝成形机理.通过对焊缝显微组织及焊缝成形检验发现,交直流混合输出时焊缝晶粒细化,焊缝成形美观,实现了减少钨极烧损和提高焊缝质量双重目标. | 关键词 | 交直流混合;变极性等离子弧焊接;立焊; | 焊接学报 | 2013 |  | 43 | 09 | 59 | 62
[5 empty] | 洪海涛 | 内蒙古工业大学
[5 empty] | 郭龙 | 内蒙古工业大学
[5 empty] | 姚青虎 | 内蒙古工业大学
1239 |  |  | 激光重熔Al2O3-TiO2涂层的强韧性能 | 中文 | 李崇桂 | 上海工程技术大学 | 采用等离子喷涂和激光重熔复合工艺在Ti-6Al-4V基体上制备了Al2O3-TiO2涂层,通过X射线衍射(XRD)、扫描电镜(SEM)、显微硬度试验和压痕试验等方法研究了激光重熔对涂层的组织及强韧性能的影响.结果表明,等离子喷涂Al2O3-TiO2涂层中的主相为γ-Al2O3,而相应重熔涂层中的主相为α-Al2O3.激光重熔可消除喷涂态涂层内部的孔隙、微裂纹和层状堆垛等微观缺陷,获得致密化的组织,并使涂层与基体形成良好冶金结合.重熔涂层的硬度比相应喷涂态涂层约提高了50%,裂纹扩展抗力相比喷涂态涂层提高了近两倍.激光重熔纳米涂层中的未熔增强颗粒和纳米结构特性等对涂层起到了协同强化和韧化作用. | 关键词 | 钛合金;纳米涂层;激光重熔;强韧化; | 焊接学报 | 2013 |  | 43 | 09 | 63 | 66
[5 empty] | 封小松 | 上海航天设备制造总厂
[5 empty] | 卢庆华 | 上海工程技术大学
[5 empty] | 张培磊 | 上海工程技术大学
[5 empty] | 于治水 | 上海工程技术大学
[5 empty] | 王铀 | 哈尔滨工业大学
1240 |  |  | 氩弧熔敷原位合成TiC-TiB2/Ti基复合涂层组织及性能分析 | 中文 | 孟君晟 | 哈尔滨理工大学 | 利用氩弧熔敷技术,在TC4合金表面原位合成了TiC-TiB2增强镍基复合材料涂层,利用SEM和XRD等方法分析了涂层的显微组织并测试了涂层的显微硬度.结果表明,熔敷组织主要由TiC,TiB2和Ti(Ni,Cr)组成,TiB2主要以棒状形式存在;在所形成的TiC-TiB2/Ti复合材料层中,TiC和TiB2颗粒分布均匀且尺寸细小;熔敷涂层由表及里组织不同;熔敷层与基体呈冶金结合,无气孔、裂纹等缺陷;涂层的显微硬度达到13.8 GPa,较基体提高了4.5倍. | 关键词 | 氩弧熔敷;原位合成;TiC;TiB2;显微组织; | 焊接学报 | 2013 |  | 43 | 09 | 67 | 70
[5 empty] | 吉泽升 | 哈尔滨理工大学
1241 |  |  | 高强钢与铝合金电阻点焊性能 | 中文 | 崇玉良 | 上海交通大学 | 针对高强钢DP590和铝合金Al6061利用电阻点焊专业有限元软件SORPAS进行模拟分析,分析了钢-铝点焊熔核形成过程的三个阶段,阐述了钢-铝电阻点焊的非对称温度场分布特点及由此产生的熔核偏移和双熔核特征;通过EDS等检测手段结合宏微观金相组织及试验过程中实测的焊接区动态电阻,揭示出点焊接头形成过程即熔融成液态的铝合金在钢-铝界面处向高强钢润湿铺展并扩散而形成熔-钎焊接头;焊接过程中铝原子扩散到钢中的原子分数达到40%左右,形成钢铝晶间化合物的厚度小于2μm. | 关键词 | 电阻点焊;数值模拟;界面;钢-铝; | 焊接学报 | 2013 |  | 43 | 09 | 71 | 74
[5 empty] | 孔谅 | 上海交通大学
[5 empty] | 宋政 | 上海汽车集团股份有限公司
[5 empty] | 王敏 | 上海交通大学
1242 |  |  | 搅拌摩擦点焊下压量对界面畸变的影响 | 中文 | 周冠男 | 南京航空航天大学 | 通过采用针对同种铝合金点焊接头界面的铜箔示踪方法,对2 mm厚6061-T6铝板进行搅拌摩擦点焊工艺优化试验,设定点焊界面畸变几何特征参量,重点研究在不同轴肩下压量的条件下,接头界面畸变形貌特征的演变规律及其对接头力学性能的影响.结果表明,相较于其它焊接工艺变量而言,搅拌头轴肩下压量的变化对接头界面畸变形貌的影响最为明显;增加轴肩下压量可基本消除点焊接头界面翘曲,并能够拓宽有效连接区域,提高接头抗剪切性能. | 关键词 | 搅拌摩擦点焊;界面畸变;下压量;铜箔示踪; | 焊接学报 | 2013 |  | 43 | 09 | 75 | 78
[5 empty] | 沈以赴 | 南京航空航天大学
[5 empty] | 李博 | 南京航空航天大学
[5 empty] | 姚磊 | 南京航空航天大学
[5 empty] | 吴小伟 | 南京航空航天大学
[5 empty] | 胡伟叶 | 南京市晨光机器厂
1243 |  |  | 2A14铝合金变极性等离子横向焊缝成形特点 | 中文 | 张勤练 | 哈尔滨工业大学 | 对6 mm厚2A14铝合金变极性等离子弧横向焊接的难点及焊接工艺参数的特点进行了研究,通过横向焊穿孔熔池受力分析,阐释了变极性等离子横向焊缝成形缺陷产生的原因.变极性等离子弧横向焊接的难点是焊缝正面和背面的咬边缺陷及焊缝上部(靠近熔合线)宏观气孔的聚集.稍小的焊接线能量有利于消除横向焊缝正面咬边缺陷,稍大的焊接线能量有利于消除焊缝背面咬边缺陷.分析认为变极性等离子横向焊缺陷的产生与穿孔熔池受力平衡及重力方向改变导致的流动密切相关. | 关键词 | 变极性等离子;铝合金横焊;焊缝成形;焊接缺陷; | 焊接学报 | 2013 |  | 43 | 09 | 79 | 82
[5 empty] | 杨春利 | 哈尔滨工业大学
[5 empty] | 林三宝 | 哈尔滨工业大学
[5 empty] | 范成磊 | 哈尔滨工业大学
1244 |  |  | P91钢焊缝蠕变的非线性超声检测 | 中文 | 原可义 | 清华大学 | 分析了金属材料蠕变过程中的非线性应力—应变关系,指出在蠕变超声检测过程中存在非线性波动现象.讨论了使用脉冲超声实现非线性检测的方法,即利用超声检测信号高频段与低频段的能量之比作为非线性的表征.分析了衰减对非线性检测的影响,并根据频率-衰减关系对非线性参数的计算方法做出了修正.应用该方法对不同蠕变状态的P91钢母材及焊缝热影响区进行了检测.结果表明,非线性参数随蠕变时间的增加呈上升趋势;该方法可以有效区分同一材质的不同蠕变状态,可以作为P91钢焊缝蠕变程度相对性检测的有效方法. | 关键词 | 耐热钢;超声;非线性;焊缝; | 焊接学报 | 2013 |  | 43 | 09 | 83 | 86
[5 empty] | 韩赞东 | 清华大学
[5 empty] | 陈以方 | 清华大学
[5 empty] | 钟约先 | 清华大学
1245 |  |  | 铝-钢异种金属脉冲旁路耦合电弧MIG熔钎焊界面反应的热力学分析 | 中文 | 石玗 | 兰州理工大学 | 采用脉冲旁路耦合电弧MIG熔钎焊方法用ER5356铝合金焊丝在镀锌钢板上进行平板堆焊试验.通过调整焊接参数获得最佳焊接成形,结果表明脉冲旁路耦合电弧MIG熔钎焊方法可以实现铝和铁异种金属材料的连接.采用SEM,EDS等测试手段观察和分析连接界面区的微观组织,在连接界面区形成Fe2Al5,FeAl3金属间化合物层.通过Thermo-Calc软件对Fe2Al5,FeAl3金属间化合物的吉布斯自由能进行计算,得出在高温Fe2Al5的吉布斯自由能比FeAl3的吉布斯自由能小,在低温FeAl3的吉布斯自由能比Fe2Al5的吉布斯自由能小,说明在焊接过程中Fe2Al5金属间化合物先生成,再在冷却过程中FeAl3金属间化合物生成或析出. | 关键词 | 脉冲旁路耦合电弧MIG熔钎焊;铝-钢焊接;金属间化合物; | 焊接学报 | 2013 |  | 43 | 09 | 87 | 90
[5 empty] | 邵玲 | 兰州理工大学
[5 empty] | 黄健康 | 兰州理工大学
[5 empty] | 顾玉芬 | 兰州理工大学
1246 |  |  | 点焊伺服加压装置的设计及特性分析 | 中文 | 李海波 | 华南理工大学 | 针对目前普遍使用的气动点焊机在焊接中有压力波动,且焊接过程中压力不可调,设计了一种点焊伺服加压装置,具有电极与工件软接触、加压速度快、压力控制精确等特点;针对所设计的伺服加压装置,进行动力学分析,并且根据采用的控制方式,建立装置的传递函数模型和基于主导极点的等效参考模型,获得了伺服加压装置的机械参数与系统的阻尼比、固有振荡频率之间的关系,分析了机械参数对系统的稳定性和动态特性的影响. | 关键词 | 电阻点焊;伺服加压;动态特性; | 焊接学报 | 2013 |  | 43 | 09 | 91 | 94
[5 empty] | 曹彪 | 华南理工大学
1247 |  |  | 工艺参数对等离子喷枪内电弧波动影响的三维数值模拟 | 中文 | 叶向艺 | 福州大学 | 基于局域热力学平衡假设,建立了三维非稳态等离子电弧的湍流模型,运用计算流体力学软件ANSYS CFX系统地模拟了电弧电流、氩气流量和氢气流量对氩/氢等离子喷枪内电弧波动的影响.结果表明,当电流小于600 A时,增大电流,电弧柱缩短,平均电弧电压和电压波动幅度减小,波动频率升高.当电流大于600 A时,增大电流对电弧波动基本没有影响.增加氩气流量或氢气流量均使得电弧柱增长,平均电弧电压和电压波动幅度增大,波动频率降低.三种工艺参数相比,氢气流量对电弧波动的影响最大,氩气流量次之,电弧电流影响最小. | 关键词 | 等离子喷涂;三维模拟;非稳态;电弧波动;工艺参数; | 焊接学报 | 2013 |  | 43 | 09 | 95 | 98
[5 empty] | 郑振环 | 福州大学
[5 empty] | 李强 | 福州大学
1248 |  |  | 5A90铝锂合金T形接头激光填丝焊接头组织性能分析 | 中文 | 何恩光 | 北京航空工程制造研究所 | 对2.5 mm厚5A90铝锂合金T形接头激光焊和激光填丝焊接头组织与性能进行了研究.结果表明,与不填丝相比,焊接过程中填充焊丝有效减少角焊缝咬边、下塌等缺陷,明显改善焊缝表面成形,同时增大了接头熔化区面积,提高了激光的吸收率;填丝还使得T形接头两侧角焊缝组织大小趋于相同,但组织相对粗大;接头抗拉强度接近提高20%,拉伸断口呈韧性断裂. | 关键词 | T形接头;激光焊;激光填丝焊;5A90铝锂合金;拉伸性能; | 焊接学报 | 2013 |  | 43 | 09 | 99 | 102
[5 empty] | 巩水利 | 北京航空工程制造研究所
[5 empty] | 杨涛 | 武汉理工大学
[5 empty] | 陈俐 | 北京航空工程制造研究所
1249 |  |  | 几何参数对钛合金蜂窝夹层结构比强度的影响 | 中文 | 静永娟 | 北京航空工程制造研究所 | 试验研究了钛合金蜂窝夹层结构的几何参数(蜂窝芯格内切圆直径D和胞壁厚度t)对密度和拉脱强度的影响.芯格内切圆直径较大且胞壁厚度较薄时,焊接界面易于产生组织状态差异较大、组织状态不连续的现象,即魏氏体组织、网篮组织和双态组织并存,严重影响界面强度.当D=11.2 mm时,试件抗拉强度可表示为R m=118.8t胞壁厚度-3.44;当D=6.4 mm时,试件抗拉强度可表示为R m=262.8t胞壁厚度-5.94.试验中比强度较高且密度较低的蜂窝芯规格为TC1-4.8-0.05-15.密度、强度与几何参数之间的定量关系可用于对蜂窝夹层试件的比强度进行估测,为工程用钛合金蜂窝夹层结构的几何参数优选提供参考. | 关键词 | 钛合金;蜂窝夹层结构;几何参数; | 焊接学报 | 2013 |  | 43 | 09 | 103 | 106
[5 empty] | 李晓红 | 北京航空工程制造研究所
[5 empty] | 谢棕蕻 | 西北工业大学
[5 empty] | 岳喜山 | 北京航空工程制造研究所
1250 |  |  | 缓解陶瓷/金属连接接头残余热应力的方法研究进展 | 中文 | 熊华平 | 北京航空材料研究院 | 由于陶瓷与金属的热物理性能不匹配,使得陶瓷/金属连接接头在焊后往往产生巨大的残余热应力.在陶瓷、陶瓷基复合材料连接研究领域,几乎一直伴随着缓解陶瓷/金属连接接头残余热应力的方法研究.综述了国内外几十年来的研究成果,总结出7种缓解陶瓷/金属连接接头残余热应力的方法,其中缓释层、梯度、复合的概念十分重要,并对这些方法的原理进行了分析和探讨.要想获得理想的缓解残余应力的效果,发展多种方法相结合的复合缓解应力方法将是重要的研究方向. | 关键词 | 陶瓷/金属;热膨胀系数;残余热应力;缓冲层;复合;梯度; | 焊接学报 | 2013 |  | 43 | 09 | 107 | 112
[5 empty] | 吴世彪 | 北京航空材料研究院
[5 empty] | 陈波 | 北京航空材料研究院
[5 empty] | 毛唯 | 北京航空材料研究院
1251 |  |  | La2O3对MGH956合金TIG焊焊缝组织和性能的影响 | 中文 | 雷玉成 | 江苏大学 | 为了研究La2O3对焊缝组织和性能的影响,分别以未填加、填加2%和4%La2O3的填充材料对MGH956合金进行TIG焊接,应用光学显微镜、扫描电镜和透射电镜对焊缝的微观组织和拉伸断口进行观察,同时测试焊缝的抗拉强度.结果表明,适当提高La2O3含量,可以使焊缝晶粒得到细化,填加2%La2O3的焊缝晶粒最细小均匀,焊缝中的颗粒相增多且分布均匀,强化机制是由细晶强化和Orowan强化共同作用,但当La2O3加入量达到4%时,发现颗粒相有团聚现象,强化主要由位错塞积引起.填加2%La2O3的焊缝抗拉强度最大,为628 MPa,拉伸断口为韧—脆混合断裂. | 关键词 | MGH956合金;TIG焊;组织;力学性能; | 焊接学报 | 2013 |  | 43 | 10 | 1 | 4
[5 empty] | 赵凯 | 江苏大学
[5 empty] | 黄巍 | 江苏大学
[5 empty] | 梁申勇 | 江苏大学
1252 |  |  | 焊缝金属氧化物夹杂的尺寸及分布辅助外电场控制法 | 中文 | 李晓泉 | 南京工程学院 | 提出了一种在埋弧自动焊熔渣—熔池间随焊施加一辅助外电场,利用外电场控制熔体内部离子流进而控制焊缝氧化物夹杂尺寸及其分布的方法,并以直流电源提供的电压作为外电场开展了初步试验研究.结果表明,以钨材作外电场的阴极向液态熔渣内部补充大量的自由电子可极大地改善液态熔渣的导电性能,有效地诱导熔体内部形成稳定的定向离子流;外电场作用于熔渣—熔池通过使熔体内部复合粒子的进一步电离,正负离子形成互为逆向的离子流并在界面产生电化学反应以减少氧化结合的机会,因而有利于夹杂物的细化及弥散分布;同时外电场也可促使熔池内部自由氧离子电迁移至渣—金界面,并在界面优先与熔渣中氧化物形成元素结合进入熔渣从而削弱熔渣对熔池金属的氧化作用,使焊缝金属的氧含量显著降低. | 关键词 | 辅助外电场;熔渣;熔池;夹杂物; | 焊接学报 | 2013 |  | 43 | 10 | 5 | 8
[5 empty] | 初雅杰 | 南京工程学院
[5 empty] | 杨宗辉 | 南京工程学院
1253 |  |  | 超高强钢点焊结构拉剪试验及数值仿真 | 中文 | 宇慧平 | 北京工业大学 | 以超高强淬火钢22MnB5搭接型点焊结构为研究对象,通过拉剪试验、光学试验和维氏硬度测试,获得了点焊结构的部分力学参数.在ANSYS中进行强度仿真,并与试验结果进行对比.结果表明,将点焊模型分为焊核、塑性环、母材三部分的有限元模型是合理的.同时仿真结果还表明点焊结构交界面的塑性环边缘处是最薄弱的位置,结构失效主要由切应力所引起,并分析了部分尺寸参数对结构强度的影响,当焊核半径、两板重叠长度与板厚越大,结构的最大Von Mises应力值就越低,但增大到一定程度后,其影响降低,为焊接工艺参数的优化提供参考. | 关键词 | 超高强钢;点焊;拉剪试验;数值仿真; | 焊接学报 | 2013 |  | 43 | 10 | 9 | 12
[5 empty] | 王伟伟 | 北京工业大学
[5 empty] | 李晓阳 | 北京工业大学
[5 empty] | 刘跃华 | 北京工业大学
1254 |  |  | 基于移动焊接机器人动力学的焊缝轨迹跟踪控制 | 中文 | 吕学勤 | 上海电力学院 | 焊缝跟踪的高精度要求使得跟踪系统动力学问题愈加突出.建立了移动焊接机器人具有非完整力学系统形式的动力学模型,并设计了基于移动焊接机器人动力学和十字滑块协调控制的滑模变结构控制器,考虑了焊接机器人的惯性、电机动力学、工件表面不平度等因素对跟踪精度的影响.理论分析和系统仿真证明了动力学模型和滑模变结构控制算法在焊缝轨迹跟踪中的正确性和有效性.为智能控制方法在移动焊接机器人中离线编程、仿真和动态控制奠定了重要基础. | 关键词 | 移动焊接机器人;轨迹跟踪;动力学; | 焊接学报 | 2013 |  | 43 | 10 | 13 | 16
[5 empty] | 张轲 | 上海交通大学
[5 empty] | 吴毅雄 | 上海交通大学
1255 |  |  | Q125级套管钢高频电阻焊接头耐CO2/H2S腐蚀行为 | 中文 | 武会宾 | 北京科技大学 | 采用SEM,EBSD和电化学等手段研究了Q125级石油套管钢高频电阻焊接头的耐CO2/H2S腐蚀行为.结果表明,Q125级套管钢高频电阻焊接头处母材的耐腐蚀性能最好,热影响区次之,而焊缝的耐腐蚀性能最差,导致高频电阻焊接头在CO2/H2S腐蚀环境中产生了沟槽腐蚀.试验钢焊缝处的大角晶界比例高于母材和热影响区,从而使焊缝区反应速度常数高于母材和热影响区,这是焊缝区腐蚀速率最高的一个重要原因.通过电化学分析表明,焊缝处的电极反应的极化阻力最小,腐蚀反应易于发生;而母材的电极反应的极化电阻最大,腐蚀反应不易进行,这与腐蚀试验所得结果及极化曲线分析结果一致. | 关键词 | 焊接接头;沟槽腐蚀;CO2/H2S腐蚀;大角晶界; | 焊接学报 | 2013 |  | 43 | 10 | 17 | 21
[5 empty] | 刘立甫 | 北京科技大学
[5 empty] | 王立东 | 北京航空工程制造研究所
[5 empty] | 唐荻 | 北京科技大学
1256 |  |  | Nano-CeO2对高速火焰喷涂层组织和性能的影响 | 中文 | 国洪建 | 兰州工业学院 | 将不同质量分数的Nano-CeO2粉体添加到NiCrFe/WC喷涂材料中,利用CP-3000型高速火焰喷涂设备在Q235低碳钢上制备涂层,利用光学显微镜、扫描电子显微镜、X射线衍射仪等设备对涂层进行显微组织、表面形貌观察及物相分析,利用SHT4605型万能试验机、M-200磨损试验机和HXD-1000TM型显微硬度仪测试涂层的力学性能.结果表明,Nano-CeO2粉体可以细化涂层组织,提高涂层的致密性,在涂层凝固结晶过程中促进组分间的化学冶金反应,形成了一些新相如NiCrFe,γ(Fe,Ni)固溶体和CeNi3,这些新相通过固溶强化等作用提高了涂层的力学性能,使涂层的显微硬度、结合强度以及耐磨性都得到大幅度提高,当Nano-CeO2粉体添加量为1%时涂层的微观组织状态最佳,力学性能最高. | 关键词 | 纳米CeO2粉体;高速火焰喷涂;涂层;显微组织;力学性能; | 焊接学报 | 2013 |  | 43 | 10 | 22 | 26
[5 empty] | 梁补女 | 兰州工业学院
[5 empty] | 贾均红 | 中国科学院兰州化学物理研究所
[5 empty] | 张振宇 | 兰州工业学院
1257 |  |  | X100管线钢双丝埋弧焊接头微观组织与力学性能 | 中文 | 李继红 | 西安理工大学 | 利用光学显微镜、扫描电子显微镜、拉伸及冲击材料试验机等对X100钢级管线钢组织与力学性能进行了研究.结果表明,X100钢级管线钢焊缝区组织主要为针状铁素体和粒状贝氏体,热影响区组织有多边形铁素体存在,且晶粒粗大,发生了软化和脆化.焊接接头最高抗拉强度和断后伸长率分别达805 MPa,10.7%.接头的冲击吸收功(-10℃)大于110 J;剪切面积百分比(-10℃)平均值达到85%,呈现为韧性断裂.硬度测试结果显示,热影响区硬度外焊高于内焊. | 关键词 | X100管线钢;双丝埋弧焊;显微组织;力学性能; | 焊接学报 | 2013 |  | 43 | 10 | 27 | 30
[5 empty] | 杨亮 | 西安理工大学
[5 empty] | 陈飞绸 | 西安理工大学
[5 empty] | 张敏 | 西安理工大学
1258 |  |  | 薄板铝合金激光深熔焊熔池流动数值模拟 | 中文 | 占小红 | 南京航空航天大学 | 针对薄板铝合金激光焊接过程,采用有限体积法开展熔池流动研究.建立了三维焊接熔池流动数学模型,并采用高斯旋转体热源表征激光束的热作用.在考虑与不考虑表面张力作用下,分别计算获得了焊接温度场、熔池流场和熔池形貌.基于计算结果,分析了温度场云纹图、熔池焊接热循环曲线、熔池速度场分布多视图.最后进行相同参数下的激光焊接试验,基于观察获得的焊接接头形貌,综合分析了模拟结果和试验结果.结果表明,所建立的模型和模拟方法是合理可行的.同时考虑Marangoni对流作用所计算得到的熔池和焊缝几何形状更加接近实际焊接接头. | 关键词 | 铝合金;激光焊;熔池;流场; | 焊接学报 | 2013 |  | 43 | 10 | 31 | 34
[5 empty] | 米高阳 | 南京航空航天大学
[5 empty] | 陶汪 | 哈尔滨工业大学
[5 empty] | 陈洁 | 上海市飞机制造公司
[5 empty] | 魏艳红 | 南京航空航天大学
[5 empty] | 陈彦宾 | 哈尔滨工业大学
1259 |  |  | 铝锂合金填充式摩擦点焊工艺 | 中文 | 封小松 | 上海航天设备制造总厂 | 以5A90铝锂合金搭接接头为研究对象,进行了不同工艺参数下的填充式摩擦点焊试验,并对点焊接头进行了剪切试验、十字拉伸试验,在此基础上对典型接头微观组织结构进行了金相分析和横截面显微硬度测试.结果表明,采用填充式摩擦点焊技术焊接1.5 mm壁厚铝锂合金搭接接头在旋转频率1 800 r/min、焊接时间1.5 s左右可获得良好的抗剪能力;十字拉伸强度对于焊接工具旋转频率、下压量不敏感,但随焊接时间的增加而增加;对接头横截面进行金相观察发现,焊点与母材的竖直连接界面为连接薄弱区域,接头横截面显微硬度分布表明,在焊点中心附近水平连接面具有较低的硬度分布. | 关键词 | 填充式摩擦点焊;铝锂合金;力学性能;显微硬度; | 焊接学报 | 2013 |  | 43 | 10 | 35 | 38
[5 empty] | 张成聪 | 上海航天设备制造总厂
[5 empty] | 郭立杰 | 上海航天设备制造总厂
[5 empty] | 苗玉刚 | 哈尔滨工程大学
1260 |  |  | 热-机械载荷下U形对焊接头的安定性 | 中文 | 郑小涛 | 武汉工程大学 | 结合非线性叠加法和通用有限元软件ABAQUS研究了内压和温度载荷下U形对焊接头的安定性,探讨了焊缝几何尺寸及焊接材料对压力管道安定性的影响.结果表明,当焊接材料的弹性模量、线膨胀系数和屈服应力与母材相差很大时,在焊接处产生较大的局部应力,可显著影响结构的安定性,而焊接坡口尺寸对安定域影响很小;建立了一种适于工程安定性评估的简化图解法. | 关键词 | 安定性;焊接接头;压力管道;热-机械载荷; | 焊接学报 | 2013 |  | 43 | 10 | 39 | 42
[5 empty] | 彭常飞 | 武汉工程大学
[5 empty] | 喻九阳 | 武汉工程大学
[5 empty] | 王成刚 | 武汉工程大学
1261 |  |  | 铝合金浮动式双轴肩FSW接头组织性能分析 | 中文 | 董继红 | 北京化工大学 | 对12 mm厚6082-T6铝合金浮动式双轴肩搅拌摩擦焊接头微观组织及力学性能进行了分析研究.结果表明,焊核区发生了动态再结晶和沉淀相溶解,热影响区晶粒和沉淀相粗化;沿焊缝横截面硬度的分布呈高-低-高-低-高的W形分布趋势,且接头沿厚度方向上、中、下层硬度分布趋势较为一致,硬度最低值出现在热影响区;断口形貌分析表明,接头断裂模式为韧-脆混合型断裂;主轴旋转频率600 r/min,焊接速度为300 mm/min,搅拌头倾角为0°时,接头抗拉强度达到了231 MPa,可达母材的79%. | 关键词 | 浮动式双轴肩;微观组织;力学性能;6082铝合金; | 焊接学报 | 2013 |  | 43 | 10 | 43 | 46
[5 empty] | 董春林 | 北京航空工程制造研究所
[5 empty] | 孟强 | 北京航空工程制造研究所
[5 empty] | 栾国红 | 北京航空工程制造研究所
[5 empty] | 焦向东 | 北京石油化工学院
1262 |  |  | 铝/铁复合板与铝合金超声波辅助钎焊 | 中文 | 王谦 | 哈尔滨工业大学 | 利用超声波辅助钎焊的方法,在大气环境、中温、无钎剂条件下,实现了铝合金与薄膜铝/铁复合板的高强、可靠连接.研究了采用Zn-Al,Al-Si钎料得到的焊缝组织及其性能.结果表明,采用Zn-Al钎料钎焊5A06铝合金和复合板,超声波能有效破除氧化膜,铝膜溶解扩散易于控制,焊缝没有金属间化合物,在铝层未完全溶解时,抗剪强度均大于70 MPa,焊缝由α-Al,η-Zn,共晶和共析组织构成;采用Al-Si钎料钎焊1100纯铝和复合板,复合板铝膜短时间内完全溶解,焊缝存在复杂的Fe-Al-Si三元化合物,并发现明显的裂纹,抗剪强度约为20 MPa. | 关键词 | 超声波辅助钎焊;薄膜铝铁复合板;铝合金;Zn-Al钎料;Al-Si钎料; | 焊接学报 | 2013 |  | 43 | 10 | 47 | 50
[5 empty] | 冷雪松 | 哈尔滨工业大学
[5 empty] | 闫久春 | 哈尔滨工业大学
[5 empty] | 陈晓光 | 哈尔滨工业大学
1263 |  |  | 铜铝异种金属激光焊接头组织特征及力学性能 | 中文 | 薛志清 | 天津大学 | 铜铝异种金属薄板的激光焊加热和冷却速度快,焊缝区温度梯度和成分浓度梯度大,接头微观组织具有特殊性.通过激光焊接试验、拉伸测试、焊缝横截面及断口SEM和DES分析,研究了铜铝薄板的激光搭接焊接头组织分布特征及其对性能的影响.结果表明,在高温度梯度和浓度梯度下焊缝区形成了组织形貌不同的区域,分别是平行排列的板条状过共晶组织区、板条状过共晶组织与共晶组织混合区(简称混合区)、片层状的共晶区以及枝晶状的亚共晶区.拉伸剪切断裂在混合区.随着焊接速度的增加,混合区的宽度变窄,混合区的过共晶组织由等轴状向板条状转变,试件承受的最大剪切力随之增大. | 关键词 | 激光焊;异种金属;微观组织;力学性能; | 焊接学报 | 2013 |  | 43 | 10 | 51 | 54
[5 empty] | 胡绳荪 | 天津大学
[5 empty] | 左迪 | 天津大学
[5 empty] | 申俊琦 | 天津大学
1264 |  |  | CuZnSnSi合金钎料相变过程的热分析动力学 | 中文 | 鲍丽 | 郑州机械研究所 | CuZnSnSi合金钎料在钎焊钢工件中具有良好的综合性能.为进一步探究其合金性能,借助差示扫描分析(DSC)和热重分析(TG)技术,分别采用微分非等温法和积分非等温法分析了CuZnSnSi合金钎料相变过程的热分析动力学.结果表明,CuZnSnSi合金的相变温度范围为1 150.5~1 221.5 K,吸热峰温度为1 174.46 K,在相变过程中没有化学反应,但出现升温段的吸热峰温度滞后于降温段的放热峰,说明了合金钎料在结晶过程需要一定的过冷度;非等温分析法计算得到合金钎料相变表观活化能为615.72 kJ/mol;由Arrhenius公式得出合金钎料相变速率常数k的变化规律为1.71×1 027exp(-6.16×105/RT). | 关键词 | 钎料;相变;热分析动力学;DSC技术;表观活化能; | 焊接学报 | 2013 |  | 43 | 10 | 55 | 58
[5 empty] | 龙伟民 | 郑州机械研究所
[5 empty] | 裴夤崟 | 郑州机械研究所
[5 empty] | 马佳 | 郑州机械研究所
1265 |  |  | 应变率对无铅焊锡接点力学行为的影响 | 中文 | 安彤 | 北京工业大学 | 对150℃条件下经过0,72,288,500 h等温时效的Cu/Sn3.0Ag0.5Cu/Cu焊锡接点试样进行了应变率为2×10-4,2×10-2和2 s-1的拉伸试验,研究了时效时间和应变率对焊锡接点抗拉强度和破坏模式的影响.结果表明,应变率对焊锡接点的抗拉强度有明显强化作用,抗拉强度随应变率的升高而增大.应变率从低到高的过程中,焊锡接点的破坏模式由焊料内部的韧性断裂逐渐转变为界面金属间化合物(intermetallic compound-IMC)层内的脆性断裂. | 关键词 | 焊锡接点;金属间化合物;应变率;抗拉强度; | 焊接学报 | 2013 |  | 43 | 10 | 59 | 62
[5 empty] | 秦飞 | 北京工业大学
[5 empty] | 王晓亮 | 北京工业大学
1266 |  |  | 多关节焊接机器人轨迹误差补偿解耦分析 | 中文 | 李雪琴 | 四川大学 | 由于多种误差源的影响,机器人焊枪末端往往不能按照预定轨迹运动,提出输入附加运动法对各运动关节进行补偿,使焊枪末端产生相应的微小摄动,从而抵消位姿误差.因为6R焊接机器人各关节运动副间存在一定的耦合关系,通过分析焊接机器人各坐标系间位姿变换关系,基于小误差运动假设,建立了误差补偿模型,通过该数学模型可解耦出各关节所需要的补偿摄动量.仿真验证了所提解耦方法以及建立模型的正确性.结果表明,该算法能有效降低焊枪末端位姿误差,为焊接机器人位姿精度控制提供了有效的理论依据. | 关键词 | 焊接机器人;解耦;误差补偿;精度; | 焊接学报 | 2013 |  | 43 | 10 | 63 | 66
[5 empty] | 蒋红海 | 昆明理工大学
[5 empty] | 殷国富 | 四川大学
[5 empty] | 胡晓兵 | 四川大学
1267 |  |  | 一种应用于薄板搭接的磁控电弧焊缝跟踪方法 | 中文 | 洪宇翔 | 湘潭大学 | 薄板搭接的焊缝自动跟踪一直以来都是焊接领域的一个难点,针对其特点提出了一种应用于薄板搭接的磁控电弧焊缝跟踪方法,该方法是采用外加横向交变磁场来控制焊接电弧左右摆动扫描搭接坡口并通过检测焊接电流的变化规律来检测焊缝的偏差信号.分别采用双级二阶巴特沃思硬件滤波和小波滤波软件处理,并进行相关对比,最终选定小波阈值降噪滤波处理方法.针对薄板搭接特点和磁控电弧摆动规律,提出了一种基于中点均分面积积分单边比较法和焊枪控制法相结合的焊缝偏差控制方法.通过实际的焊缝跟踪试验表明,这种磁控电弧焊缝自动跟踪方法在薄板搭接上具有独特的优势. | 关键词 | 薄板搭接;磁控电弧;小波滤波;中点均分面积积分单边比较法; | 焊接学报 | 2013 |  | 43 | 10 | 67 | 70
[5 empty] | 向小明 | 湘潭大学
[5 empty] | 洪波 | 湘潭大学
[5 empty] | 何荣拓 | 湘潭大学
1268 |  |  | 考虑相变影响的电阻点焊数字模拟 | 中文 | 易荣涛 | 华中科技大学 | 热膨胀作用于焊接整个过程,考虑相变对线膨胀系数的影响,建立了考虑相变影响的电阻点焊二维轴对称有限元数值分析模型.以双相高强度钢DP600为研究对象,考虑相变潜热的影响,得到焊接过程温度场分布结果.利用热弹塑性理论和线性混合法则,考虑相变对线膨胀系数的影响,对双相钢电阻点焊应力场及工件焊接变形进行了分析研究.结果表明,考虑相变对线膨胀系数的影响,计算分析结果更接近实际. | 关键词 | 双相高强度钢;相变;数值模拟;应力场;变形; | 焊接学报 | 2013 |  | 43 | 10 | 71 | 74
[5 empty] | 赵大伟 | 华中科技大学
[5 empty] | 王元勋 | 华中科技大学
1269 |  |  | 微焊点纳米压痕循环力学行为与承受载荷的关联性 | 中文 | 王丽凤 | 哈尔滨理工大学 | 通过对Sn-3.0Ag-0.5Cu/Cu和Sn-0.3Ag-0.7Cu/Cu微焊点进行循环加载—卸载方式的纳米压痕试验,研究了焊点循环力学行为与承受最大载荷的关联性.结果表明,循环F-h曲线在闭合前表现为1个迟滞回环,随着最大载荷的增加,焊点迟滞回环的面积和残余压痕深度增大;当最大载荷一定时,迟滞回环的面积及残余压痕深度增量随着加载次数的增加逐渐减小;微焊点的压痕蠕变C随最大载荷的增大而不断降低,同时随加载次数的增加先急剧减小而后逐渐趋于平稳.Sn-3.0Ag-0.5Cu/Cu焊点的压痕蠕变低于Sn-0.3Ag-0.7Cu/Cu焊点的蠕变量. | 关键词 | 纳米压入法;微焊点;循环加载卸载;蠕变; | 焊接学报 | 2013 |  | 43 | 10 | 75 | 78
[5 empty] | 吕烨 | 哈尔滨理工大学
[5 empty] | 戴洪斌 | 哈尔滨理工大学
[5 empty] | 张璞乐 | 哈尔滨理工大学
1270 |  |  | T形焊接接头固有变形逆解析方法的开发 | 中文 | 梁伟 | 重庆交通大学 | 基于固有应变方法的弹性有限元方法是适用于大型复杂焊接结构件变形预测的有效方法,但这一方法得以运用的必要条件是必须已知存在于焊缝附近的固有变形.文中利用物理试验和数值模拟技术相结合的研究手段开发了典型焊接接头固有变形的逆解析数值计算方法.利用逆解析得到的固有变形值,采用固有应变弹性有限元方法对T形焊接接头的焊接变形进行了预测.通过比较数值模拟结果和试验测量值,验证了基于数值模拟技术的逆解析方法的求解精度.结果表明,T形焊接接头固有变形的逆解析算法是正确有效的. | 关键词 | 固有应变有限元法;焊接变形;固有变形;逆解析; | 焊接学报 | 2013 |  | 43 | 10 | 79 | 82
[5 empty] | 村川英一 | 大阪大学
1271 |  |  | 电站锅炉集箱管座角焊缝缺陷安全性分析方法 | 中文 | 刘富君 | 浙江省特种设备检验研究院 | 电站锅炉集箱管座角焊缝位置经常发现裂纹缺陷,部分接管甚至出现泄漏.为避免类似问题的出现,在对该部位角焊缝进行现场勘测及关键部位应力测试的基础上,对管座角焊缝的焊接结构进行了数值计算.探讨了其裂纹产生的原因,分析了内部未焊透缺陷对角焊缝结构安全性的影响.结果表明,所提出的角焊缝缺陷安全性分析方法是可行的及正确的,为电厂焊接结构的安全检修提供了科学的依据. | 关键词 | 电站锅炉;角焊缝;应力测试;安全性分析;数值计算; | 焊接学报 | 2013 |  | 43 | 10 | 83 | 86
[5 empty] | 唐萍 | 浙江省特种设备检验研究院
[5 empty] | 凌张伟 | 浙江省特种设备检验研究院
[5 empty] | 夏珺芳 | 浙江省特种设备检验研究院
1272 |  |  | Al元素对Zn-Al钎料钎焊2A01铝合金性能的影响 | 中文 | 张满 | 淮阴工学院 | 研究了Al元素对Zn-Al钎料钎焊2A01铝合金性能的影响.钎料润湿性试验结果表明,随着钎料中Al元素含量的增加,钎料在2A01铝合金表面的铺展性能提高,Al元素含量为12%(质量分数)时,铺展面积达到最大,继续增加钎料中Al元素含量,铺展性能降低.钎料中Al元素含量在8%~15%范围内时,钎料均具有良好的铺展性能.钎焊接头力学性能试验结果表明,随着钎料中Al元素含量的增加,钎缝中铝基固溶体强化相数量增加,对接钎焊接头强度提高,钎料中Al元素含量为8%时,钎焊接头强度达到最高,继续增加Al元素含量,钎缝中的枝状共析组织变得粗大,与其周围组织容易产生应力集中,萌生裂纹,对应的钎焊接头强度降低.综合考虑钎料的铺展性能以及钎焊接头力学性能,92Zn-8Al钎料钎焊2A01铝合金性能最佳. | 关键词 | Zn-Al钎料;2A01铝合金;钎焊;铺展性能;力学性能; | 焊接学报 | 2013 |  | 43 | 10 | 87 | 90
[5 empty] | 王鹏飞 | 淮阴工学院
[5 empty] | 张临财 | 淮阴工学院
[5 empty] | 徐鸿宾 | 淮阴工学院
1273 |  |  | 热循环加载条件下PBGA叠层无铅焊点可靠性分析 | 中文 | 韦何耕 | 桂林电子科技大学 | 建立了塑料球栅阵列(plastic ball grid array,PBGA)器件叠层焊点应力应变有限元分析模型,基于该模型对叠层无铅焊点在热循环载荷条件下的应力应变分布进行了分析,计算其热疲劳寿命,分析焊点材料、焊点高度和焊点最大径向尺寸对叠层焊点热疲劳寿命的影响.结果表明,与单层焊点相比,焊点叠加方式能有效提高焊点热疲劳寿命;采用有铅焊料Sn62Pb36Ag2和Sn63Pb37的叠层焊点比采用无铅焊料Sn-3.5Ag和SAC305的叠层焊点热疲劳寿命高;叠层焊点的高度由0.50 mm增加到0.80 mm时,焊点的热疲劳寿命随其高度的增加而增加;叠层焊点的最大径向尺寸由0.30 mm增加到0.45 mm时,焊点的热疲劳寿命随焊点的最大径向尺寸增加而减小. | 关键词 | 叠层焊点;无铅焊料;热疲劳寿命;有限元分析; | 焊接学报 | 2013 |  | 43 | 10 | 91 | 94
[5 empty] | 黄春跃 | 桂林电子科技大学
[5 empty] | 梁颖 | 成都航空职业技术学院
[5 empty] | 李天明 | 桂林航天工业学院
[5 empty] | 吴松 | 桂林电子科技大学
[5 empty] | 郭广阔 | 桂林电子科技大学
1274 |  |  | 采用聚焦式变幅杆的超声-TIG复合焊接 | 中文 | 袁鹤然 | 哈尔滨工业大学 | 与传统TIG焊相比,超声-TIG复合焊在铝合金及不锈钢焊接中可提高焊接效率、改善焊缝组织和力学性能,应用前景广泛.然而受超声振幅大小和耦合方式限制,超声作用效果有限.针对该问题,提出凹面聚焦式变幅杆.利用COMSOL Multiphysics软件优化凹面曲率半径,确定为21 mm.对聚焦式复合焊枪声场分布进行模拟.结果表明,与平面相对比,聚焦式变幅杆可改善声压分布,工件表面处声压幅值也由14.81 kPa增加到77.489 kPa,提高近5倍.利用聚焦式复合焊接装置进行焊接试验,与同参数平面复合焊接系统所得试验结果相比,焊缝熔深增加,接头晶粒更细小,抗拉强度提高,超声作用效果更显著. | 关键词 | 超声振动;聚焦;凹面;铝合金; | 焊接学报 | 2013 |  | 43 | 10 | 95 | 99
[5 empty] | 杨春利 | 哈尔滨工业大学
[5 empty] | 范成磊 | 哈尔滨工业大学
[5 empty] | 林三宝 | 哈尔滨工业大学
1275 |  |  | 细间距倒装芯片互连过程中焊点界面金属间化合物的形成与演化 | 中文 | 田野 | 河南工业大学 | 利用凸点间距为100μm,高度约为45μm,焊料成分为Sn-3.0Ag-0.5Cu(质量分数,%)(SAC305)的倒装芯片与树脂基板互连封装,研究芯片单侧凸点及芯片与BT基板焊点互连回流过程中界面金属间化合物(intermetalic compound,IMC)的形成和演化.结果表明,封装互连前,在芯片单侧镍焊盘界面上形成了长针状(Ni,Cu)3Sn4和薄层状Ni3P,由于反应过程中焊料基体中Cu原子的大量消耗,没有形成典型的(Cu,Ni)6Sn5.封装互连过程中,由于大量Cu原子从铜界面扩散到镍界面,促使镍焊盘界面(Ni,Cu)3Sn4逐渐转化成(Cu,Ni)6Sn5,形貌由针状转变成短棒状,反应后(Cu,Ni)6Sn5成为主要IMC层;在铜焊盘界面上,形成了一层短棒状的(Cu,Ni)6Sn5,由于从镍焊盘界面扩散过来的Ni原子对Cu3Sn生长的限制作用,反应后没有形成典型的Cu3Sn. | 关键词 | 无铅焊料;金属间化合物;倒装芯片;界面反应; | 焊接学报 | 2013 |  | 43 | 10 | 100 | 104
[5 empty] | 吴懿平 | 华中科技大学
[5 empty] | 安兵 | 华中科技大学
[5 empty] | 龙旦风 | 清华大学
1276 |  |  | Cr2N沉淀相对2101双相不锈钢焊接接头综合性能的影响 | 中文 | 孟庆森 | 太原理工大学 | 对经济型2101双相不锈钢焊接接头1 050℃固溶后在700℃进行不同保温时间的时效处理.采用光学显微镜、SEM和TEM观察接头各区域的组织演变,对接头进行低温冲击试验和动电位极化腐蚀试验.结果表明,1 050℃固溶处理改善了接头的组织和性能;700℃时效处理后焊缝和HAZ析出Cr2N沉淀相,随着时效时间延长,沉淀相长大,数量变多并向铁素体内部生长,使接头冲击韧性降低,断口由塑性断裂的韧窝状转变为脆性断裂的解理状;固溶处理试样点蚀发生在铁素体内部,时效处理后点蚀发生在Cr2N周围的二次奥氏体区,时效时间越长,接头的抗点蚀能力越差.Cr2N的析出对接头焊缝区的影响最为显著. | 关键词 | 2101双相不锈钢;焊接接头;氮化物沉淀;冲击韧性;抗点蚀性; | 焊接学报 | 2013 |  | 43 | 10 | 105 | 108
[5 empty] | 王皓 | 太原理工大学
[5 empty] | 胡利方 | 太原理工大学
1277 |  |  | 焊接工艺及焊后固溶处理对双相不锈钢钝化膜稳定性的影响 | 中文 | 龚利华 | 江苏科技大学 | 通过SEM研究了不同焊接工艺及焊后固溶处理对双相不锈钢SAF2205焊接接头两相比例的影响,并采用电化学交流阻抗测试比较了不同焊接接头钝化膜电化学性质的变化.结果表明,焊接中较高的热输入以及保护气体中添加2%氮气有助于提高焊接接头中γ相的比例,并由此增大焊接接头电化学性质的稳定性,提高腐蚀抗力,而焊后1 050℃固溶处理无论是对相比例的恢复以及钝化膜稳定性的提高均具有明显效果. | 关键词 | 焊接;焊后固溶处理;双相不锈钢;γ/α比例;钝化膜稳定性; | 焊接学报 | 2013 |  | 43 | 10 | 109 | 112
[5 empty] | 张欢 | 江苏科技大学
[5 empty] | 程东亮 | 江苏科技大学
1278 |  |  | 《焊接电弧现象与焊接材料工艺性》 | 中文 | 王宝 |  | <正>宋天虎副理事长、潘际銮院士及德国莱布尼滋大学D.Rehfeldt教授倾情作序本书以对焊接电弧现象的大量、细致的观察为切入点,揭示熔滴过渡现象与工艺性之间的具体联系。通过焊接质量分析仪提取反映某些工艺状态的电弧现象的数据信息,用电弧物理指数加以描述,从该类电弧过程的属性寻求有效的分析方法,提出了对其特征现象及物理意义的定量认识和解读。 | 关键词 |  | 焊接学报 | 2013 |  | 43 | 11 | 60
宋永伦
1279 |  |  | 基于固有应变法预测双丝CO2气体保护焊液压支架顶梁变形 | 中文 | 方臣富 | 江苏科技大学 | 采用双丝CO2气体保护焊方法焊接30 mm厚Q690D钢板全尺寸液压支架顶梁.基于温度热源和热弹塑性算法对局部顶梁结构焊接变形进行计算,获得焊接固有应变,然后将固有应变施加在全尺寸壳单元顶梁模型上进行弹性计算,最终得到液压支架顶梁结构的焊接变形.结果表明,结合小结构模型的热弹塑性法和大结构固有应变法,能高效预测大型结构的焊接变形且能保证一定精度,预测的液压支架顶梁焊接变形结果与试验结果符合较好;液压支架顶梁的焊接变形主要为角变形,且两侧分布不对称. | 关键词 | 液压支架;有限元;固有应变法;数值模拟;焊接变形; | 焊接学报 | 2013 |  | 43 | 11 | 1 | 4
[5 empty] | 吴文烈 | 江苏科技大学
[5 empty] | 刘川 | 江苏科技大学
[5 empty] | 钟绪浪 | 江苏科技大学
1280 |  |  | 激光焊熔池图像三维形态恢复算法分析 | 中文 | 高向东 | 广东工业大学 | 利用熔池图像表面的明暗变化恢复熔池表面三维形态,分析熔高和熔宽等特征与焊接质量的关系.试验装置采用红外激光辅助光源和带有近红外窄带滤波组合系统的高速影像设备实时捕捉熔池动态图像,并根据统计学估计光源位置参数,采用基于单幅熔池灰度图像的明暗恢复形状技术(shape from shading,SFS)中的局部分析算法来恢复熔池三维表面形态,并通过中值滤波和三次样条插值对三维重建后熔池形状进行去噪和平滑处理.结果表明,所采用的方法能有效地恢复熔池表面信息,为大功率盘形激光焊接过程中根据熔池二维图像预测焊缝成形提供了一种方法. | 关键词 | 大功率盘形激光焊;熔池;三维恢复; | 焊接学报 | 2013 |  | 43 | 11 | 5 | 8
[5 empty] | 杨永琛 | 广东工业大学
[5 empty] | 张艳喜 | 广东工业大学
1281 |  |  | 旋转频率对镁/铝异种金属填充式摩擦点焊接头组织及力学性能的影响 | 中文 | 郭立杰 | 上海航天设备制造总厂 | 以AZ31镁合金和5A06铝合金为研究对象,采用填充式摩擦点焊技术实现了镁/铝异种金属的有效连接,测试了不同旋转频率下摩擦点焊接头的剪切力,并观察和分析了旋转频率对焊点形貌、界面组织以及元素分布的影响规律.结果表明,随着焊接工具旋转频率的增加,焊点的剪切力先增加后减小,且在2 400 r/min附近有最高的剪切力,约为1.9 kN.当旋转频率较低时,镁/铝之间界面反应不充分,无明显的界面层组织,甚至存在"未焊合"区.当旋转频率较高时,镁/铝间形成的界面层较厚(约5μm),界面组织明显,界面结合良好. | 关键词 | 填充式摩擦点焊;异种金属;旋转频率;界面层;力学性能; | 焊接学报 | 2013 |  | 43 | 11 | 9 | 12
[5 empty] | 封小松 | 上海航天设备制造总厂
[5 empty] | 苗玉刚 | 哈尔滨工程大学
[5 empty] | 韩端锋 | 哈尔滨工程大学
1282 |  |  | 磁场下镁合金A-TIG接头成形性及显微组织分析 | 中文 | 苏允海 | 沈阳工业大学 | 在对5 mm厚的AZ31B镁合金板材进行A-TIG焊焊接过程中引入外加纵向磁场,试验所用的活性剂是以氧化物为基的活性剂,试验中改变磁场参数,对焊接接头的成形性、组织及性能进行试验和检测,研究磁场参数对镁合金A-TIG焊过程的影响规律.结果表明,活性剂及磁场共同作用可以改善焊接接头的成形性和组织形态,在磁场频率为10 Hz,磁场电流为2 A时,焊接接头的成形系数和性能得到了最佳值,此时成形系数为2.304,硬度为980.98 MPa;外加磁场通过电磁搅拌作用与活性剂相结合,改变了熔池的流行形态,使金属液由四周向中心流动并伴有搅拌,进而使焊缝熔深增大的同时细化组织,改善接头力学性能. | 关键词 | 磁场;成形性;镁合金;活性钨极氩弧焊; | 焊接学报 | 2013 |  | 43 | 11 | 13 | 16
[5 empty] | 林金梁 | 沈阳工业大学
[5 empty] | 蒋焕文 | 沈阳工业大学
[5 empty] | 刘政军 | 沈阳工业大学
1283 |  |  | 计入热影响区的焊接接头极限载荷计算 | 中文 | 凌堃 | 华东理工大学 | 针对许多结构完整性评定规范焊接接头难以得到准确的极限载荷问题,文中在理想的双材料模型基础上,通过考虑热影响区的影响,建立非匹配焊接接头"三材料"模型,利用有限元分析软件ABAQUS求解计入热影响区的非匹配焊接接头极限载荷值,再由回归分析法得到了非匹配焊接接头极限载荷的回归方程,并分析验证了回归方程的适用性、准确性.结果表明,非匹配焊接接头在相同匹配条件下,热影响区屈服强度决定了接头的极限载荷,该反映非匹配焊接接头力学性能及几何尺寸不均匀的回归方程适合计算非匹配焊接接头的极限载荷. | 关键词 | 热影响区;“三材料”模型;极限载荷计算方程; | 焊接学报 | 2013 |  | 43 | 11 | 17 | 21
[5 empty] | 王正东 | 华东理工大学
[5 empty] | 轩福贞 | 华东理工大学
1284 |  |  | 基于相似理论的箱型结构焊接应力与变形的数值模拟 | 中文 | 汤小红 | 中南大学 | 从基于温度场的相似准则出发,建立并推导出了均匀热源模型的相似条件,利用该相似条件,对平板对接焊和角接焊分别进行了温度场、位移场和应力场的数值模拟计算与对比分析.结果表明,原模型与相似模型的温度场、位移场和应力场误差相当小,其误差分别仅为3.7%,4.7%,3.8%.基于均匀热源相似条件,对箱型结构的焊接残余应力与变形进行了数值模拟,得到了相似箱型结构焊接残余应力的变化规律和变形量随距离的变化曲线,其变形量的数值模拟结果与实际测量结果误差仅为9.8%,进一步验证了均匀热源模型相似条件的正确性. | 关键词 | 相似理论;应力与变形;数值模拟;箱型结构; | 焊接学报 | 2013 |  | 43 | 11 | 22 | 26
[5 empty] | 杨岳 | 中南大学
[5 empty] | 张闪影 | 江铃汽车股份有限公司
1285 |  |  | H13钢表面TiC/Co基激光修复层的显微组织与力学性能 | 中文 | 范氏红娥 | 昆明理工大学 | 采用激光熔覆技术在H13热作模具钢表面分别制备了Co50合金涂层和TiC/Co基复合涂层.借助XRD,SEM与显微硬度计对比分析了涂层与基材的结合状态、涂层物相组成、截面组织形貌和显微硬度分布.结果表明,Co50合金涂层和TiC/Co基复合涂层均与H13钢基材呈良好冶金结合特征.Co50合金涂层主要由初生γ-Co枝晶及其间的共晶组织组成,而TiC/Co基复合涂层主要由TiC颗粒、枝晶及细小的共晶组织组成,其组成相除含有TiC,TiCo3和Cr2Ni3外,还有Cr-Ni-Fe-C等相.涂层截面显微硬度分布表明,TiC/Co基复合涂层截面平均显微硬度明显高于Co50合金涂层,分别为5 520 MPa和4 990 MPa,分别是H13钢基材的2.7和2.4倍. | 关键词 | 激光熔覆;热作模具钢;钴基合金;复合涂层; | 焊接学报 | 2013 |  | 43 | 11 | 27 | 31
[5 empty] | 张晓伟 | 昆明理工大学
[5 empty] | 王传琦 | 昆明理工大学
[5 empty] | 刘洪喜 | 昆明理工大学
[5 empty] | 蒋业华 | 昆明理工大学
1286 |  |  | 钢管径向摩擦焊温度场数值模拟 | 中文 | 张磊 | 中国机械科学研究院哈尔滨焊接研究所 | 采用ABAQUS有限元软件,基于传热学及弹塑性力学有限元法,建立了径向摩擦焊接过程的二维轴对称、热力耦合及非耦合有限元计算模型.采用网格重划分技术模拟了径向摩擦焊接过程中焊接接头的温度场分布.结果表明,模拟出的接头飞边形貌与实际结果吻合良好.在二级摩擦阶段,摩擦界面由摩擦生成的热量与飞边形成带走的热量以及热传导散失的热量达到动态平衡,界面温度稳定在1 320℃以下.在三级摩擦阶段,由于高温金属层被迅速挤出,界面温度迅速下降.通过分析金相组织,得出接头热循环过程.接头温度分布的模拟结果与实际结果吻合良好. | 关键词 | 径向摩擦焊;温度场;数值模拟; | 焊接学报 | 2013 |  | 43 | 11 | 32 | 36
[5 empty] | 秦国梁 | 山东大学
[5 empty] | 张春波 | 中国机械科学研究院哈尔滨焊接研究所
[5 empty] | 赵玉珊 | 中国机械科学研究院哈尔滨焊接研究所
[5 empty] | 周军 | 中国机械科学研究院哈尔滨焊接研究所
1287 |  |  | “节点修正”FVM-CA方法熔积凝固组织模拟 | 中文 | 赵静怡 | 华中科技大学 | 基于Nastac模型建立了一种优化的元胞捕捉机制,即"节点修正"法元胞自动机(CA)模型.较传统的CA模型能够简便有效地模拟任意主轴方向的柱状晶生长;将其与有限体积法(finite volume method,FVM)的宏观温度场模拟相结合,构建了一种改进的FVM-CA宏微观耦合计算方法.用该改进模型对碳钢电弧熔积组织演变过程进行了模拟,并探讨了熔积速度对熔池枝晶间距及生长方向的影响.试验结果证明了计算模型的合理性,该工作将为熔积增材成形金属零件的组织预测与控制提供科学基础. | 关键词 | 有限体积法;自动元胞机;组织凝固模拟;宏微观耦合;晶粒生长; | 焊接学报 | 2013 |  | 43 | 11 | 37 | 40
[5 empty] | 李自力 | 华中科技大学
[5 empty] | 王桂兰 | 华中科技大学
[5 empty] | 张海鸥 | 华中科技大学
1288 |  |  | 镁/铝异种金属填充式摩擦点焊接头特性 | 中文 | 封小松 | 上海航天设备制造总厂 | 采用填充式摩擦点焊技术对镁/铝异种金属进行工艺试验,并对点焊接头的力学性能和微观组织进行分析.结果表明,当采用合理的搭接接头设计和工艺参数进行镁/铝异种金属摩擦点焊时,可获得表面平整、抗剪切能力强的焊点,其焊点剪切力可达1 865 N.组织分析发现,在焊核与镁母材之间的竖直界面处易出现少量的孔洞、微裂纹等缺陷,接头的断裂正发生在该区;而在镁/铝之间的水平界面结合良好,存在一定厚度的界面层组织,且该界面层组织的硬度要比两侧母材的硬度明显高很多,这与摩擦点焊过程中脆硬相的金属间化合物的形成有关. | 关键词 | 填充式摩擦点焊;异种金属;力学性能;微观组织; | 焊接学报 | 2013 |  | 43 | 11 | 41 | 44
[5 empty] | 郭立杰 | 上海航天设备制造总厂
[5 empty] | 苗玉刚 | 哈尔滨工程大学
[5 empty] | 韩端锋 | 哈尔滨工程大学
1289 |  |  | Zr41Ti14Cu12.5Ni10Be22.5非晶棒料摩擦焊接 | 中文 | 陈彪 | 华中科技大学 | 设计了一种非晶合金摩擦焊装置,以Zr41Ti14Cu12.5Ni10Be22.5非晶棒料为研究对象,进行了摩擦焊试验.焊接样品经SEM,XRD,维氏硬度、TEM等检测,结果显示焊接界面无明显未熔合,样品仍然保持非晶态,接头硬度总体增大,接头处出现了纳米晶.采用ANSYS软件对非晶合金摩擦焊的温度场进行仿真.结果表明,在摩擦时间t=0.25s时摩擦界面中心温度超过非晶棒料玻璃转变温度,接触面全部进入过冷液相区,应进行顶锻.仿真结果与摩擦焊试验结果基本吻合,有利于指导焊接试验. | 关键词 | 摩擦焊装置;非晶合金;连接;仿真; | 焊接学报 | 2013 |  | 43 | 11 | 45 | 48
[5 empty] | 史铁林 | 华中科技大学
[5 empty] | 廖广兰 | 华中科技大学
[5 empty] | 张帅谋 | 安徽机电职业技术学院
1290 |  |  | Sn元素添加量对Zn4Al3Cu钎料电阻率及钎焊工艺性能的影响 | 中文 | 赵快乐 | 郑州煤矿机械集团股份有限公司 | 采用合金化原理在Zn4Al3Cu基体上添加0~15%Sn,研究了Zn4Al3CuxSn钎料合金的电阻率和钎焊工艺性能.结果表明,随着Sn元素添加量的增加,Zn4Al3CuxSn钎料合金电阻率逐渐降低;当Sn元素添加量为15%时,Zn4Al3Cu15Sn钎料合金的电阻率为7.9×10-7Ω·m,较基体钎料降低47%.Sn元素添加量不大于10%时,随着Sn元素添加量的增加,Zn4Al3CuxSn钎料合金铺展面积直线上升,其中Zn4Al3Cu10Sn铺展面积最大为98.3 mm2,较基体钎料提高了59.1%,这主要与形成SnZn共晶相及界面金属间化合物有关.因此从Sn元素对钎料合金电阻率及钎焊工艺性能影响考虑,最佳Sn元素添加量为10%. | 关键词 | 锌铝铜钎料;电阻率;铺展面积; | 焊接学报 | 2013 |  | 43 | 11 | 49 | 52
杜凝
[5 empty] | 闫焉服 | 河南科技大学
[5 empty] | 李臣阳 | 郑州煤矿机械集团股份有限公司
1291 |  |  | Cu-P变质对Al-Si-Zn钎料钎缝组织的影响 | 中文 | 戴玮 | 南京航空航天大学 | 研究了Cu-P合金变质对Al-Si-Zn钎料6061铝合金钎缝组织及性能的影响.结果表明,Cu-P变质能提高Al-Si-Zn钎料接头的抗拉强度,并且在Cu-P合金添加量为1.5%时达到最大值144 MPa.P元素的加入不仅能变质初晶硅及共晶硅,还能细化钎料基体.变质后的钎料合金中,初晶硅以AlP为衬底生长,使得初晶硅明显细化,同时磷的加入使得Al-Si共晶点偏移,初晶硅数量增多.变质前后的两种钎料的6061铝合金钎焊接头微观组织分析结果表明,Al-Si-Zn钎料6061铝合金钎缝由α-Al,η-Zn,硅颗粒组成,变质后的6061铝合金Al-Si-Zn钎缝组织中大块初晶硅消失,产物主要为α-Al,η-Zn,小块状硅颗粒、AlP相. | 关键词 | 变质处理;钎焊;6061铝合金;硅; | 焊接学报 | 2013 |  | 43 | 11 | 53 | 56
[5 empty] | 薛松柏 | 南京航空航天大学
[5 empty] | 孙波 | 浙江新锐焊接材料有限公司
[5 empty] | 娄江 | 浙江新锐焊接材料有限公司
[5 empty] | 王水庆 | 浙江新锐焊接材料有限公司
1292 |  |  | 大功率激光水下切割用喷嘴设计 | 中文 | 徐良 | 中国机械科学研究院哈尔滨焊接研究所 | 综合考虑激光光束尺寸要求和拉瓦尔喷嘴的设计原理,对喷嘴的稳定段、收缩段、喉口及扩张段进行了设计.稳定段尺寸主要由激光切割枪整体尺寸限制确定,收缩段连接稳定段与喉口段,采用相切圆弧过渡方式,为保证激光顺利通过喉口部位,喉口段直径大于激光光斑直径,扩张段采用直线扩张方式,鉴于切缝宽度限制,扩张角不应过大.根据设计尺寸制造了超音速拉瓦尔喷嘴,喷出氧流速度及挺度得以改善,在激光水下切割试验中,采用局部排水法,较大氧气流量条件下顺利实现了深水条件下30 mm厚碳钢板的高效激光切割,与会聚型喷嘴相比,切割效果改善明显. | 关键词 | 水下切割;激光;喷嘴; | 焊接学报 | 2013 |  | 43 | 11 | 57 | 60
[5 empty] | 王威 | 中国机械科学研究院哈尔滨焊接研究所
[5 empty] | 李小宇 | 中国机械科学研究院哈尔滨焊接研究所
[5 empty] | 徐玉君 | 中国机械科学研究院哈尔滨焊接研究所
[5 empty] | 刘绍维 | 沈阳航天新乐有限责任公司
1293 |  |  | 稀土元素Ce对Zn-22Al钎料组织和性能的影响 | 中文 | 王博 | 南京航空航天大学 | 研究了稀土元素Ce的添加对Zn-22Al钎料的电阻率、熔化特性、铺展性能、显微组织以及钎焊接头抗剪强度的影响.结果表明,铈的加入对钎料的电阻率、熔化特性影响甚微,但显著改善了钎料的铺展性能,细化了钎料的基体组织,提高了钎焊接头的抗剪强度.当Ce元素的添加量达到0.05%时,钎料在铝、铜两种母材上的铺展面积取得最大值,分别较未添加时提高了21.4%和11.6%;钎焊接头抗剪强度达到最大值91.3 MPa,比未添加稀土时提高了30.3%.稀土铈含量继续增加时,其显微组织中出现脆性稀土相并且尺寸有增大的趋势,钎料铺展性能、钎焊接头强度明显恶化. | 关键词 | 稀土铈;锌铝钎料;铺展性能;显微组织;力学性能; | 焊接学报 | 2013 |  | 43 | 11 | 61 | 64
[5 empty] | 刘晗 | 南京航空航天大学
[5 empty] | 薛松柏 | 南京航空航天大学
[5 empty] | 李阳 | 南京航空航天大学
[5 empty] | 娄继源 | 浙江新锐焊接材料有限公司
[5 empty] | 娄银斌 | 浙江新锐焊接材料有限公司
1294 |  |  | 激光快速成形TA15钛合金氩弧焊接头组织及力学性能 | 中文 | 杜博睿 | 北京航空航天大学 | 对激光快速成形TA15钛合金与轧制TA15钛合金薄板进行了氩弧焊接试验,观察分析了焊接接头各区域组织特征,测试了焊接接头各区域的显微硬度以及室温拉伸性能.结果表明,激光快速成形件与轧制薄板氩弧焊焊缝凝固组织是具有粗大片状α+β组织特征外延定向生长的柱状晶.轧制件对焊接热影响敏感性强,热影响区晶粒发生严重长大现象,激光成形件靠近焊缝热影响区晶粒转变为等轴晶,距焊缝较远的热影响区仍保持柱状晶.激光成形件热影响区硬度最高,焊缝区及轧制件热影响区的硬度最低.焊接接头抗拉强度低于母材,塑性与轧制件相当,断裂位置位于轧制件热影响区. | 关键词 | 钛合金;激光快速成形;氩弧焊;组织;力学性能; | 焊接学报 | 2013 |  | 43 | 11 | 65 | 68
[5 empty] | 田象军 | 北京航空航天大学
[5 empty] | 王华明 | 北京航空航天大学
1295 |  |  | 基于不同S-N曲线的横向十字焊接接头疲劳寿命预测 | 中文 | 范文学 | 内蒙古工业大学 | 通过疲劳分析软件MSC.Fatigue自动生成了3种不同S-N曲线,即试验S-N曲线、经验S-N曲线和标准S-N曲线,考虑了残余应力、平均应力、接头外形对焊接疲劳的影响,并按相关规则修正后对碳钢Q235B十字焊接接头进行了疲劳寿命预测,并进行了比较分析.结果表明,基于MSC.Fatigue的S-N曲线法模拟的焊接接头疲劳损伤部位及损伤程度与试验结果一致;试验S-N曲线预测值与标准S-N曲线预测值偏差在7.9%~28%,与经验S-N曲线预测值偏差3.3%~19%,经验S-N曲线预测结果偏高,而标准S-N曲线预测结果相对比较保守. | 关键词 | 十字焊接接头;疲劳寿命;有限元分析;S-N曲线; | 焊接学报 | 2013 |  | 43 | 11 | 69 | 72
[5 empty] | 陈芙蓉 | 内蒙古工业大学
[5 empty] | 解瑞军 | 内蒙古工业大学
[5 empty] | 高健 | 内蒙古工业大学
1296 |  |  | 激光填丝焊焊丝熔入行为特征 | 中文 | 刘红兵 | 中国商用飞机有限责任公司 | 采用高速摄像技术和工艺试验相结合的手段进行铝合金光纤激光填丝焊焊丝熔入行为及工艺特性研究.分析了焊丝熔入行为及其主要影响因素,研究了送丝方式与送丝角度对焊缝成形及焊接过程稳定性的影响.结果表明,依据光丝间距的不同,焊丝熔入行为可分为3种典型特征,铺展过渡、液桥过渡和大滴过渡,其中液桥过渡最为理想;前置送丝焊丝熔化效率高,工艺窗口较宽;送丝角度影响焊丝吸收激光能量程度以及液态焊丝对液态熔池的冲击力的大小,随着送丝角度的增加焊缝背部熔宽有明显增加,而焊缝熔深基本不变. | 关键词 | 激光技术;熔入行为;高速摄像;铝合金;送丝姿态; | 焊接学报 | 2013 |  | 43 | 11 | 73 | 77
[5 empty] | 陶汪 | 哈尔滨工业大学
[5 empty] | 陈洁 | 中国商用飞机有限责任公司
[5 empty] | 杨志斌 | 哈尔滨工业大学
[5 empty] | 陈磊 | 中国商用飞机有限责任公司
[5 empty] | 占小红 | 中国商用飞机有限责任公司
[5 empty] | 李俐群 | 哈尔滨工业大学
1297 |  |  | 基于遗传神经网络的镍基高温合金激光熔覆层形貌质量预测 | 中文 | 杨友文 | 南京航空航天大学 | 采用反向传播(back propagation,BP)人工神经网络(artificial aeural network,ANN)和遗传算法建立了激光熔覆层形貌质量(熔覆层高度、宽度及稀释率)与激光功率、送粉速率和扫描速率之间的遗传神经网络预测模型.设计正交试验得到预测模型训练样本数据,并在正交试验的基础上,用极差分析法分析了各加工参数对熔覆层形貌质量各个指标的影响规律.经过试验验证,遗传神经网络模型预测值与试验实测值误差不大于4.6%.结果表明,运用该模型可以为准确的选择镍基高温合金激光熔覆参数提供一定参考,从而有利于提高镍基高温合金激光熔覆层形貌质量. | 关键词 | 激光熔覆;形貌质量;人工神经网络;遗传算法;极差分析; | 焊接学报 | 2013 |  | 43 | 11 | 78 | 82
[5 empty] | 田宗军 | 南京航空航天大学
[5 empty] | 潘浒 | 南京航空航天大学
[5 empty] | 王东生 | 南京航空航天大学
[5 empty] | 沈理达 | 南京航空航天大学
1298 |  |  | 基于模糊自整定参数PID控制的铝合金薄板脉冲MIG焊 | 中文 | 张晓莉 | 华南理工大学 | 针对铝合金薄板脉冲MIG焊,提出了一种比例积分微分(proportion integral derivative,PID)参数模糊自整定控制方法,文中介绍了其原理及设计思路,将模糊逻辑控制器引入已建立的PID控制器的Simulink仿真模型,实现了PID参数模糊自调节,并进行了输入适应性对比试验和抗干扰试验分析,表明PID参数模糊自整定控制器在输入适应性和抗干扰方面更胜一筹,能进一步提高弧焊电源性能.最后对铝合金1 mm薄板进行了传统PID控制和模糊自整定参数PID控制焊接试验对比.结果表明,该方法焊缝光亮、飞溅少、焊接过程比较平稳,可获得较好的焊缝质量和稳定的焊接过程. | 关键词 | 铝合金薄板;PID控制;模糊自整定;MIG焊; | 焊接学报 | 2013 |  | 43 | 11 | 83 | 87
[5 empty] | 李钰桢 | 华南理工大学
[5 empty] | 龙鹏 | 华南理工大学
[5 empty] | 薛家祥 | 华南理工大学
1299 |  |  | TC4线性摩擦焊接头微观特征 | 中文 | 朱剑桥 | 北京航空航天大学 | 对TC4线性摩擦焊接过程中的接头微观结构形态特征进行了分析,研究了接头微观特征参数随时间的变化趋势.结果表明,焊接过程为接头界面融合过程,界面呈现完全焊合区、过渡区及完全未焊合区3个区域.完全焊合区内界面完全融合、晶粒细小,为动态再结晶组织.过渡区内界面部分融合,有微孔出现.完全未焊合区内两侧金属未接触,夹杂着金属碎渣,晶粒无变形.振动方向飞边与垂直振动方向飞边分离是导致接头出现三叉形貌特征的原因.摩擦压力及顶锻力有使三叉形貌枝叉"闭合"的趋势,而摩擦剪切力有使三叉形貌枝叉"张开"的趋势. | 关键词 | 线性摩擦焊;微观特征;微孔;三叉形貌; | 焊接学报 | 2013 |  | 43 | 11 | 88 | 92
[5 empty] | 张彦华 | 北京航空航天大学
[5 empty] | 张田仓 | 北京航空工程制造研究所
[5 empty] | 孙成彬 | 北京航空工程制造研究所
1300 |  |  | T形接头双光束激光焊变形计算方法 | 中文 | 王学东 | 北京航空工程制造研究所 | 以厚度为2.5 mm的铝锂合金5A90薄壁T形接头双光束激光焊变形为研究对象,针对焊缝金属熔化及凝固引起的材料力学行为变化,考虑筋板与底板之间连接的实现过程,开发了双光束激光焊单元生死温度判别法,焊接过程中以单元瞬态温度为判据,对单元动态杀死和激活;对比了采用与不采用单元生死温度判别法的焊接变形计算结果,该两种计算方法在材料参数、几何模型、边界条件及初始条件等方面都完全相同.结果表明,是否采用单元生死温度判别法对T形接头双光束激光焊变形的计算结果有显著影响,并对这种影响进行了分析. | 关键词 | T形接头;双光束激光焊;焊接变形; | 焊接学报 | 2013 |  | 43 | 11 | 93 | 96
[5 empty] | 何恩光 | 北京航空工程制造研究所
[5 empty] | 钱红丽 | 北京航空工程制造研究所
1301 |  |  | CO2气体保护焊电弧温度场和流场建模与分析 | 中文 | 夏胜全 | 清华大学 | 建立了CO2气体保护焊焊接电弧三维瞬态模型,通过采集实际CO2气体保护焊瞬变电流数据,运用磁流体动力学(magneto hydrodynamics,MHD)等基本理论,结合ANSYS的多物理场耦合功能,模拟出了CO2气体保护焊焊接电弧的电场电流密度、磁场电磁力、温度和速度场的分布.电弧温度场分布模拟结果和文献中的试验数据基本一致.同时通过计算系统的流体雷诺数和马赫数对该模型中的流体层流假设和不可压缩假设的合理性进行了验证.该数学模型可为控制CO2气体保护焊焊接电弧提供理论指导,也为进一步分析CO2气体保护焊电弧的动态过程打下了基础. | 关键词 | 焊接电弧;数值建模;多物理场耦合; | 焊接学报 | 2013 |  | 43 | 11 | 97 | 100
[5 empty] | 区智明 | 清华大学
[5 empty] | 孙晓明 | 清华大学
1302 |  |  | 热时效过程中微米级SnAgCu焊点的界面金属间化合物形成及演变 | 中文 | 田野 | 河南工业大学 | 研究微米级倒装组装焊点在150℃热时效过程中界面金属间化合物(intermetalic compound,IMC)的形成及演化.结果表明,在热时效300 h后,受铜焊盘界面扩散过来的Cu原子影响,镍焊盘界面(Ni,Cu)3Sn4全部转化成(Cu,Ni)6Sn5;在铜焊盘界面,热时效至100 h后,形成一层薄的Cu3Sn,在随后的热时效过程中,由于Ni原子对Cu3Sn生长的抑制作用,Cu3Sn几乎没有生长.此外在时效100 h内,两侧界面(Cu,Ni)6Sn5生长速率增加较快,但随着时效时间的增加逐渐减慢.两侧界面(Cu,Ni)6Sn5顶端形貌随着时效时间的增加逐渐变平. | 关键词 | 无铅焊料;金属间化合物;倒装芯片封装;界面反应;热时效; | 焊接学报 | 2013 |  | 43 | 11 | 101 | 104
[5 empty] | 吴懿平 | 华中科技大学
[5 empty] | 安兵 | 华中科技大学
[5 empty] | 龙旦风 | 清华大学
1303 |  |  | 高速列车用耐候钢活性MAG焊接技术 | 中文 | 路浩 | 中国南车集团四方机车车辆股份有限公司 | 提出了活性熔化极气体保护焊焊接新方法,获得了高质量的活性熔化极气体保护焊焊接接头.结果表明,活性熔化极气体保护焊焊缝表面成形好、活性焊接接头内部质量高、活性焊接操作性好、活性熔化极气体保护焊相对传统熔化极气体保护焊同等焊接热输入下熔深增加,焊接接头拉伸及弯曲力学性能不降低,同时焊接接头的冲击韧性得到提高,特别是活性焊接接头热影响区的冲击吸收功得到提升,焊接接头的断口韧窝尺寸更细小.活性熔化极气体保护焊可以提高耐候钢焊接质量,改善难熔结构焊接熔深,具有工程应用价值. | 关键词 | A-MAG焊接;耐候钢;高速列车; | 焊接学报 | 2013 |  | 43 | 11 | 105 | 108
[5 empty] | 邢立伟 | 中国南车集团四方机车车辆股份有限公司
[5 empty] | 陈大军 | 哈尔滨市焊接技术培训中心
1304 |  |  | 高脱渣率烧结焊剂熔渣晶体类型及其成分分布 | 中文 | 徐国梁 | 河北工业大学 | 通过均匀设计方法,以脱渣性为目标,对高碱度MgO-Al2O3-CaO渣系进行优化,并试验测定了脱渣率.在此基础上分别采用SEM观察熔渣晶体微观组织形貌及其特征、EDAX测定熔渣不同微区的成分含量、XRD确定熔渣的物相组成.发现脱渣率较高的10号焊剂的熔渣主要由含Zr,Mg,Ca,Al及Si元素的复合岩石相构成,熔渣不同微区的元素含量差别很大,形成了锆型雪花晶、镁型十字晶及钙型树枝晶.锆型和钙型晶体能够阻碍镁型晶体的生长,锆还起到细化镁型晶体的作用.结果表明,通过提高焊剂中大理石及锆英砂的含量使熔渣中镁型晶体微观组织的连续性和方向性发生改变,是改善脱渣性的一种有效途径. | 关键词 | 烧结焊剂;微观组织;成分分布;脱渣性; | 焊接学报 | 2013 |  | 43 | 11 | 109 | 112
[5 empty] | 郑振太 | 河北工业大学
[5 empty] | 刘鹏飞 | 中国船舶重工集团洛阳船舶材料研究所
[5 empty] | 张立胜 | 河北工业大学
[5 empty] | 王涛 | 河北工业大学
1305 |  |  | 激光焊接不锈钢微间隙焊缝偏差角点检测法 | 中文 | 高向东 | 广东工业大学 | 针对大功率(10 kW)光纤激光焊接304不锈钢紧密对接微间隙焊缝(焊缝间隙小于0.1 mm),通过高速像机摄取熔池近红外热像并分析其特征,分析和处理熔池热像特征,提取激光束偏离焊缝位置的信息,探索激光束与焊缝偏差的信息表征.利用激光深熔焊的匙孔效应,研究焊缝在固态与液态交界处不稳定边缘特征点,提出一种角点检测法实现微间隙焊缝偏差的检测.结果表明,熔池红外热像角点密集分布中心与焊缝偏差有密切的关系,通过角点分布密度可以有效判断焊缝偏差状态. | 关键词 | 大功率光纤激光焊;近红外热像;焊缝偏差;角点检测; | 焊接学报 | 2013 |  | 43 | 12 | 1 | 4
[5 empty] | 黄健源 | 广东工业大学
[5 empty] | 莫玲 | 广东工业大学
1306 |  |  | 嵌入式系统控制双丝旁路耦合电弧MIG焊 | 中文 | 石玗 | 兰州理工大学 | 采用嵌入式系统控制双丝旁路耦合电弧MIG焊进行了控制试验,开环状态焊接,主路电弧和旁路电弧的相互影响,旁路弧长不稳定,旁路电流会发生剧烈跳变,使焊接过程不稳定,存在焊接缺陷,焊缝成形差.基于弧压反馈的过程稳定性试验表明,嵌入式系统可以实时反馈旁路弧压,调整旁路送丝速度,控制旁路弧长稳定,确保焊接过程稳定;基于电流控制的过程稳定性试验表明,嵌入式系统可实时反馈旁路电流,判断电流变化趋势,对旁路电流进行适时调整,保证母材电流稳定.采用嵌入式控制系统同时控制旁路送丝和旁路电流,可保证焊接过程稳定进行,避免产生焊接缺陷,焊缝成形良好. | 关键词 | 嵌入式系统;双丝旁路耦合电弧MIG焊;弧压反馈;电流控制; | 焊接学报 | 2013 |  | 43 | 12 | 5 | 8
[5 empty] | 王平 | 中国东方电气集团东方电机股份有限公司
[5 empty] | 郭晋昌 | 中国东方电气集团东方电机股份有限公司
[5 empty] | 樊丁 | 兰州理工大学
1307 |  |  | DP780熔化极气体保护焊工艺参数优化 | 中文 | 卢振洋 | 北京工业大学 | 以2 mm板厚无涂层DP780为研究对象,运用正交试验方法优化其熔化极气体保护焊工艺参数.主要研究了送丝速度、焊接速度、电弧电压、焊丝伸出长度、焊接倾角5个因素对DP780搭接接头抗拉强度的影响规律.根据正交试验的极差和方差分析,找到了影响接头抗拉强度的主要因子为送丝速度和焊接速度,其它因子对接头强度影响不显著;基于多元回归分析,拟合了近似曲线,得到了控制接头抗拉强度的近似数学模型,揭示了主要工艺参数对接头抗拉强度的影响规律. | 关键词 | 先进高强钢;熔化极气体保护焊;工艺参数优化; | 焊接学报 | 2013 |  | 43 | 12 | 9 | 12
[5 empty] | 汤超 | 北京工业大学
[5 empty] | 熊威 | 北京工业大学
[5 empty] | 黄鹏飞 | 北京工业大学
1308 |  |  | 一种半桥LLC谐振软开关焊接电源 | 中文 | 陈延明 | 广西大学 | 采用变压器的励磁电感、谐振电容、附加电感构成半桥LLC谐振变换电路,实现输出平特性的软开关焊接电源.通过对串联谐振电感L r,串联谐振电容C r,以及与变压器并联的谐振电感L m,进行相关的分析和设计,使得变换器在整个负载工作范围内,原边功率开关管实现零电压开通,副边整流二极管实现零电流关断,变换电路降低损耗和干扰,提高了效率,其工作频率可以大大提高,使得电感、电容和变压器等器件的体积重量进一步下降,系统的动态性能也得以提高.论文讨论了其工作原理并制作2.5 kW半桥LLC焊接电源,同时给出相应的试验结果. | 关键词 | 半桥LLC变换器;谐振;零电压开通;零电流关断; | 焊接学报 | 2013 |  | 43 | 12 | 13 | 16
[5 empty] | 杨美珍 | 广西大学
[5 empty] | 王振民 | 华南理工大学
[5 empty] | 薛家祥 | 华南理工大学
[5 empty] | 李国进 | 广西大学
1309 |  |  | 扩散焊接钨/钒/钢体系的界面结构及力学性能 | 中文 | 马运柱 | 中南大学 | 采用厚度为0.5 mm钒片作为中间层,在1 050℃/10 MPa/1 h的工艺条件下,对钨/钢异种材料进行扩散焊接.采用扫描电镜、能谱仪和纳米压痕分别对接头的微观组织、元素分布及显微硬度进行分析和测试;对接头的拉伸性能进行测试,并对其断口形貌和元素分布进行分析.结果表明,利用母材与中间层之间元素的相互扩散,可实现钨/钢材料的焊接;钨/钢焊接接头界面区由钨-钒固溶体层、未反应钒层及钒-钢扩散层3部分组成,其中钒-钢界面层结构为钒/VC层/脱碳层/钢;钢/钒扩散层具有最高的显微硬度;钨/钢接头抗拉强度为75 MPa,含脆性相VC的钒/钢界面是接头失效的主要断裂源. | 关键词 | 钨;钢;扩散焊;中间层;界面组织; | 焊接学报 | 2013 |  | 43 | 12 | 17 | 20
[5 empty] | 王艳艳 | 中南大学
[5 empty] | 刘文胜 | 中南大学
[5 empty] | 蔡青山 | 中南大学
1310 |  |  | 20mm厚6063铝合金搅拌摩擦焊焊缝S曲线控制 | 中文 | 贺地求 | 中南大学 | 针对6063铝合金搅拌摩擦焊缝中易出现"S"曲线的问题,在采用搅拌摩擦焊焊接20 mm厚6063铝合金散热器的过程中,使用气体保护,成功消除了6063铝合金搅拌摩擦焊中易形成的"S"曲线,获得了成形良好的焊缝组织,焊缝的平均抗拉强度达到148.83 MPa,焊接强度系数为母材的81.9%.通过分析焊缝的微观组织,发现焊核区发生了完全动态再结晶,组织为细小的等轴晶粒.热力影响区发生明显塑性变形,发生不同程度的动态再结晶,晶粒发生明显长大.热影响区受焊接热循环影响,发生了微观组织和力学性能变化,但没有发生塑性变形,晶粒发生粗化. | 关键词 | 搅拌摩擦焊;6063铝合金;S曲线;显微组织; | 焊接学报 | 2013 |  | 43 | 12 | 21 | 24
[5 empty] | 叶绍勇 | 中南大学
[5 empty] | 汪建 | 中南大学
1311 |  |  | 镁合金表面搅拌摩擦原位复合材料化的新方法 | 中文 | 黄永宪 | 哈尔滨工业大学 | 为了解决搅拌摩擦加工在进行复合材料制备过程中增强相需预置,及在基体中分布不均的问题,提出表面搅拌摩擦原位复合材料化的新方法.利用搅拌头在轧制态AZ31镁合金板材上进行表面复合材料制备,并对制备的复合材料进行显微观察、微观硬度测试、表面耐磨度测试.结果表明,相较于预置搅拌摩擦加工制备复合材料的方法,文中方法能够使增强相在基体中分布更加弥散、均匀,从而进一步提高复合材料层的显微硬度,以及材料表面的耐磨度,同时简化了搅拌摩擦加工制备复合材料的工艺过程. | 关键词 | 镁合金;搅拌摩擦加工;原位;表面复合材料化; | 焊接学报 | 2013 |  | 43 | 12 | 25 | 28
[5 empty] | 王天昊 | 哈尔滨工业大学
[5 empty] | 吕世雄 | 哈尔滨工业大学
[5 empty] | 刘会杰 | 哈尔滨工业大学
敖峰
1312 |  |  | 不锈钢旁路分流MIG-TIG双面电弧焊工艺特性 | 中文 | 苗玉刚 | 哈尔滨工程大学 | 以6 mm厚304不锈钢为试验材料,进行旁路分流MIG-TIG双面电弧焊接工艺试验.试验发现,该工艺不仅可以获得稳定可靠的焊接过程和美观的焊缝成形,还具有显著增加接头熔深、减少焊接缺陷、提高焊接生产率和降低焊接成本等优势,可实现在小电流(110 A)下6 mm厚304不锈钢的可靠连接.相同条件下,旁路分流MIG-TIG双面焊的熔化效率可达60.2%,远高于TIG焊的17.6%和旁路分流MIG焊的43.2%.拉伸试验表明,焊接接头的抗拉强度为776.5 MPa,约为母材强度的95%,接头断裂发生在焊接热影响区而非焊缝处,拉伸断口与受力方向约为45°,且断口表面颜色灰暗,呈典型的剪切型韧性断裂特征. | 关键词 | 旁路分流MIG-TIG双面焊;熔化效率;抗拉强度;焊缝成形; | 焊接学报 | 2013 |  | 43 | 12 | 29 | 32
[5 empty] | 韩端锋 | 哈尔滨工程大学
[5 empty] | 吴斌涛 | 哈尔滨工程大学
[5 empty] | 徐向方 | 哈尔滨工程大学
[5 empty] | 李小旭 | 哈尔滨工程大学
1313 |  |  | 耦合电弧钨极TIG焊电弧压力的测量与分析 | 中文 | 黄勇 | 兰州理工大学 | 开发了一种耦合电弧钨极,可显著降低电弧压力,消除咬边和驼峰焊道等缺陷,实现较高速度的TIG焊接.针对这种钨极进行了TIG电弧压力测量,研究了主要工艺参数对电弧压力分布的影响规律.结果表明,与传统TIG电弧相比,在相同参数下耦合电弧钨极TIG电弧压力峰值明显降低,并且随着弧长的增加、钨极伸出长度的增加、焊接电流的减小、电极槽宽的增大以及钨极直径的增大,耦合电弧钨极TIG焊的电弧压力峰值减小.对电弧压力的影响由大到小依次为焊接电流、钨极伸出长度、弧长和钨极直径、电极槽宽. | 关键词 | 耦合电弧钨极;电弧压力;焊缝成形;高速焊接; | 焊接学报 | 2013 |  | 43 | 12 | 33 | 36
[5 empty] | 郝延召 | 兰州理工大学
[5 empty] | 瞿怀宇 | 兰州理工大学
[5 empty] | 刘瑞琳 | 兰州理工大学
1314 |  |  | 脉冲电流频率对TC4钛合金焊缝成形的影响 | 中文 | 杨舟 | 北京航空航天大学 | 基于超高频脉冲钨极氩弧焊技术,完成了TC4钛合金焊缝熔透特性试验,研究分析了脉冲电流频率对焊缝成形参数的影响及其作用规律.结果表明,脉冲频率f≤65kHz时,熔深、熔宽随脉冲频率的变化趋势基本一致,与常规直流相比,熔宽至少降低了12%;当f处于20~40 kHz的范围内,深宽比上升趋势明显,脉冲频率进一步增加,深宽比的变化趋于稳定;f>70 kHz时,熔宽最大减小了约35%,熔深小幅增长,深宽比提高显著.结合电弧形态试验结果分析发现,超高频脉冲电流引起的电弧形态变化是焊缝成形随脉冲频率变化的主要原因. | 关键词 | 超高频脉冲GTAW;焊缝成形;电弧收缩; | 焊接学报 | 2013 |  | 43 | 12 | 37 | 40
[5 empty] | 齐铂金 | 北京航空航天大学
[5 empty] | 从保强 | 北京航空航天大学
[5 empty] | 杨明轩 | 北京航空航天大学
1315 |  |  | 搅拌摩擦焊接偏心挤压流动模型 | 中文 | 邓永芳 | 南京航空航天大学 | 提出了一种偏心挤压流动模型,该模型认为搅拌头对软化材料的偏心挤压作用是形成接头的主要因素.基于该模型,设计并进行了偏心搅拌摩擦焊接试验.结果表明,搅拌摩擦焊接过程中,接头是由搅拌头偏心挤压材料形成的;搅拌头的偏心量越大,形成的接头核心区也将越大;在搅拌针附近的金属流动将使焊接接头形成在行进方向的层状结构;在接头表面将形成弧形纹,形成的弧形纹不是沿板材对接面对称的,而是偏向后退侧的,弧纹在后退侧形成的弧纹夹角比前进侧形成的弧纹夹角大;行进方向的层状结构和接头表面的弧形纹有对应关系. | 关键词 | 搅拌摩擦焊接;偏心;挤压;流动模型; | 焊接学报 | 2013 |  | 43 | 12 | 41 | 45
[5 empty] | 左敦稳 | 南京航空航天大学
[5 empty] | 宋波 | 南京航空航天大学
1316 |  |  | 非晶态镍基钎料箔润湿成缝特征及其对钎焊接头形态的影响 | 中文 | 王君 | 哈尔滨工业大学 | 通过分析控制非晶态镍基钎料箔用量的钎焊试验结果,对非晶态镍基钎料箔的润湿成缝特征及钎焊接头形态进行了研究.结果表明,即使在钎料不足的情形下,钎料残余层也始终存在,在熔融钎料同母材的相互作用下,钎料残余层/母材界面向母材一侧发生迁移;钎料残余层厚度随钎料量的增加而增大,但界面迁移深度与钎料箔大小无关.熔融钎料成缝行为遵循能量最低原理,其受自身重力、粘滞力和表面张力引起的附加压力共同作用,流动成缝时具有粘性流体的特征,贴近母材表面的边界层流速趋缓,母材向熔融钎料中的溶解则进一步降低了其流动性,最终凝固形成钎料残余层. | 关键词 | 非晶态镍基钎料箔;润湿成缝特征;接头形态; | 焊接学报 | 2013 |  | 43 | 12 | 46 | 49
[5 empty] | 何鹏 | 哈尔滨工业大学
[5 empty] | 李军 | 哈尔滨工业大学
[5 empty] | 李钟麟 | 浙江银轮机械股份有限公司
[5 empty] | 钱乙余 | 哈尔滨工业大学
1317 |  |  | CO2激光和等离子堆焊镍基合金粉末的性能 | 中文 | 徐国建 | 沈阳工业大学 | 为了提高核发电成套设备的阀体(材质为SUS316LN不锈钢)性能,在SUS316LN不锈钢上采用CO2激光和等离子堆焊镍基合金粉末.利用激光显微镜,扫描电子显微镜(SEM)、X射线衍射(XRD)、电子探针(EPMA)和能谱(EDS)等分析了堆焊层的组织形态和性能.结果表明,堆焊层属于过共晶组织;初晶相由硼化物(CrB)和碳化物(Cr7C3)组成,而共晶组织由富镍奥氏体(γ-Ni)+CrB或富镍奥氏体(γ-Ni)+Cr7C3组成;与等离子堆焊相比,CO2激光堆焊层具有更高的耐磨性能、细小的晶粒组织、低的稀释率和高的堆焊效率. | 关键词 | CO2激光堆焊;等离子堆焊;过共晶组织;共晶组织;初晶相; | 焊接学报 | 2013 |  | 43 | 12 | 50 | 54
[5 empty] | 董士龙 | 沈阳工业大学
[5 empty] | 杭争翔 | 沈阳工业大学
[5 empty] | 张翼飞 | 沈阳新松机器人自动化股份有限公司
[5 empty] | 李永波 | 沈阳新松机器人自动化股份有限公司
沓名宗春
1318 |  |  | 方波加载对20CrMo钢焊缝疲劳裂纹扩展的影响 | 中文 | 陈孝文 | 西南石油大学 | 利用拉—拉疲劳法和金属磁记忆检测法研究了20CrMo钢焊缝在方波加载方式下疲劳裂纹扩展与自发射磁信号的相关性,用扫描电镜对疲劳断口特征进行了研究.结果表明,裂纹到达焊缝中心前,随着疲劳寿命的增加,焊缝处的自发射磁信号也随着增加,疲劳裂纹扩展速率先增加后减小,当裂纹越过焊缝后,随着疲劳寿命的增加,焊缝处的自发射磁信号开始减小,疲劳裂纹的扩展速率却迅速增加.在焊接接头的不同区域,疲劳裂纹扩展速率也不相同,其中热影响区扩展速度较快,而在其它区域扩展速率相对较慢.断口扫描分析表明方波加载方式下的疲劳断口为类解理断裂. | 关键词 | 方波加载;20CrMo钢焊缝;金属磁记忆;疲劳裂纹; | 焊接学报 | 2013 |  | 43 | 12 | 55 | 58
[5 empty] | 张德芬 | 西南石油大学
[5 empty] | 王健 | 西南石油大学
[5 empty] | 李曾珍 | 西南石油大学
[5 empty] | 石霜霜 | 西南石油大学
[5 empty] | 王进 | 西南石油大学
[5 empty] | 施太和 | 西南石油大学
1319 |  |  | 基于脉冲电流参数的铝合金脉冲MIG焊过程控制 | 中文 | 张刚 | 兰州理工大学 | 铝合金脉冲MIG焊弧长稳定性直接影响焊接过程稳定性及焊缝成形,为使其焊接过程稳定,获得高质量焊缝,通过焊接工艺试验研究了脉冲电流参数变化对弧长稳定性的影响规律,建立了铝合金脉冲MIG焊弧长与脉冲电流参数间的动态变化数学模型,并利用Matlab/Simulink软件进行了弧长对脉冲电流占空比、脉冲电流频率变化的动态响应仿真分析,同时进行了控制脉冲电流占空比、频率来稳定弧长的平板堆焊工艺试验研究.结果表明,所建立的数学模型能很好地反映铝合金脉冲MIG焊过程,通过调节脉冲电流占空比、频率参数可实现铝合金脉冲MIG焊稳定焊接,获得成形美观的焊缝. | 关键词 | 铝合金脉冲MIG焊;建模仿真;脉冲电流参数;过程控制; | 焊接学报 | 2013 |  | 43 | 12 | 59 | 62
[5 empty] | 黄健康 | 兰州理工大学
[5 empty] | 石玗 | 兰州理工大学
[5 empty] | 樊丁 | 兰州理工大学
[5 empty] | 卢立晖 | 曲阜师范大学
[5 empty] | 樊佳伟 | 甘肃省烟草工业有限责任公司
1320 |  |  | 焊接塑性应变演变过程——低碳钢、不锈钢及钛合金塑性应变演变特点及规律 | 中文 | 王鹏 | 清华大学 | 采用数值模拟方法对低碳钢、不锈钢及钛合金3种材料薄板电弧焊接塑性应变演变过程进行了分析.结果表明,在焊接过程中,焊缝及近缝区内无论是纵向塑性应变还是横向塑性应变均为压缩塑性应变,熔池凝固及高温区冷却产生的拉伸卸载不足以完全抵消加热过程产生的压缩塑性应变,最终残留在焊缝及近缝区内的塑性应变仍保持压缩状态,压缩塑性区的宽度明显宽于材料"力学熔化"区宽度. | 关键词 | 低碳钢;不锈钢;钛合金;焊接塑性应变;有限元; | 焊接学报 | 2013 |  | 43 | 12 | 63 | 66
[5 empty] | 谢普 | 清华大学
[5 empty] | 赵海燕 | 清华大学
[5 empty] | 关桥 | 北京航空工程制造研究所
1321 |  |  | 不同脉冲频率条件下2219-T87高强铝合金焊缝成形行为 | 中文 | 李玉龙 | 北京航空航天大学 | 采用复合超高频脉冲方波变极性钨极氩弧焊接技术完成了2219-T87高强铝合金平板堆焊试验,分析了脉冲电流频率对焊缝成形特征的影响及其规律.结果表明,脉冲电流频率对电弧特性及熔池流动行为有较大影响,造成焊缝熔宽、熔深及熔透率出现显著变化.脉冲频率f H<60 kHz时,焊缝熔宽、熔深随脉冲频率的增加而增大,熔透率在f H<35 kHz时基本保持不变,在f H>35 kHz时出现显著提升,较常规变极性氩弧焊(VP-GTAW)至少提高了34%;当脉冲频率达到60 kHz时,焊缝熔透率达到最大,较VP-GTAW提高了约60%;脉冲频率f H>65 kHz时,熔宽、熔深及熔透率呈现回落趋势. | 关键词 | 高强铝合金;脉冲电流;焊缝成形;钨极氩弧焊; | 焊接学报 | 2013 |  | 43 | 12 | 67 | 70
[5 empty] | 从保强 | 北京航空航天大学
[5 empty] | 齐铂金 | 北京航空航天大学
[5 empty] | 杨明轩 | 北京航空航天大学
1322 |  |  | 基于特征点测量的径向摩擦焊接温度场分布 | 中文 | 张磊 | 中国机械科学研究院哈尔滨焊接研究所 | 介绍了半自然热电偶法测温原理,并对所选用的半自然热电偶进行了标定,线性度良好.采用自主研发的径向摩擦焊机进行径向摩擦焊接工艺试验.以摩擦焊接过程特点为依据,选择恰当的测温仪和热电偶.采用半自然热电偶对径向摩擦焊接过程中摩擦界面中心点温度进行了全过程测量;采用K型热电偶对管体侧距界面中线点纵向距离为1,2,3,6 mm的位置进行了温度测量.摩擦界面升温迅速,存在明显的温度恒定即稳定摩擦阶段.随着距摩擦界面纵向距离的增加,升温速率逐渐降低,升温时间逐渐增长.焊接过程结束后,温度逐渐趋于均匀化. | 关键词 | 径向摩擦焊;温度场;温度测量; | 焊接学报 | 2013 |  | 43 | 12 | 71 | 74
[5 empty] | 周军 | 中国机械科学研究院哈尔滨焊接研究所
[5 empty] | 张春波 | 中国机械科学研究院哈尔滨焊接研究所
[5 empty] | 赵玉珊 | 中国机械科学研究院哈尔滨焊接研究所
[5 empty] | 秦国梁 | 山东大学
1323 |  |  | 微连接Cu/SAC305/Cu界面元素扩散与几何尺寸效应 | 中文 | 罗亮亮 | 哈尔滨理工大学 | 通过对不同钎料层厚度(15~50μm)的Cu/SAC305/Cu三明治结构焊缝进行高温时效处理,研究在高温时效过程中钎料层厚度对IMC生长行为的影响.结果表明,钎料层厚度对高温时效过程中的界面元素固态扩散的影响显著.钎料层厚度越小,在时效过程中界面处越有利于Cu3Sn的生长,160℃时效相同时间后Cu6Sn5层与Cu3Sn层的厚度比越小;时效过程中IMC层(Cu6Sn5层+Cu3Sn层)的生长速率随着钎料层厚度的减小也呈现减小的趋势;扩散系数受钎料层尺寸的影响,扩散系数与钎料层厚度之间近似满足抛物线关系. | 关键词 | 高温时效;界面金属间化合物;扩散系数;几何尺寸效应; | 焊接学报 | 2013 |  | 43 | 12 | 75 | 78
[5 empty] | 孙凤莲 | 哈尔滨理工大学
[5 empty] | 朱艳 | 哈尔滨理工大学
1324 |  |  | TC4钛合金激光焊缝形貌与残余应力数值分析 | 中文 | 李兴霞 | 河南机电高等专科学校 | 针对激光深熔焊特点,采用均匀体热源模型、双椭球热源模型和组合热源模型,对TC4钛合金CO2激光深熔焊的焊缝形貌和残余应力进行了数值模拟与试验.结果表明,在进行激光深熔焊焊缝形貌与残余应力数值计算中,应根据激光焊接热输入选择激光热源模型,并提出了均匀热源模型适合较大热输入,双椭球热源模型适合中等热输入,而组合热源模型适合较小热输入的选择原则;组合热源模型和双椭球热源模型均能体现热输入随深度的递减变化,焊缝轮廓呈现圆锥形和钉子形;均匀体热源的上下表面的残余应力分布基本一致,而双椭球热源和组合热源模型的下表面残余应力明显低于上表面. | 关键词 | 激光焊接;热源模型;钛合金; | 焊接学报 | 2013 |  | 43 | 12 | 79 | 82
[5 empty] | 王红玉 | 西安交通大学
[5 empty] | 张建勋 | 西安交通大学
1325 |  |  | 基于PFM调节的脉冲MIG焊电弧调节机理分析 | 中文 | 张晓莉 | 江西理工大学 | 针对脉冲MIG焊电源弧长控制方面存在的问题,展开对脉冲MIG焊电弧自我调节机理以及在脉频调制(PFM)控制下的电弧调节机理的研究.建立了电弧弧长数学模型,分析了PFM双闭环电弧调节系统的工作原理,给出了PFM电流调节数学模型,并分析了非阻性焊丝和阻性焊丝PFM电弧控制机理及在电弧控制中存在的问题.从理论上推导出对于非阻性焊丝PFM电流调节可以获得更稳定的焊接效果,而对阻性焊丝CTWD固定时可获得稳定的焊接效果,在CTWD变化时无法获得满意的焊接效果.最后分别对阻性焊丝和非阻性焊丝进行PFM电弧调节阶跃试验,通过对试验结果分析,验证了上述理论推导. | 关键词 | PFM调节;脉冲MIG焊;电弧;阻性焊丝;非阻性焊丝; | 焊接学报 | 2013 |  | 43 | 12 | 83 | 87
[5 empty] | 林放 | 江门职业技术学院
[5 empty] | 李钰桢 | 华南理工大学
[5 empty] | 薛家祥 | 华南理工大学
1326 |  |  | 超声冲击改善6061铝合金焊接残余应力的数值模拟 | 中文 | 陈健 | 江苏科技大学 | 运用ANSYS有限元软件对无应力和存在焊接残余应力的6061铝合金试板的超声冲击过程进行了数值模拟,并和实测结果进行了对比.结果表明,对于无应力试板,冲击中心表面为压应力,周围为拉应力;在冲击中心沿板厚方向,应力状态逐渐由压应力转变为拉应力,随冲击过程的进行,材料整体应力水平不断提高;对于存在焊接应力的试板,增加载荷位移,冲击区域的应力降幅也随之增大,最大拉应力逐渐向母材区转移且其峰值也不断下降,应力降幅符合实测结果. | 关键词 | 超声冲击;焊接残余应力;数值模拟; | 焊接学报 | 2013 |  | 43 | 12 | 88 | 92
[5 empty] | 吕林 | 江苏科技大学
[5 empty] | 方锴 | 江苏科技大学
1327 |  |  | 通用典型桁架结构管端切割数学模型及仿真 | 中文 | 任清川 | 四川大学 | 为提高桁架结构同类型部分切割的效率,以工程管桁结构为对象,整理出典型多体相贯结构进行参数化,在两管相贯相贯线数学模型的基础上详细推导出空间K形接头的计算模型,在此基础上,提出了可通用的典型多体相贯结构建模方法和步骤.该数学模型给出了实现各种典型多体相贯结构精确建模的方法,解决了传统模型处理贯通情况适应性差问题.通过实例仿真表明,模型计算精度高、通用性强、编程实现难度小,可用于桁架结构中多种典型多体相贯结构的建模. | 关键词 | 切割;多体相贯;管桁;相贯线;贯通处理; | 焊接学报 | 2013 |  | 43 | 12 | 93 | 96
[5 empty] | 徐雷 | 四川大学
[5 empty] | 黄世游 | 四川大学
[5 empty] | 叶珍珍 | 四川大学
1328 |  |  | 聚碳酸酯激光透射焊接力学性能分析 | 中文 | 张卫 | 华南师范大学 | 为研究聚碳酸酯激光透射焊接力学性能,采用10 W半导体端泵浦全固态激光器进行了透明与不透明聚碳酸酯的焊接.采用光学金相显微镜(OM)、场发射扫描电子显微镜(SEM)、显微硬度仪和电子万能实验拉力机分析测试了接头的显微形貌、断口形貌、显微硬度分布及拉伸抗剪强度.结果表明,随着激光面能量的增加,接头的连接形式由焊接接头演化为类似粘接接头;分层和气孔是影响接头力学性能的主要原因,通过控制面能量,可获得力学性能良好的焊接试样,在面能量为0.23 J/mm2时,拉伸抗剪强度达到44 MPa,约为母材强度的68%,且接头的显微硬度与母材相当;接头的断裂机制为混合断裂机制. | 关键词 | 激光焊接;透射焊接;拉伸抗剪强度;聚碳酸酯;断口形貌; | 焊接学报 | 2013 |  | 43 | 12 | 97 | 100
[5 empty] | 张健 | 华南师范大学
[5 empty] | 郭亮 | 华南师范大学
[5 empty] | 张庆茂 | 华南师范大学
1329 |  |  | 低碳钢薄板单道堆焊焊接变形的数值模拟 | 中文 | 周一俊 | 重庆大学 | 基于ABAQUS有限元分析软件,开发了考虑移动热源、材料非线性和几何非线性的热—弹—塑性有限元计算方法.利用所开发的数值方法对薄板单道堆焊时的焊接残余应力和变形进行了模拟.同时采用试验方法测量了薄板接头的焊接变形和残余应力.通过对比数值模拟结果和试验结果,验证了所开发方法的有效性.在同时考虑几何非线性与材料非线性的情况下,有限元计算得到的焊接变形结果与实测值一致;计算得到的焊接残余应力也与实测值比较吻合.此外利用数值模拟方法详细研究了薄板焊接变形的特点和残余应力的分布特征. | 关键词 | 数值模拟;残余应力;焊接变形;屈曲变形;等密度椭球热源; | 焊接学报 | 2013 |  | 43 | 12 | 101 | 104
[5 empty] | 邓德安 | 重庆大学
[5 empty] | 冯可 | 重庆大学
[5 empty] | 毕涛 | 重庆大学
1330 |  |  | 2.25Cr-1Mo-0.25V钢焊缝冲击性能和显微组织分析 | 中文 | 宋立平 | 天津工业大学 | 进行了2.25Cr-1Mo-0.25V钢的焊条电弧焊试验,测定其焊缝的成分和冲击吸收功,进行了金相及启裂源观察,对冲击吸收功较低的样品进行脱脆处理.结果表明,冲击吸收功较低的焊缝的Mn,Si,Mo及其杂质元素含量相对较高,Mn,Si,Mo等元素促进杂质元素在晶界上的偏聚,致使晶界性能变坏,断口以沿晶断裂为主,冲击吸收功降低,脱脆处理后,冲击韧性恢复说明焊缝存在高温回火脆性,导致高温回火脆性是由于杂质元素在晶界上的偏聚,因此研制焊条时要严格控制Mn,Si,Mo和杂质元素的含量. | 关键词 | 2.25Cr-1Mo-0.25V钢焊缝;回火脆性;显微组织; | 焊接学报 | 2013 |  | 43 | 12 | 105 | 108
[5 empty] | 孙荣禄 | 天津工业大学
[5 empty] | 谷文 | 中国第一重型机械集团大连加氢反应器制造有限公司
[5 empty] | 段莉蕾 | 中国第一重型机械集团大连加氢反应器制造有限公司
1331 |  |  | 输气管道设计系数提高与环焊缝内凹缺陷深度控制 | 中文 | 杨康 | 天津大学 | 针对设计系数由0.72提高到0.80的工程需求,分别考虑输气管线敷设现场压力试验和承压运行两种载荷工况,研究了X80管线钢环焊缝含内凹缺陷的接头应力分布,定量分析了提高设计系数对环焊缝内凹缺陷应力集中效应的影响.结果表明,控制内凹缺陷深度尺寸,可以使设计系数为0.80时,内凹缺陷处的轴向应力峰值降至与设计系数为0.72时相当的水平,同时其周向应力集中也可得到明显的改善,进而从环焊缝焊接施工的质量控制上为提高长输管线的设计系数提供了研究依据和工程参考. | 关键词 | X80管线钢;设计系数;内凹缺陷;有限元模拟; | 焊接学报 | 2013 |  | 43 | 12 | 109 | 112
[5 empty] | 王立君 | 天津大学
[5 empty] | 靳海成 | 中国石油天然气管道科学研究院