## sheet 1
序号 | 唯一标识类型 | 唯一标识 | 题名 | 正文语种 | 责任者/责任者姓名 | 责任者/责任者机构/责任机构名称 | 摘要 | 主题/主题元素类型 | 主题/主题名称 | 期刊名称 | 出版年 | 规范期刊URI | 卷 | 期 | 起始页码 | 结束页码 | 收录信息/收录类别代码
1 |  |  | 电子束焊机电源控制系统的设计与实现 | 中文 | 何少佳 | 桂林电子科技大学 | 电子束焊机高压加速稳压电源输出电压的稳定是保证电子束焊接质量的前提条件,传统的高压加速稳压电源电路结构复杂、体积大.为此设计了一种电子束焊机高压加速稳压电源控制系统,主电路采用PWM buck-boost变换器结构,其较高的升压比降低了升压变压器的升压比,与传统的同类电源相比,体积更小,电路更为简单;分析了系统主电路特性和工作过程,建立了系统电路小信号模型,采用了滞后-超前校正补偿的控制方式.结果表明,系统具有响应速度快、可靠性和控制精度高、抗干扰能力强等特点. | 关键词 | 电子束焊机;升降压变换器;仿真; | 焊接学报 | 2012 |  | 42 | 01 | 1 | 5
[5 empty] | 李建玲 | 桂林电子科技大学
[5 empty] | 莫金海 | 桂林电子科技大学
[5 empty] | 李海标 | 桂林电子科技大学
2 |  |  | 超声对不同铝合金搅拌摩擦焊接头性能的影响 | 中文 | 马慧坤 | 中南大学 | 利用自行研制的超声搅拌摩擦焊机分别对2219,7A52,LF21铝合金进行了常规搅拌摩擦焊和超声搅拌摩擦焊两种不同焊接的试验,并对常规搅拌摩擦焊与超声搅拌摩擦焊焊缝的微观组织、拉伸断口形貌进行了对比分析.结果表明,超声搅拌摩擦焊与常规搅拌摩擦焊相比热影响区几乎消失;超声搅拌摩擦焊焊缝焊核区组织比常规搅拌摩擦焊焊核区组织晶粒更加细小;断口扫描电镜图显示母材断口韧窝具有非等轴状待征,韧窝边上撕裂棱明显表明为韧性断裂;超声搅拌摩擦焊断口韧窝撕裂棱不明显;超声搅拌摩擦焊比常规搅拌摩擦焊的平均抗拉强度有所提高,但断后伸长率有所降低. | 关键词 | 搅拌摩擦焊;超声;性能; | 焊接学报 | 2012 |  | 42 | 01 | 6 | 8
[5 empty] | 贺地求 | 中南大学
[5 empty] | 刘金书 | 中南大学
3 |  |  | 焊接材料对喷射成形7475铝合金TIG焊接头热裂纹的影响 | 中文 | 严铿 | 江苏科技大学 | 采用4043,5356,7055三种焊接材料对喷射成形7475铝合金TIG焊接头的热裂纹敏感性进行了研究,对接头的力学性能进行了测试,分析了接头的微观组织及裂纹的形貌、相组成.结果表明,采用5356焊丝时热输入对焊接热裂纹敏感性影响较大,高热输入时母材中的铜和锌向焊缝进行扩散和焊缝中的镁在熔合区形成α-Al,Al0.403Zn0.597和Al7 Cu3 Mg6相的低熔共晶组织,并在晶界和枝晶间形成偏析,在焊接应力的作用下在熔合区内产生了贯穿性热裂纹;低热输入时接头没有出现热裂纹,但强度只有184 MPa;而4043和7055两种焊丝的热裂纹敏感性较小. | 关键词 | 喷射成型铝合金7475;钨极氩弧焊;热裂纹; | 焊接学报 | 2012 |  | 42 | 01 | 9 | 12
[5 empty] | 叶友利 | 江苏科技大学
[5 empty] | 王锡岭 | 江苏科技大学